## Hoja1
Fecha | Mes | Año | Guardia | Masa de Solidos (tms) | L.Au cbz (g/t) | Densidad de Pulpa (g/L) | Solidos (%) | Granulometria -200 Mesh (%) | FCN_Inic (ppm) | FCN_Fin (ppm) | pH_Inic | pH_Fin | ORP (mV) | Qp (m3/h) | Tiempo_Flot (min) | CuSO4·5H2O (kg/t) | Na2S2O5 (kg/t) | Z6+Z11 (kg/t) | MIBC (kg/t) | Antiespumante (kg/t) | Consumo específico total (kg/t) | R.Au ccPy (%) | L.Au ccPy (g/t) | K80 (um) | K50 (um) | K30 (um) | 200M_ccPy (%) | L.Ag ccPy | L.Cu ccPy | L.Pb ccPy | L.Zn ccPy | L.Fe ccPy | L.As ccPy | %Insolubles | %H2O ccPy | Nivel de pulpa (%) | Presión aire (kPa) | Caudal aire (Nm³/h) | Apertura aire (%) | Presión manifold (kPa) | Altura espuma (mm) | Estado de espuma | Velocidad / descarga espuma | Q agua de lavado (m³/h, si aplica) | O₂ disuelto (mg/L) | CN libre residual (mg/L)
2026-01-01 | Ene. | 2026 | A | 443.5796 | 2.055156 | 1540 | 46.92427 | 88.59 | 158.3333 | 50 | 9.51 | 9.29 | -12.2 | 44.00592 | 132.2549 | 1.536388 | 1.439215 | 0.338158 | 0.04429585 | 0.02878431 | 3.386842 | 75.16057 | 7.897 | 42.34315 | 10.8 | 1.8 | 99.4257 | 68.34494 | 0.6778401 | 3.096572 | 3.910689 | 34.88115 | 7.230009 | 9.402977 | 12.44975 | 62.5 | 35 | 95.47 | 45 | 52 | 350 | Inestable | Adecuada | 0.65 | 6.5 | 12.5
2026-01-01 | Ene. | 2026 | B | 447.0086 | 2.653264 | 1540 | 49.8111 | 82.82 | 158.3333 | 50 | 9.73 | 9.51 | -80.2 | 44.34609 | 131.2404 | 1.838324 | 0.9900914 | 0.335564 | 0.08481783 | 0 | 3.248797 | 79.8164 | 8.710113 | 54.3614 | 10.68923 | 1.836222 | 99.36652 | 68.3448 | 0.7769981 | 2.522761 | 4.315989 | 40.81932 | 9.833092 | 7.558504 | 15.44769 | 63 | 39 | 102.58 | 38 | 48 | 420 | Equilibrada | Rápida | 1.2 | 8.3 | 10
2026-01-01 | Ene. | 2026 | A | 297.2902 | 2.117824 | 1530 | 46.80863 | 80.65 | 191.6667 | 50 | 9.51 | 9.29 | -38.2 | 30.04955 | 193.6801 | 1.88991 | 0.587909 | 0.6727433 | 0.03856683 | 0.01343792 | 3.202567 | 81.67875 | 7.924 | 44.462 | 10.3075 | 1.750791 | 98.97202 | 63.96175 | 0.9194595 | 3.351966 | 4.576714 | 34.76745 | 7.440035 | 7.673077 | 12.64025 | 64.8 | 32 | 105.24 | 42.5 | 65 | 380 | Excesiva | Canalizada | 0.95 | 7.8 | 14.5
2026-01-02 | Ene. | 2026 | B | 439.9188 | 2.931871 | 1407.5 | 48.06378 | 88.89 | 191.6667 | 50 | 9.73 | 9.51 | 30.9 | 57.83332 | 100.634 | 1.71643 | 0.8706709 | 0.5114581 | 0.04385015 | 0.02216253 | 3.164572 | 79.76577 | 9.162993 | 57.14268 | 10.38078 | 1.844993 | 99.40474 | 76.78449 | 0.9150498 | 2.955342 | 3.829968 | 44.06749 | 11.59545 | 11.69525 | 17.30778 | 70.2 | 37 | 95.28 | 39.6 | 39 | 390 | Muy persistente | Lenta | 0.84 | 6.8 | 13.5
2026-01-02 | Ene. | 2026 | A | 284.4693 | 2.511752 | 1149.2 | 48.31614 | 85.77 | 81.25 | 50 | 9.51 | 9.29 | 12.5 | 102.1409 | 56.98009 | 1.66456 | 0.5675101 | 0.5272976 | 0.05485931 | 0.02017814 | 2.834405 | 78.13285 | 8.442785 | 48.57728 | 10.76253 | 1.871578 | 99.48368 | 86.31385 | 0.9228621 | 2.827247 | 4.6857 | 39.30256 | 9.217602 | 12.08015 | 14.25108 | 62.3 | 38 | 101.29 | 40.5 | 65 | 355 | Escasa | Adecuada | 1.05 | 6.7 | 11
2026-01-03 | Ene. | 2026 | B | 170.2584 | 2.290946 | 1583.33 | 52.49841 | 93.1 | 81.25 | 50 | 9.73 | 9.51 | -116.7 | 15.63607 | 372.2163 | 2.082929 | 1.029683 | 1.027849 | 0.04305239 | 0.03419323 | 4.217706 | 86.20776 | 8.364736 | 47.2704 | 11.09882 | 1.757004 | 99.28075 | 95.21921 | 1.085218 | 3.638076 | 5.533385 | 38.20908 | 9.132289 | 11.50713 | 14.50387 | 64.9 | 36 | 105.5 | 44.4 | 44 | 370 | Equilibrada | Canalizada | 0.89 | 7.6 | 14.4
2026-01-03 | Ene. | 2026 | A | 1083.848 | 2.743944 | 1518.3 | 47.9831 | 86.17 | 108.3333 | 58.33333 | 9.07 | 8.653333 | -23.6 | 112.0264 | 51.95206 | 1.714933 | 0.6738107 | 0.04613195 | 0.05578526 | 0.01880402 | 2.509465 | 78.11389 | 9.000542 | 56.75886 | 10.59161 | 1.780278 | 99.48891 | 67.54558 | 0.7871926 | 2.480651 | 4.152042 | 42.87527 | 11.33604 | 12.09485 | 16.57748 | 61.5 | 31 | 101.87 | 44.6 | 68 | 365 | Inestable | Rápida | 0.68 | 7.1 | 13.3
2026-01-04 | Ene. | 2026 | B | 394.4325 | 3 | 1535 | 50.77306 | 86.29 | 108.3333 | 58.33333 | 9.07 | 8.653333 | -116.7 | 39.49591 | 147.357 | 2.090188 | 0.6678428 | 0.3561445 | 0.03269249 | 0.01908122 | 3.165949 | 82.34318 | 9.639222 | 60 | 10.9536 | 1.803077 | 99.91698 | 79.90417 | 0.8966612 | 3.271386 | 4.956667 | 45 | 12 | 15.75134 | 18 | 64 | 34 | 98.6 | 42.6 | 62 | 340 | Equilibrada | Adecuada | 0.92 | 6.5 | 12.1
2026-01-04 | Ene. | 2026 | A | 271.8852 | 2.751688 | 1370 | 48.17828 | 90.11 | 142.5 | 50 | 9.0425 | 8.69 | -116.7 | 39.36561 | 147.8448 | 1.723322 | 0.9525778 | 0.3678023 | 0.0706074 | 0.02332844 | 3.137638 | 79.20221 | 8.964961 | 56.5857 | 10.33572 | 1.756491 | 98.9925 | 84.52951 | 0.9242522 | 2.836954 | 4.440037 | 42.34274 | 11.08161 | 16.93166 | 16.92921 | 64.8 | 31 | 99.42 | 41 | 50 | 350 | Equilibrada | Canalizada | 0.65 | 7.4 | 11.7
2026-01-05 | Ene. | 2026 | B | 478.5553 | 2.93256 | 1576.67 | 49.75607 | 90.52 | 142.5 | 50 | 9.0425 | 8.69 | -27.2 | 44.45678 | 130.9137 | 1.873944 | 1.195317 | 0.2089623 | 0.03895326 | 0 | 3.317176 | 81.99807 | 9.138977 | 54.84091 | 10.69132 | 1.824717 | 99.5725 | 73.2699 | 1.079778 | 4.021046 | 4.581526 | 43.37144 | 11.23593 | 12.83066 | 17.65817 | 63.9 | 38 | 98.39 | 40.3 | 47 | 360 | Excesiva | Lenta | 0.64 | 6.2 | 11.6
2026-01-05 | Ene. | 2026 | A | 453.4348 | 2.452085 | 1525.8 | 48.3644 | 84.77 | 108.3333 | 41.66667 | 8.81 | 8.45 | -56.4 | 46.19846 | 125.9782 | 1.856371 | 0.705535 | 0.3308083 | 0.05581566 | 0.01881427 | 2.967345 | 79.79824 | 8.501726 | 52.10111 | 11.01284 | 1.800557 | 99.77019 | 61.90068 | 0.9042184 | 3.132974 | 4.688793 | 38.59488 | 9.192785 | 12.26255 | 15.23113 | 63.6 | 35 | 104.8 | 42.4 | 44 | 365 | Inestable | Adecuada | 1.16 | 7 | 11.1
2026-01-06 | Ene. | 2026 | B | 526.4205 | 2.305075 | 1594.09 | 40.15516 | 88.24 | 108.3333 | 41.66667 | 8.81 | 8.45 | -10.8 | 47.4694 | 122.6053 | 0.9809314 | 1.125004 | 0.2668493 | 0.04783349 | 0.01666672 | 2.437285 | 65.05086 | 8.231038 | 46.26764 | 11.16 | 1.860437 | 99.22183 | 68.0276 | 0.337263 | 1.620133 | 2.519309 | 37.94492 | 8.352634 | 10.14398 | 14.0614 | 62.3 | 34 | 96.61 | 39.5 | 36 | 360 | Inestable | Adecuada | 1.2 | 6.2 | 12.5
2026-01-06 | Ene. | 2026 | A | 413.5848 | 1.563298 | 1524 | 46.37559 | 89.47 | 125 | 41.66667 | 8.893333 | 8.4 | -27.9 | 42.28307 | 137.6437 | 1.688157 | 0.7949731 | 0.2417884 | 0.05865135 | 0.019786 | 2.803355 | 77.57843 | 7.323 | 36.23203 | 11.00047 | 1.742791 | 99.1743 | 65.93337 | 0.7385324 | 2.812855 | 4.084112 | 31.21192 | 5.803037 | 17.80644 | 11.05381 | 60.9 | 40 | 98.23 | 43.2 | 39 | 340 | Muy persistente | Adecuada | 1.2 | 6.3 | 9.9
2026-01-07 | Ene. | 2026 | B | 534.9214 | 1.733566 | 1582.5 | 46.71609 | 91.76 | 125 | 41.66667 | 8.893333 | 8.4 | 53.9 | 49.19572 | 118.303 | 1.49167 | 1.23594 | 0.1869433 | 0.06306042 | 0 | 2.977614 | 75.98936 | 7.394135 | 35.88408 | 11.24972 | 1.798879 | 99.4732 | 63.56129 | 0.895087 | 2.578468 | 3.769214 | 32.59888 | 6.134518 | 11.99782 | 11.46873 | 63.3 | 39 | 105.71 | 45.4 | 54 | 395 | Muy persistente | Rápida | 1.17 | 6.4 | 13.4
2026-01-07 | Ene. | 2026 | A | 296.4057 | 1.990157 | 1609 | 46.11118 | 93.33 | 108.3333 | 50 | 8.763333 | 8.386667 | -105.8 | 26.07369 | 223.2136 | 1.61331 | 0.3428586 | 0.1686877 | 0.05423399 | 0.01745462 | 2.196545 | 76.52849 | 7.880292 | 41.51711 | 11.15199 | 1.760711 | 99.5944 | 68.25641 | 0.7996379 | 2.543959 | 4.148528 | 35.33682 | 7.232054 | 8.261698 | 12.66138 | 62 | 39 | 108.22 | 37 | 56 | 400 | Excesiva | Canalizada | 0.97 | 7.9 | 13.1
2026-01-08 | Ene. | 2026 | B | 460.8798 | 2.343613 | 1419 | 49.52927 | 89.28 | 108.3333 | 50 | 8.763333 | 8.386667 | 19.2 | 58.92599 | 98.76797 | 1.898993 | 0.5261261 | 0.1084882 | 0.04663582 | 0.02188685 | 2.60213 | 80.17585 | 8.172923 | 46.3901 | 11.26945 | 1.819497 | 98.99523 | 61.16338 | 0.7552581 | 3.032803 | 4.466906 | 37.15024 | 8.049534 | 6.688367 | 14.02016 | 62.5 | 35 | 95.38 | 43.5 | 30 | 385 | Equilibrada | Adecuada | 0.77 | 7.5 | 12.5
2026-01-08 | Ene. | 2026 | A | 413.1092 | 2.171111 | 1596 | 48.40057 | 81.25 | 125 | 58.33333 | 8.953333 | 8.61 | -82.3 | 37.1323 | 156.7369 | 1.555351 | 0.4503881 | 0.1815501 | 0.02846453 | 0 | 2.215754 | 77.78639 | 7.99175 | 44.69739 | 11.30703 | 1.800434 | 99.40316 | 65.19985 | 0.8147937 | 3.000306 | 4.328692 | 35.58135 | 8.079322 | 5.960297 | 13.21129 | 59.7 | 31 | 94.94 | 42.2 | 47 | 395 | Escasa | Rápida | 0.54 | 6.8 | 11.4
2026-01-09 | Ene. | 2026 | B | 403.6275 | 2.348705 | 1573 | 51.24769 | 84.85 | 125 | 58.33333 | 8.953333 | 8.61 | -52.7 | 37.73631 | 154.2281 | 1.935134 | 0.5783201 | 0.1238766 | 0.05564377 | 0.01750591 | 2.71048 | 82.76617 | 8.256 | 46.41641 | 10.64021 | 1.855661 | 99.665 | 68.2227 | 0.8791913 | 3.309671 | 4.664408 | 38.1097 | 8.013153 | 7.568043 | 14.52362 | 64.5 | 35 | 97.91 | 43.8 | 47 | 395 | Inestable | Canalizada | 0.89 | 7.8 | 11.9
2026-01-09 | Ene. | 2026 | A | 444.6341 | 1.856267 | 1582 | 47.15808 | 83.72 | 112.5 | 50 | 8.95 | 8.71 | -40.9 | 40.9273 | 142.2034 | 1.492848 | 0.7240941 | 0.112452 | 0.01714655 | 0.01158551 | 2.358127 | 77.67004 | 7.599333 | 38.39091 | 10.58288 | 1.865359 | 99.04544 | 69.9171 | 0.7676239 | 3.094053 | 4.209501 | 32.94507 | 6.702977 | 8.776964 | 11.61436 | 62 | 33 | 95.71 | 41.8 | 52 | 360 | Escasa | Lenta | 0.81 | 7.2 | 12.9
2026-01-10 | Ene. | 2026 | B | 555.9199 | 1.836772 | 1549.772 | 47.74534 | 88.58 | 90.21878 | 22.5983 | 8.989055 | 8.436821 | -132.2 | 56.64342 | 117.4095 | 1.471046 | 0.3542395 | 0.08994101 | 0.09238566 | 0.01416958 | 2.021782 | 76.25078 | 7.508529 | 38.52855 | 10.85966 | 1.726903 | 98.93152 | 91.81852 | 0.7359595 | 2.706044 | 3.776931 | 33.04948 | 6.67033 | 7.606186 | 11.42461 | 59.1 | 39 | 95.23 | 45.1 | 47 | 340 | Excesiva | Lenta | 0.87 | 7.2 | 11.8
2026-01-10 | Ene. | 2026 | A | 347.0466 | 1.772539 | 1591 | 44.88413 | 88.53 | 125 | 37.5 | 9.105 | 8.51 | -84.3 | 31.45818 | 185.0075 | 1.318361 | 0.9392732 | 0.07203643 | 0.02316874 | 0 | 2.352839 | 74.58359 | 7.406786 | 34.93947 | 10.54671 | 1.885423 | 99.13838 | 68.35891 | 0.6674616 | 2.598696 | 4.001511 | 31.66334 | 5.799075 | 6.85298 | 11.22802 | 61.3 | 35 | 94.39 | 47.1 | 45 | 370 | Excesiva | Lenta | 1.23 | 7.1 | 12.4
2026-01-11 | Ene. | 2026 | B | 417.5303 | 1.708595 | 1543 | 46.55007 | 81.77 | 125 | 37.5 | 9.105 | 8.51 | -97.8 | 41.1928 | 141.2868 | 1.672026 | 0.555831 | 0.3592554 | 0.04561932 | 0.02305669 | 2.655789 | 77.88496 | 7.401 | 33.90203 | 10.38628 | 1.859016 | 99.32844 | 68.45233 | 0.8687441 | 3.24362 | 4.251728 | 31.8282 | 5.730588 | 6.841237 | 11.18135 | 62.9 | 37 | 101.7 | 39 | 46 | 355 | Excesiva | Adecuada | 0.93 | 6.8 | 13.5
2026-01-11 | Ene. | 2026 | A | 420.8169 | 1.842835 | 1586 | 44.6603 | 91.3 | 125 | 37.5 | 9.105 | 8.51 | -124.8 | 38.47059 | 151.2844 | 1.240384 | 0.6480278 | 0.237633 | 0.02340306 | 0 | 2.149447 | 72.2674 | 7.619002 | 39.45517 | 11.16512 | 1.838873 | 99.15018 | 74.72032 | 0.6493588 | 2.495665 | 3.583632 | 32.72412 | 6.528854 | 6.328419 | 11.48381 | 63.6 | 32 | 100.33 | 42.4 | 47 | 395 | Excesiva | Canalizada | 1.28 | 7.8 | 11.8
2026-01-12 | Ene. | 2026 | B | 334.7823 | 1.597894 | 1592 | 47.09999 | 87.4 | 125 | 37.5 | 9.105 | 8.51 | -80.9 | 30.29521 | 192.1096 | 1.669333 | 0.7747329 | 0.0746754 | 0.07316921 | 0.0241028 | 2.616013 | 76.97275 | 7.211788 | 32.83379 | 10.77072 | 1.784507 | 99.66113 | 79.86389 | 0.7497026 | 2.706682 | 4.193069 | 31.2866 | 5.864455 | 7.57 | 10.5326 | 58.6 | 36 | 102.08 | 40.2 | 40 | 420 | Equilibrada | Rápida | 1.15 | 6.5 | 12
2026-01-12 | Ene. | 2026 | A | 416.2403 | 1.23478 | 1597 | 42.10427 | 90.27 | 125 | 37.5 | 8.935 | 8.77 | -76.9 | 37.35107 | 155.8188 | 1.255736 | 0.5711992 | 0.4204302 | 0.02181613 | 0 | 2.269182 | 70.09387 | 6.704591 | 24.70275 | 10.89966 | 1.734682 | 99.12773 | 77.82854 | 0.6213742 | 2.131303 | 2.976013 | 26.95779 | 4.023975 | 9.710004 | 8.605539 | 63.2 | 33 | 100.43 | 41 | 51 | 405 | Excesiva | Lenta | 0.9 | 6.9 | 13.2
2026-01-13 | Ene. | 2026 | B | 377.3739 | 0.6740842 | 1576 | 45.38596 | 88.13 | 125 | 37.5 | 8.935 | 8.77 | -73.9 | 35.09801 | 165.8213 | 1.635312 | 0.6758493 | 0.5962257 | 0.05334704 | 0 | 2.960734 | 77.17457 | 5.851297 | 15.83663 | 10.50748 | 1.814483 | 99.89655 | 72.68371 | 0.8693555 | 2.95571 | 4.311521 | 21.00838 | 1 | 10.1 | 5.534513 | 59.8 | 32 | 94.54 | 41.4 | 46 | 375 | Excesiva | Adecuada | 0.59 | 6.3 | 13.9
2026-01-13 | Ene. | 2026 | A | 249.3753 | 0.6405363 | 1568 | 49.22949 | 89.47 | 108.3333 | 41.66667 | 9.16 | 8.596667 | -113.1 | 23.52006 | 247.4484 | 1.641706 | 0.831929 | 0.401002 | 0.02141313 | 0.01446833 | 2.910518 | 81.26921 | 5.771942 | 15.37746 | 10.42919 | 1.777777 | 99.44342 | 79.58359 | 0.7954879 | 3.647226 | 5.142851 | 20.88316 | 1.09438 | 7.70386 | 5.272843 | 59.2 | 37 | 108.24 | 38.7 | 50 | 375 | Excesiva | Adecuada | 1.02 | 6.9 | 12.7
2026-01-14 | Ene. | 2026 | B | 250.4311 | 0.7625505 | 1503 | 48.20753 | 91.71 | 108.3333 | 41.66667 | 9.16 | 8.596667 | 23.6 | 26.67187 | 218.2074 | 1.848469 | 0.4610762 | 0.5989672 | 0.06227241 | 0 | 2.970785 | 81.42242 | 5.997998 | 17.07749 | 10.95848 | 1.747421 | 99.68811 | 78.30519 | 0.9110297 | 3.176585 | 4.238258 | 21.83652 | 2.350897 | 5.810949 | 6.171961 | 64 | 36 | 91.59 | 43.8 | 63 | 365 | Excesiva | Rápida | 1.22 | 6.5 | 11.3
2026-01-14 | Ene. | 2026 | A | 433.744 | 1.663399 | 1570 | 49.58413 | 91.83 | 100 | 40 | 8.952 | 8.696 | 73.1 | 40.76541 | 142.7681 | 1.838215 | 0.8876175 | 0.3458261 | 0.02627348 | 0 | 3.097932 | 80.40853 | 7.231 | 31.83792 | 11.05944 | 1.869449 | 99.50122 | 84.50226 | 0.8224134 | 3.087058 | 4.088502 | 30.86678 | 6.05666 | 7.41095 | 10.05692 | 63.9 | 38 | 109.69 | 38.1 | 42 | 350 | Equilibrada | Adecuada | 0.95 | 7.5 | 12.6
2026-01-15 | Ene. | 2026 | B | 402.7972 | 1.23928 | 1555 | 46.56298 | 94.12 | 100 | 40 | 8.952 | 8.696 | 69.6 | 38.88004 | 149.6912 | 1.575769 | 1.531661 | 0.2482639 | 0.07789592 | 0.03209195 | 3.465682 | 75.64248 | 6.801779 | 28.83705 | 10.39415 | 1.710237 | 98.93045 | 77.21553 | 0.7427316 | 2.913356 | 3.547588 | 27.24679 | 4.620973 | 16.89416 | 9.369611 | 64.8 | 39 | 96.15 | 43.6 | 46 | 385 | Escasa | Adecuada | 1.01 | 8 | 14.5
2026-01-15 | Ene. | 2026 | A | 313.6933 | 0.8175357 | 1549 | 42.16237 | 97.12 | 87.5 | 25 | 9 | 8.575 | -157.7 | 30.6102 | 190.1327 | 0.88527 | 0.9450902 | 0.6375654 | 0.06477018 | 0.01512144 | 2.547817 | 66.64236 | 5.940033 | 19.49816 | 11.2019 | 1.817641 | 99.82996 | 83.35003 | 0.3809576 | 1.65222 | 3.006687 | 21.9421 | 1.675335 | 15.01024 | 5.6953 | 59.8 | 32 | 102.89 | 37.1 | 57 | 415 | Muy persistente | Adecuada | 1.07 | 7.5 | 11.2
2026-01-16 | Ene. | 2026 | B | 275.2242 | 0.6 | 1518 | 42.07751 | 96.59 | 87.5 | 25 | 9 | 8.575 | -46.1 | 28.46361 | 204.4716 | 0.9909971 | 0.815851 | 0.7266804 | 0.04408458 | 0.009160432 | 2.586773 | 66.65073 | 5.624 | 15 | 10.61412 | 1.793151 | 99.01653 | 86.53846 | 0.4860195 | 1.783849 | 2.829548 | 20 | 1 | 13.80724 | 5 | 58.4 | 36 | 104.92 | 35.7 | 48 | 375 | Inestable | Adecuada | 1 | 6.7 | 12.9
2026-01-16 | Ene. | 2026 | A | 319.9045 | 1.296995 | 1538 | 43.18265 | 93.05 | 91.66667 | 25 | 8.82 | 8.296667 | -19.8 | 31.85454 | 182.7055 | 1.000184 | 2.038394 | 0.3907416 | 0.05979288 | 0.05901635 | 3.548129 | 67.66446 | 6.793732 | 27.56744 | 10.67048 | 1.715064 | 99.77174 | 92.03683 | 0.5120236 | 2.137431 | 3.193949 | 26.9586 | 4.412524 | 10.03101 | 8.932325 | 59.5 | 34 | 97.84 | 41.9 | 55 | 340 | Equilibrada | Canalizada | 0.88 | 7.9 | 12.2
2026-01-17 | Ene. | 2026 | B | 225.0911 | 1.264148 | 1526 | 42.14198 | 88.37 | 91.66667 | 25 | 8.82 | 8.296667 | -9.1 | 22.92481 | 253.8734 | 1.005343 | 0.8018537 | 0.4442646 | 0.03898242 | 0 | 2.290443 | 67.46245 | 6.817213 | 29.54996 | 11.13461 | 1.810361 | 99.61777 | 86.3102 | 0.4845916 | 2.051969 | 3.079664 | 27.55467 | 4.345102 | 9.730203 | 9.400862 | 62.1 | 33 | 99.32 | 42.1 | 47 | 415 | Equilibrada | Lenta | 0.52 | 7 | 10.2
2026-01-17 | Ene. | 2026 | A | 553.5558 | 1.863633 | 1522.5 | 43.78126 | 87.41 | 100 | 34.375 | 8.664 | 8.078 | -7.5 | 56.75555 | 102.545 | 1.256165 | 0.8471903 | 0.3613005 | 0.04890807 | 0 | 2.513564 | 68.55461 | 7.618409 | 39.93124 | 11.20753 | 1.822897 | 99.00114 | 96.602 | 0.4581691 | 2.04704 | 3.088518 | 32.74062 | 6.862037 | 12.43556 | 11.76191 | 63.4 | 37 | 95.2 | 39.6 | 58 | 380 | Inestable | Adecuada | 0.88 | 6.7 | 14.2
2026-01-18 | Ene. | 2026 | B | 394.6218 | 1.883821 | 1549 | 44.73777 | 93.33 | 100 | 34.375 | 8.664 | 8.078 | -0.9 | 38.5072 | 151.1406 | 1.362336 | 0.9358856 | 0.2534072 | 0.05377088 | 0.02268814 | 2.628088 | 73.56676 | 7.658529 | 38.90025 | 10.43992 | 1.767738 | 99.83101 | 88.49866 | 0.6620475 | 2.645245 | 3.734773 | 33.72158 | 7.56921 | 14.42004 | 12.42234 | 60.6 | 37 | 98.67 | 39 | 63 | 360 | Escasa | Adecuada | 1.27 | 7.6 | 14.6
2026-01-18 | Ene. | 2026 | A | 443.1169 | 1.832849 | 1559.2 | 47.52117 | 89.06 | 125 | 50 | 9.013333 | 8.56 | 82.3 | 42.45065 | 137.1004 | 1.745717 | 0.6540526 | 0.05641853 | 0.06295256 | 0.01635132 | 2.535492 | 78.79896 | 7.541 | 38.71753 | 11.09017 | 1.741252 | 98.93858 | 73.54031 | 0.7648382 | 2.367218 | 4.276779 | 32.7301 | 6.671381 | 13.30768 | 12.00494 | 62.1 | 37 | 101.18 | 44.6 | 57 | 360 | Inestable | Lenta | 1.27 | 7.1 | 13.3
2026-01-19 | Ene. | 2026 | B | 191.9728 | 1.947393 | 1600 | 47.22965 | 95.89 | 125 | 50 | 9.013333 | 8.56 | -36.1 | 17.14043 | 339.5481 | 1.851826 | 0.8433406 | 0.6511339 | 0.05411436 | 0 | 3.400415 | 79.04559 | 7.781255 | 42.42843 | 10.79965 | 1.876715 | 99.70854 | 70.17544 | 0.7511943 | 3.237273 | 4.56723 | 34.54726 | 7.432874 | 15.83733 | 12.25617 | 61.6 | 38 | 90.4 | 41 | 66 | 395 | Escasa | Rápida | 0.68 | 6.5 | 14.8
2026-01-19 | Ene. | 2026 | A | 537.3387 | 2.367982 | 1621.7 | 50.47945 | 95.52 | 120 | 50 | 9.014 | 8.534 | -45.2 | 46.30208 | 125.6963 | 1.960611 | 0.6005415 | 0.2614272 | 0.05559299 | 0.01784466 | 2.896018 | 83.41748 | 8.363333 | 47.73374 | 10.77533 | 1.852316 | 99.54426 | 63.20016 | 1.00995 | 3.212225 | 4.615367 | 38.38983 | 9.319505 | 14.14433 | 13.92982 | 59.1 | 36 | 95.18 | 36.7 | 46 | 420 | Escasa | Rápida | 0.89 | 7.6 | 15.9
2026-01-20 | Ene. | 2026 | B | 312.0886 | 2.218392 | 1578.33 | 49.69654 | 94.78 | 120 | 50 | 9.014 | 8.534 | 1.6 | 28.90916 | 201.3203 | 1.974043 | 0.6484264 | 0.4005272 | 0.06412217 | 0.007204738 | 3.094323 | 82.84003 | 7.978541 | 42.07742 | 10.74678 | 1.866585 | 98.93994 | 68.68348 | 0.8857372 | 3.001996 | 4.719991 | 35.59709 | 7.814586 | 13.52457 | 12.86609 | 62.7 | 36 | 98.6 | 42.4 | 50 | 375 | Escasa | Lenta | 1.01 | 7.8 | 15
2026-01-20 | Ene. | 2026 | A | 295.1751 | 1.857086 | 1538.3 | 48.4318 | 96.66 | 137.4 | 67.4 | 9.162 | 8.62 | 9.4 | 29.37573 | 198.1228 | 1.940697 | 0.8959342 | 0.4234774 | 0.09132749 | 0.02543297 | 3.376869 | 81.88961 | 7.558 | 38.63171 | 10.4461 | 1.870384 | 99.03753 | 61.22485 | 1.039336 | 3.340614 | 4.767129 | 32.84886 | 6.383425 | 9.646654 | 11.97315 | 62.5 | 37 | 107.02 | 39.6 | 53 | 370 | Equilibrada | Adecuada | 1.19 | 7.8 | 14.4
2026-01-21 | Ene. | 2026 | B | 344.3044 | 1.978493 | 1590 | 47.24122 | 82.61 | 137.4 | 67.4 | 9.162 | 8.62 | -5.6 | 31.26251 | 186.1655 | 1.477278 | 1.040739 | 0.2904406 | 0.0555811 | 0.02250247 | 2.886541 | 74.04246 | 7.832168 | 41.86346 | 11.08595 | 1.749059 | 99.67209 | 69.24452 | 0.7654715 | 2.696637 | 4.173712 | 35.08623 | 7.180909 | 13.69592 | 12.44909 | 63.2 | 38 | 91.73 | 40.1 | 56 | 350 | Excesiva | Rápida | 0.56 | 7.1 | 10.5
2026-01-21 | Ene. | 2026 | A | 277.0855 | 1.999378 | 1557.5 | 49.50007 | 89.47 | 100 | 42.5 | 9.102 | 8.55 | 8.42 | 26.62577 | 218.5852 | 1.882571 | 1.043656 | 0.3608994 | 0.102468 | 0 | 3.389595 | 83.17981 | 7.724667 | 41.81432 | 10.58365 | 1.889198 | 99.19361 | 69.44722 | 0.8249466 | 3.303168 | 4.676906 | 33.91707 | 7.458499 | 10.44461 | 11.89254 | 63.6 | 38 | 96.04 | 40.6 | 52 | 415 | Excesiva | Rápida | 0.87 | 6.5 | 13.1
2026-01-22 | Ene. | 2026 | B | 259.9703 | 2.045645 | 1558 | 49.37478 | 81.81 | 100 | 42.5 | 9.102 | 8.55 | -16.3 | 24.95874 | 233.1848 | 1.97033 | 0.7483674 | 0.5403501 | 0.03846609 | 0.01945755 | 3.316971 | 82.45521 | 7.893667 | 40.32388 | 10.51933 | 1.732863 | 99.54945 | 82.30145 | 0.9846055 | 3.096128 | 4.507484 | 34.87259 | 7.863115 | 12.0856 | 12.53801 | 64.8 | 34 | 103.64 | 42.9 | 50 | 420 | Equilibrada | Adecuada | 1.19 | 6.5 | 12.1
2026-01-22 | Ene. | 2026 | A | 383.9489 | 1.504372 | 1524.2 | 45.47338 | 84.01 | 109.375 | 25 | 9.0225 | 8.56 | -62.5 | 39.23825 | 148.3246 | 1.567715 | 0.6763762 | 0.3658688 | 0.03813473 | 0 | 2.648095 | 73.37421 | 7.005 | 30.29645 | 10.67335 | 1.81234 | 99.20307 | 78.21229 | 0.5997761 | 2.485479 | 3.49882 | 28.7099 | 4.785904 | 12.13864 | 9.705717 | 58.6 | 39 | 100.67 | 41.7 | 53 | 385 | Excesiva | Canalizada | 0.69 | 6.3 | 14.7
2026-01-23 | Ene. | 2026 | B | 244.7702 | 1.128541 | 1394.17 | 46.50448 | 96.8 | 109.375 | 25 | 9.0225 | 8.56 | 36.2 | 33.26658 | 174.9503 | 1.254349 | 0.8127653 | 0.9192295 | 0.0327873 | 0.02628518 | 3.045416 | 72.98473 | 6.432 | 22.96354 | 10.61574 | 1.781582 | 99.22054 | 72.66413 | 0.6787667 | 2.431533 | 3.833168 | 25.04506 | 3.71505 | 13.38885 | 7.657258 | 63.4 | 40 | 99.27 | 42.1 | 51 | 410 | Muy persistente | Adecuada | 1.17 | 7.1 | 8.8
2026-01-23 | Ene. | 2026 | A | 260.4057 | 1.326638 | 1508.3 | 45.44947 | 85.13 | 71.875 | 25 | 9.0875 | 8.45 | -42.7 | 27.44502 | 212.0603 | 1.574306 | 1.190532 | 0.2880122 | 0.1009117 | 0.03174751 | 3.185509 | 74.34126 | 6.824667 | 26.46339 | 10.77555 | 1.843433 | 99.45178 | 81.61479 | 0.7206809 | 2.879822 | 3.702036 | 27.55116 | 4.511701 | 19.28788 | 9.281065 | 60.3 | 34 | 91.94 | 43.1 | 58 | 395 | Excesiva | Canalizada | 0.85 | 7.8 | 11
2026-01-24 | Ene. | 2026 | B | 258.6157 | 0.9016183 | 1526.67 | 45.99476 | 96.51 | 71.875 | 25 | 9.0875 | 8.45 | -8.1 | 26.30568 | 221.245 | 1.473383 | 1.291495 | 0.3866741 | 0.06076179 | 0.02705991 | 3.239375 | 73.88079 | 6.319 | 23.01657 | 10.61972 | 1.714977 | 99.13 | 90.30985 | 0.5441755 | 2.691757 | 4.03419 | 25.00651 | 2.377159 | 16.46002 | 7.508372 | 60.8 | 36 | 96.19 | 41.4 | 41 | 370 | Equilibrada | Canalizada | 1.02 | 7.5 | 13
2026-01-24 | Ene. | 2026 | A | 219.4569 | 1.143283 | 1538.1 | 46.73813 | 92.11 | 100 | 25 | 9 | 8.18 | -2.2 | 21.84839 | 266.3811 | 1.554018 | 1.104291 | 1.253093 | 0.06338628 | 0.02429439 | 3.999082 | 76.5615 | 6.542 | 26.36937 | 10.7751 | 1.721302 | 99.30498 | 79.42495 | 0.7657331 | 2.821833 | 3.570793 | 25.46398 | 3.828003 | 12.64811 | 7.822708 | 61.2 | 32 | 100.5 | 44.9 | 72 | 440 | Equilibrada | Rápida | 1.04 | 5.8 | 14.9
2026-01-25 | Ene. | 2026 | B | 128.4161 | 1.072891 | 1503 | 46.80287 | 92.31 | 100 | 25 | 9 | 8.18 | -123.1 | 13.67681 | 425.5378 | 1.997294 | 1.321479 | 0.5840387 | 0.1021143 | 0.0216242 | 4.02655 | 79.62488 | 6.353 | 22.13813 | 10.74799 | 1.758163 | 99.11936 | 82.33413 | 0.8566854 | 3.311572 | 4.704815 | 24.20273 | 2.959971 | 9.763938 | 7.343079 | 64.5 | 39 | 105.52 | 39.2 | 36 | 440 | Muy persistente | Canalizada | 0.71 | 7.4 | 12.7
2026-01-25 | Ene. | 2026 | A | 195.4823 | 1.209674 | 1509.2 | 44.297 | 90.16 | 133.3333 | 50 | 9.113333 | 8.343333 | -33.2 | 20.56611 | 282.9898 | 1.321261 | 1.398095 | 1.534666 | 0.07605639 | 0.02734053 | 4.357419 | 70.17894 | 6.645877 | 28.93748 | 10.93293 | 1.888418 | 99.39775 | 92.32716 | 0.6681389 | 2.134306 | 3.498077 | 26.48128 | 3.367349 | 10.55948 | 8.142453 | 61.1 | 38 | 99.32 | 45.8 | 60 | 370 | Muy persistente | Rápida | 1.03 | 7.6 | 11.3
2026-01-26 | Ene. | 2026 | B | 173.8587 | 0.8424462 | 1518.33 | 50.06176 | 89.83 | 133.3333 | 50 | 9.113333 | 8.343333 | -52.2 | 17.96897 | 323.8916 | 1.80185 | 1.588312 | 1.006565 | 0.03761123 | 0.02795429 | 4.462292 | 81.75496 | 6.012974 | 20.28491 | 10.28058 | 1.806239 | 99.18533 | 83.64827 | 0.8471198 | 3.063447 | 4.33486 | 22.47863 | 2.196689 | 10.41053 | 6.188558 | 61.6 | 33 | 99.24 | 44.3 | 63 | 415 | Inestable | Adecuada | 0.72 | 6.3 | 15.5
2026-01-26 | Ene. | 2026 | A | 167.07 | 1.145385 | 1505.1 | 48.20483 | 92.18 | 100 | 37.5 | 9.065 | 8.315 | 2.4 | 17.71961 | 328.4496 | 1.84129 | 0.9473087 | 0.8408151 | 0.06820622 | 0.02674754 | 3.724368 | 80.2507 | 6.424152 | 25.06505 | 10.52721 | 1.821481 | 99.13785 | 83.56909 | 0.9551382 | 3.254305 | 4.539478 | 24.97505 | 3.092381 | 11.44271 | 7.348166 | 64.9 | 30 | 98.96 | 41.6 | 52 | 380 | Equilibrada | Canalizada | 1.06 | 7.1 | 10.8
2026-01-27 | Ene. | 2026 | B | 250.935 | 1.644128 | 1511.67 | 47.96731 | 90.61 | 100 | 50 | 9.16 | 8.74 | -13.6 | 26.27269 | 221.5228 | 1.837989 | 1.170638 | 0.5598061 | 0.1110434 | 0.05083915 | 3.730316 | 79.33524 | 7.321222 | 35.79208 | 10.61318 | 1.840884 | 99.32876 | 84.96963 | 0.7804622 | 3.167959 | 4.690339 | 30.88113 | 5.77828 | 14.26002 | 10.53247 | 58.4 | 36 | 96.39 | 40.7 | 39 | 345 | Inestable | Canalizada | 1.11 | 7.4 | 13.6
2026-01-27 | Ene. | 2026 | A | 291.4254 | 2.210734 | 1528.1 | 47.26746 | 92.81 | 75 | 50 | 9.1 | 8.8 | 3.6 | 29.56272 | 196.8695 | 1.839043 | 1.607465 | 0.8578525 | 0.1015918 | 0.0417941 | 4.447747 | 80.66265 | 8.020559 | 45.2495 | 10.53759 | 1.773015 | 99.42634 | 75.93925 | 0.8820632 | 3.117254 | 4.574669 | 35.72647 | 8.279868 | 14.86646 | 13.85548 | 63 | 37 | 95.17 | 43.4 | 39 | 420 | Muy persistente | Rápida | 0.84 | 6.9 | 13.1
2026-01-28 | Ene. | 2026 | B | 429.8188 | 2.091293 | 1552.5 | 45.3949 | 92.3 | 125 | 50 | 9.16 | 8.27 | 47.8 | 41.67604 | 139.6486 | 1.70062 | 1.422981 | 0.4071483 | 0.08377343 | 0.02918935 | 3.643712 | 76.80379 | 7.803393 | 39.13924 | 10.3313 | 1.882928 | 99.79362 | 86.6612 | 0.724504 | 2.62974 | 4.319202 | 34.39789 | 6.512096 | 10.33875 | 12.55885 | 63.5 | 37 | 103.59 | 39.4 | 57 | 395 | Inestable | Adecuada | 1.17 | 7.7 | 10.3
2026-01-28 | Ene. | 2026 | A | 380.5734 | 2.117041 | 1558.1 | 48.10549 | 88.71 | 125 | 25 | 9.26 | 8.1 | 33.1 | 36.53084 | 159.3174 | 1.831696 | 1.017735 | 0.5255228 | 0.0689966 | 0.02689146 | 3.470842 | 80.32784 | 7.892033 | 43.15149 | 10.67049 | 1.802857 | 99.67319 | 103.9169 | 1.014329 | 3.183473 | 5.104468 | 35.46878 | 7.145447 | 14.19 | 13.02741 | 64.2 | 32 | 104.44 | 37.6 | 61 | 400 | Escasa | Rápida | 0.71 | 7.1 | 15.1
2026-01-29 | Ene. | 2026 | B | 320.7745 | 2.560647 | 1560.83 | 49.1984 | 92.1 | 100 | 25 | 9.28 | 8.55 | -29.3 | 30.64092 | 189.9421 | 1.926646 | 1.737291 | 0.4379243 | 0.0733424 | 0 | 4.175203 | 80.69685 | 8.55845 | 51.35515 | 11.23445 | 1.772817 | 99.09209 | 125.7509 | 0.9550589 | 2.619073 | 4.625456 | 39.3527 | 9.495988 | 13.12866 | 15.87592 | 64.4 | 36 | 104.29 | 35.5 | 45 | 370 | Equilibrada | Rápida | 0.72 | 7.4 | 16.4
2026-01-29 | Ene. | 2026 | A | 391.3487 | 2.101519 | 1523.1 | 47.49052 | 89.12 | 125 | 50 | 9.13 | 8.54 | -46.7 | 40.07859 | 145.2147 | 1.915886 | 1.255853 | 0.5749348 | 0.05551455 | 0 | 3.802188 | 79.1935 | 7.86682 | 39.268 | 10.67164 | 1.786759 | 99.80491 | 111.9525 | 1.058627 | 3.17831 | 4.298548 | 34.92336 | 7.680008 | 9.539606 | 12.97323 | 64.2 | 37 | 101.03 | 40.8 | 51 | 420 | Escasa | Adecuada | 0.53 | 6.6 | 13.1
2026-01-30 | Ene. | 2026 | B | 108.382 | 2.251159 | 1504.1 | 49.79461 | 90.88 | 125 | 75 | 9.2 | 8.65 | -18.7 | 11.51791 | 505.3 | 1.901521 | 1.398949 | 1.29611 | 0.0222837 | 0.00885379 | 4.627716 | 82.56419 | 7.988689 | 43.94341 | 10.44522 | 1.888519 | 99.6017 | 124.0987 | 1.017488 | 3.451277 | 4.598138 | 35.57591 | 7.68177 | 7.888942 | 13.18252 | 64.7 | 33 | 102.1 | 41.1 | 45 | 425 | Escasa | Adecuada | 1.1 | 6.5 | 10.5
2026-01-30 | Ene. | 2026 | A | 295.3217 | 2.147966 | 1529 | 50.99793 | 87.14 | 125 | 50 | 9.22 | 8.46 | -92.3 | 29.90701 | 194.6032 | 2.061854 | 1.623802 | 0.3386137 | 0.0856213 | 0 | 4.109892 | 83.80353 | 8.0205 | 43.43963 | 10.87337 | 1.823035 | 99.27872 | 89.0239 | 1.071254 | 3.09907 | 5.108174 | 36.1221 | 7.645044 | 10.10697 | 13.33806 | 60.4 | 33 | 108.48 | 42 | 48 | 395 | Escasa | Adecuada | 0.91 | 7.9 | 11.7
2026-01-31 | Ene. | 2026 | B | 208.7408 | 1.862014 | 1490.1 | 50.49807 | 89.41 | 100 | 50 | 8.98 | 8.51 | -12.7 | 22.81686 | 255.0746 | 2.029899 | 0.8658857 | 0.1197658 | 0 | 0 | 3.01555 | 84.39691 | 7.602603 | 39.8327 | 11.04092 | 1.886351 | 99.66974 | 93.33865 | 1.088874 | 3.528867 | 4.97131 | 33.28367 | 6.362687 | 12.08202 | 11.64911 | 64.5 | 36 | 103.17 | 40.7 | 60 | 415 | Equilibrada | Adecuada | 0.86 | 6.8 | 12.9
2026-01-31 | Ene. | 2026 | A | 152.2959 | 2.068165 | 1533 | 44.75693 | 84.31 | 118.75 | 43.75 | 8.975 | 8.4425 | -12.9 | 15.30715 | 380.2145 | 1.337586 | 1.42385 | 0.8207705 | 0.03979806 | 0.008275764 | 3.63028 | 71.54437 | 7.861146 | 41.19101 | 11.02522 | 1.840742 | 99.87738 | 93.54388 | 0.5839873 | 2.095707 | 3.365725 | 34.40361 | 7.516319 | 7.595834 | 13.03014 | 62.1 | 39 | 98.42 | 40.9 | 49 | 380 | Equilibrada | Adecuada | 0.99 | 7.5 | 11.1
2026-02-01 | Feb. | 2026 | B | 206.8878 | 2.207648 | 1525 | 46.89608 | 89.34 | 118.75 | 43.75 | 8.975 | 8.4425 | -52.7 | 21.111 | 275.6857 | 1.370863 | 1.297892 | 0.4833538 | 0.006354478 | 0.005316164 | 3.163779 | 74.36204 | 8.211 | 46.13776 | 10.61359 | 1.800757 | 99.07927 | 106.8646 | 0.7122171 | 2.739132 | 3.737076 | 38.14936 | 8.888148 | 9.508551 | 13.92069 | 64.3 | 36 | 101.36 | 45.9 | 49 | 400 | Muy persistente | Canalizada | 1.23 | 7.4 | 10.2
2026-02-01 | Feb. | 2026 | A | 175.4981 | 2.228377 | 1517 | 45.4656 | 85.29 | 150 | 62.5 | 9.19 | 8.565 | -23.7 | 18.18508 | 320.0427 | 1.552664 | 1.319608 | 0.1424517 | 0.07357673 | 0.005875122 | 3.094175 | 76.432 | 8.301333 | 47.79367 | 10.59707 | 1.842995 | 99.00769 | 117.8819 | 0.8885172 | 2.319509 | 4.185169 | 37.99936 | 8.310518 | 11.66843 | 14.76585 | 62.8 | 38 | 99.95 | 40.7 | 38 | 385 | Excesiva | Adecuada | 0.66 | 6.8 | 11.4
2026-02-02 | Feb. | 2026 | B | 57.52644 | 2.155273 | 1550 | 46.60719 | 88.84 | 150 | 62.5 | 9.19 | 8.565 | -3.1 | 8.404837 | 1038.688 | 1.511904 | 0.9080249 | 0.4345828 | 0.0626739 | 0.00314782 | 2.920334 | 75.07947 | 8.129 | 43.83924 | 10.9223 | 1.87745 | 99.81787 | 123.7278 | 0.7078151 | 2.43876 | 3.586681 | 36.57375 | 7.538736 | 12.73359 | 13.62486 | 64.5 | 36 | 102.99 | 39.1 | 43 | 385 | Equilibrada | Canalizada | 1 | 7.4 | 12.6
2026-02-02 | Feb. | 2026 | A | 373.5327 | 1.656878 | 1533 | 44.14745 | 89.47 | 158.3333 | 58.33333 | 9.086667 | 8.446667 | -95.4 | 37.54349 | 155.0202 | 1.609975 | 0.8938924 | 0.3346427 | 0.03689988 | 0.00727373 | 2.882684 | 74.88403 | 7.257 | 35.29523 | 11.23098 | 1.841012 | 99.20587 | 102.3056 | 0.7487264 | 2.777695 | 3.446314 | 30.4634 | 5.62262 | 9.8072 | 10.51527 | 60.1 | 37 | 97.52 | 44.3 | 62 | 390 | Inestable | Adecuada | 0.84 | 7.5 | 15
2026-02-03 | Feb. | 2026 | B | 448.1174 | 1.532319 | 1511 | 41.15791 | 84.79 | 158.3333 | 58.33333 | 9.086667 | 8.446667 | -43.7 | 46.97904 | 123.885 | 1.016888 | 0.8733645 | 0.4463116 | 0.0267987 | 0.00220476 | 2.365568 | 64.31743 | 7.0585 | 31.79135 | 10.4673 | 1.722281 | 99.49968 | 101.477 | 0.4120273 | 1.883211 | 1.896601 | 29.32517 | 4.990232 | 11.40998 | 9.791475 | 61.8 | 36 | 99.19 | 42.4 | 33 | 395 | Escasa | Adecuada | 1.3 | 6 | 13
2026-02-03 | Feb. | 2026 | A | 221.6661 | 1.435704 | 1528 | 44.59364 | 87.16 | 150 | 62.5 | 9.22 | 8.515 | -57.5 | 22.49047 | 258.7763 | 1.213327 | 1.506909 | 0.4511291 | 0.05414826 | 0.008187539 | 3.233701 | 71.90053 | 7.094905 | 33.13659 | 10.55326 | 1.845004 | 98.94646 | 103.7924 | 0.692036 | 1.866511 | 3.754697 | 29.67661 | 4.889219 | 12.39937 | 10.18247 | 59.4 | 32 | 106.01 | 39.8 | 51 | 370 | Escasa | Lenta | 1.18 | 6 | 14.9
2026-02-04 | Feb. | 2026 | B | 269.2474 | 1.408763 | 1563 | 41.63592 | 88.91 | 150 | 62.5 | 9.22 | 8.515 | 3.7 | 25.61983 | 227.1677 | 0.987917 | 1.395523 | 0.5217319 | 0.03741843 | 0.01911407 | 2.961705 | 67.14009 | 7.08561 | 31.50045 | 10.70156 | 1.72401 | 99.89864 | 103.7246 | 0.4699868 | 1.784437 | 2.877122 | 29.81009 | 5.469481 | 12.77748 | 10.03966 | 63.9 | 35 | 99.04 | 43.4 | 51 | 395 | Equilibrada | Lenta | 1.2 | 6.7 | 14.5
2026-02-04 | Feb. | 2026 | A | 271.1 | 1.698602 | 1578 | 46.94676 | 83.34 | 131.25 | 62.5 | 9.4325 | 8.6075 | -15.6 | 25.12667 | 231.6264 | 1.837114 | 1.439528 | 0.3688676 | 0.05890094 | 0 | 3.70441 | 79.20017 | 7.383234 | 37.58375 | 10.98541 | 1.75467 | 99.64892 | 105.3682 | 0.852102 | 3.099274 | 4.74701 | 31.64333 | 6.444052 | 11.67557 | 11.39637 | 60.4 | 38 | 97.12 | 39.6 | 43 | 370 | Muy persistente | Adecuada | 0.75 | 6.9 | 10.5
2026-02-05 | Feb. | 2026 | B | 413.2969 | 2.163105 | 1573 | 48.6823 | 90.62 | 131.25 | 62.5 | 9.4325 | 8.6075 | 40.4 | 38.64032 | 150.6199 | 1.673204 | 1.243087 | 0.1814676 | 0.04542239 | 0 | 3.14318 | 80.91109 | 8.077614 | 45.42758 | 11.30634 | 1.848232 | 99.27884 | 107.1147 | 0.9354784 | 3.053831 | 4.581573 | 36.56926 | 7.990279 | 14.083 | 13.3896 | 63.8 | 40 | 98.39 | 39.2 | 61 | 405 | Equilibrada | Adecuada | 0.98 | 7.8 | 11.7
2026-02-05 | Feb. | 2026 | A | 344.1786 | 2.230861 | 1582 | 49.65051 | 96.97 | 115 | 45 | 9.236 | 8.508 | 33.5 | 31.68065 | 183.7083 | 1.982171 | 1.158884 | 0.4081455 | 0.04851231 | 0.01553378 | 3.613247 | 83.58027 | 8.167942 | 45.36695 | 10.6675 | 1.753384 | 99.0861 | 94.23039 | 1.005137 | 3.788582 | 4.73265 | 36.4554 | 8.350528 | 11.35927 | 13.92238 | 62.9 | 32 | 92.63 | 42.4 | 63 | 415 | Excesiva | Rápida | 0.85 | 6.6 | 12.9
2026-02-06 | Feb. | 2026 | B | 233.8243 | 2.378735 | 1594.17 | 50.79697 | 92.09 | 115 | 45 | 9.236 | 8.508 | 34.5 | 21.08202 | 276.0646 | 2.102685 | 0.8513226 | 0.3207536 | 0.01850532 | 0 | 3.293267 | 85.01586 | 8.327 | 48.54394 | 10.4058 | 1.85662 | 99.23981 | 81.59811 | 0.9711594 | 3.311452 | 5.217512 | 37.84555 | 9.195923 | 15.86123 | 14.90111 | 62.5 | 36 | 100.76 | 45.1 | 49 | 375 | Escasa | Canalizada | 0.52 | 6.1 | 10.6
2026-02-06 | Feb. | 2026 | A | 422.8326 | 2.253692 | 1586 | 50.41249 | 96.12 | 108.3333 | 25 | 9.183333 | 8.486667 | 43 | 46.38583 | 150.5632 | 2.301469 | 1.377523 | 0.3322235 | 0.0669476 | 0.02496071 | 4.103123 | 86.09955 | 8.086086 | 46.51391 | 10.65377 | 1.809834 | 99.78614 | 75.24081 | 1.144828 | 3.753337 | 5.21464 | 36.10564 | 8.069805 | 10.28585 | 13.49803 | 62.1 | 36 | 96.41 | 40.7 | 58 | 335 | Equilibrada | Adecuada | 1.09 | 7.2 | 14.7
2026-02-07 | Feb. | 2026 | B | 245.793 | 1.981905 | 1581 | 51.81799 | 92.59 | 108.3333 | 25 | 9.183333 | 8.486667 | 42 | 27.89351 | 256.8008 | 2.256577 | 0.9391296 | 0.5085581 | 0.03091904 | 0 | 3.735184 | 86.30258 | 7.763974 | 43.33772 | 10.91844 | 1.863766 | 99.53611 | 91.77974 | 0.9754334 | 3.463767 | 4.945675 | 34.30814 | 6.708976 | 12.11625 | 12.54343 | 62.3 | 31 | 96.99 | 42.9 | 55 | 375 | Inestable | Adecuada | 1.08 | 6.9 | 13
2026-02-07 | Feb. | 2026 | A | 410.591 | 2.0155 | 1589 | 48.4926 | 96.26 | 118.75 | 50 | 9.1775 | 8.395 | 12.4 | 37.34456 | 155.846 | 1.923349 | 0.6708621 | 0.2435513 | 0.03296808 | 0.01050378 | 2.881234 | 82.34153 | 7.78022 | 38.49099 | 11.31887 | 1.85738 | 99.48911 | 85.02968 | 0.8633043 | 3.631568 | 4.541741 | 34.52216 | 7.292193 | 10.90551 | 12.86114 | 62.3 | 38 | 103.12 | 36.5 | 69 | 365 | Excesiva | Rápida | 0.85 | 6.2 | 10.9
2026-02-08 | Feb. | 2026 | B | 403.1725 | 2.255638 | 1627.5 | 50.86144 | 94.11 | 118.75 | 50 | 9.1775 | 8.395 | -35.3 | 34.41996 | 169.0879 | 2.127434 | 1.301138 | 0.1240164 | 0.04565137 | 0.007608562 | 3.605849 | 85.90325 | 8.301002 | 48.60001 | 10.31952 | 1.830104 | 99.60885 | 86.38747 | 0.9646231 | 3.652134 | 5.650891 | 37.4176 | 8.527827 | 12.90053 | 14.46234 | 63.8 | 37 | 93.68 | 36.9 | 50 | 365 | Equilibrada | Canalizada | 0.9 | 6.1 | 13.5
2026-02-08 | Feb. | 2026 | A | 463.0661 | 2.44616 | 1598 | 52.68307 | 93.33 | 81.25 | 21.875 | 9.15 | 8.6075 | 38.9 | 49.78016 | 140.2969 | 2.37065 | 0.9912136 | 0.3033583 | 0.05029701 | 0.01066735 | 3.726186 | 89.86108 | 8.598 | 51.63644 | 10.64002 | 1.880543 | 99.61515 | 79.93606 | 1.264401 | 3.94686 | 5.793594 | 39.90725 | 9.915162 | 9.377386 | 15.22371 | 59.5 | 31 | 97.51 | 37.6 | 49 | 390 | Muy persistente | Adecuada | 0.91 | 7.4 | 11.9
2026-02-09 | Feb. | 2026 | B | 435.5964 | 2.586941 | 1604.17 | 52.58177 | 88.37 | 81.25 | 21.875 | 9.15 | 8.6075 | -17.8 | 38.6241 | 150.6831 | 2.353826 | 0.9507634 | 0.3224888 | 0.08082908 | 0.01319149 | 3.721099 | 86.53927 | 8.683166 | 51.84859 | 10.56024 | 1.88226 | 99.7002 | 87.58205 | 1.057629 | 3.338653 | 5.392968 | 40.80357 | 9.839778 | 11.08959 | 15.17023 | 65 | 39 | 105.98 | 41.7 | 58 | 365 | Escasa | Canalizada | 0.87 | 7.2 | 12.5
2026-02-09 | Feb. | 2026 | A | 422.8851 | 2.837535 | 1405 | 49.02162 | 90.06 | 95 | 25 | 9.263333 | 8.51 | 40.1 | 55.93718 | 104.0453 | 2.028053 | 1.746656 | 0.05911772 | 0.09197925 | 0 | 3.925806 | 84.30499 | 9.025006 | 54.69604 | 11.06772 | 1.823894 | 98.99627 | 87.58228 | 0.9411531 | 3.876734 | 4.939839 | 43.21252 | 10.99693 | 8.483099 | 17.50226 | 63 | 35 | 107.15 | 40.8 | 59 | 400 | Escasa | Lenta | 1.31 | 6.2 | 11.1
2026-02-10 | Feb. | 2026 | B | 239.2377 | 2.079423 | 1599.17 | 49.11198 | 92.08333 | 95 | 25 | 9.263333 | 8.51 | -121.5 | 21.3901 | 272.0885 | 1.932974 | 1.512437 | 0.5224928 | 0.07477844 | 0.01669071 | 4.059373 | 82.46592 | 7.867028 | 43.80793 | 10.49073 | 1.758294 | 99.89104 | 83.75124 | 0.8722777 | 3.499554 | 4.606161 | 34.56636 | 7.788735 | 8.376179 | 12.88509 | 60.4 | 32 | 92.18 | 40.8 | 59 | 400 | Inestable | Rápida | 0.97 | 7 | 15.2
2026-02-10 | Feb. | 2026 | A | 442.5877 | 2.052356 | 1471 | 52.0884 | 92.08333 | 77.5 | 25 | 9.226667 | 8.725 | 29.9 | 50.33982 | 115.6142 | 2.186029 | 1.098453 | 0.05648598 | 0.06135987 | 0.01510013 | 3.417428 | 85.67196 | 7.838062 | 39.67224 | 11.03981 | 1.830038 | 99.80662 | 81.4673 | 1.093911 | 3.800951 | 5.403136 | 34.95527 | 7.443702 | 8.281915 | 12.98942 | 61.2 | 39 | 97.66 | 37.4 | 34 | 370 | Excesiva | Adecuada | 0.6 | 7.6 | 11.7
2026-02-11 | Feb. | 2026 | B | 431.1538 | 2.168846 | 1598.33 | 48.7491 | 85.965 | 77.5 | 25 | 9.226667 | 8.725 | -10.92 | 38.60332 | 150.7642 | 1.933858 | 1.534283 | 0.3479037 | 0.08004388 | 0 | 3.896089 | 82.16816 | 7.997671 | 44.38408 | 11.08117 | 1.810975 | 99.43027 | 81.33971 | 0.8697577 | 3.556301 | 4.715133 | 35.97047 | 7.721289 | 10.48467 | 13.12398 | 62.6 | 34 | 94.39 | 44.5 | 45 | 350 | Excesiva | Lenta | 0.97 | 7.1 | 12.5
2026-02-11 | Feb. | 2026 | A | 716.3407 | 2.040737 | 1573 | 45.99272 | 85.965 | 131.25 | 58.33333 | 9.19 | 9.066667 | -41.1 | 66.97276 | 86.901 | 1.654319 | 1.646033 | 0.06979919 | 0.08251178 | 0.01807134 | 3.470734 | 77.5174 | 7.800601 | 43.05557 | 10.69219 | 1.748238 | 99.02019 | 89.12825 | 0.7115798 | 2.945835 | 3.968896 | 34.34896 | 6.978093 | 10.12292 | 12.99542 | 63.5 | 37 | 97.72 | 40 | 61 | 400 | Escasa | Adecuada | 0.67 | 6 | 13.8
2026-02-12 | Feb. | 2026 | B | 954.3292 | 1.673057 | 1600 | 44.74803 | 91.83 | 131.25 | 58.33333 | 9.19 | 9.066667 | -13.7 | 85.20797 | 68.30347 | 1.24432 | 2.06191 | 0.1571785 | 0.0765051 | 0.03196785 | 3.571881 | 72.07238 | 7.475375 | 34.69153 | 10.81385 | 1.871118 | 99.65944 | 85.75439 | 0.6976209 | 2.216784 | 3.443026 | 32.95985 | 7.088458 | 16.03171 | 11.51174 | 62.2 | 38 | 95.54 | 39.4 | 52 | 370 | Escasa | Canalizada | 1.06 | 6.9 | 12.4
2026-02-12 | Feb. | 2026 | A | 310.8421 | 1.765003 | 1470 | 48.54643 | 91.83 | 105 | 50 | 9.06 | 8.826667 | -21.7 | 35.43033 | 164.266 | 1.879756 | 0.8941404 | 0.08042669 | 0.03031335 | 0.012208 | 2.896845 | 81.05585 | 7.52229 | 37.21596 | 10.5842 | 1.795652 | 99.29262 | 84.13078 | 0.8247338 | 3.025407 | 4.375545 | 32.20275 | 6.984135 | 12.08643 | 11.56148 | 63.6 | 41 | 101.72 | 45.2 | 45 | 440 | Equilibrada | Adecuada | 0.76 | 7 | 10.2
2026-02-13 | Feb. | 2026 | B | 375.548 | 1.748025 | 1501.67 | 50.13056 | 93.835 | 105 | 50 | 9.06 | 8.826667 | 101.3 | 40.10334 | 145.1251 | 1.906163 | 1.11851 | 0.2662776 | 0.08156521 | 0 | 3.372516 | 82.24661 | 7.388014 | 34.0496 | 10.29904 | 1.882353 | 99.74386 | 86.14087 | 0.930725 | 3.137294 | 4.798629 | 31.57704 | 5.535153 | 12.59529 | 10.84509 | 60.2 | 37 | 104.85 | 42.5 | 61 | 385 | Inestable | Rápida | 1.05 | 6.5 | 11.5
2026-02-13 | Feb. | 2026 | A | 496.2872 | 1.776353 | 1533 | 37.4152 | 93.835 | 125 | 50 | 9.06 | 8.795 | -31.2 | 49.88146 | 116.6766 | 0.7114793 | 0.9182362 | 0.2518703 | 0.04410595 | 0.01539576 | 1.941087 | 59.05751 | 7.418166 | 36.75144 | 11.17884 | 1.729368 | 99.46376 | 86.09184 | 0.2539435 | 1.436023 | 2.128449 | 32.03993 | 5.806557 | 12.30311 | 11.27004 | 64.6 | 41 | 95.2 | 44 | 46 | 395 | Muy persistente | Lenta | 1.24 | 7.2 | 14.2
2026-02-14 | Feb. | 2026 | B | 399.1764 | 1.776362 | 1535.83 | 39.24038 | 94.095 | 125 | 50 | 9.06 | 8.795 | 89.5 | 39.90902 | 145.8317 | 0.7606104 | 1.292797 | 0.351912 | 0.07875945 | 0.02351767 | 2.507597 | 60.7755 | 7.610506 | 41.02946 | 11.21372 | 1.747464 | 99.49228 | 95.37192 | 0.2708686 | 0.9747364 | 1.852339 | 33.28392 | 7.041092 | 12.18843 | 11.74176 | 62.7 | 34 | 100.34 | 43.6 | 58 | 425 | Muy persistente | Lenta | 0.92 | 7 | 15.2
2026-02-14 | Feb. | 2026 | A | 352.8009 | 1.23608 | 1553 | 46.3192 | 94.095 | 75 | 25 | 8.9 | 8.7 | -37.3 | 34.1773 | 170.2885 | 1.502591 | 1.000111 | 0.566892 | 0.05329372 | 0.01682138 | 3.139709 | 74.62586 | 6.544363 | 28.64215 | 10.61227 | 1.72311 | 99.40751 | 113.441 | 0.721479 | 2.466129 | 4.153577 | 25.83274 | 3.35743 | 13.63827 | 8.008498 | 64.1 | 39 | 102.42 | 44.4 | 53 | 370 | Excesiva | Lenta | 0.84 | 7.1 | 10.3
2026-02-15 | Feb. | 2026 | B | 334.4157 | 1.267729 | 1455 | 48.93898 | 94.4 | 100 | 50 | 9.23 | 8.92 | 168.7 | 41.08582 | 147.8136 | 1.850279 | 2.429892 | 0.4200609 | 0.1042378 | 0.025711 | 4.83018 | 79.38862 | 6.739479 | 25.34644 | 10.51752 | 1.725825 | 99.01269 | 88.90669 | 0.9770979 | 2.974142 | 4.226182 | 27.71169 | 4.18717 | 13.64233 | 8.353859 | 60.8 | 38 | 98.64 | 45.1 | 58 | 420 | Escasa | Adecuada | 0.75 | 7.3 | 14
2026-02-15 | Feb. | 2026 | A | 622.5641 | 1.533067 | 1448 | 40.80422 | 96.72 | 100 | 25 | 9.1 | 8.8 | -19.3 | 74.44564 | 78.17785 | 0.9938083 | 0.8935426 | 0.2256393 | 0.05403413 | 0.008596338 | 2.175621 | 66.46296 | 7.123979 | 31.89407 | 10.44865 | 1.723142 | 99.02333 | 88.57004 | 0.4373281 | 1.879801 | 2.8122 | 30.37059 | 5.66608 | 15.36938 | 10.00701 | 63.8 | 36 | 102.3 | 45.5 | 54 | 345 | Escasa | Adecuada | 1.18 | 6.7 | 12.8
2026-02-16 | Feb. | 2026 | B | 343.3652 | 1.15294 | 1450 | 35 | 94.4 | 100 | 50 | 9.3 | 8.85 | 88 | 40.8768 | 142.379 | 0.2 | 0.8222892 | 0.07280879 | 0.05154198 | 0.009903029 | 1.156543 | 47.44894 | 6.5 | 26.11491 | 10.88739 | 1.726887 | 99.77678 | 85 | 0.05 | 0.5 | 1 | 25.9081 | 3.510526 | 13.13809 | 7.946073 | 64.9 | 39 | 105.87 | 36.4 | 54 | 380 | Excesiva | Rápida | 0.75 | 6.8 | 13.1
2026-02-16 | Feb. | 2026 | A | 328.0435 | 1.844087 | 1442 | 39.30561 | 95.42 | 75 | 25 | 8.9 | 8.7 | -24.1 | 39.75964 | 146.3796 | 0.8223068 | 0.8434439 | 0.6858846 | 0.05297693 | 0.0110383 | 2.415651 | 62.95722 | 7.507175 | 39.85236 | 11.05618 | 1.795459 | 99.36182 | 102.5743 | 0.225606 | 1.226202 | 2.279113 | 32.8413 | 6.44423 | 14.8279 | 11.18247 | 64 | 33 | 99.07 | 46.9 | 58 | 365 | Escasa | Lenta | 1.07 | 7.6 | 14.3
2026-02-17 | Feb. | 2026 | B | 237.3154 | 1.114059 | 1445.83 | 36.48657 | 94.4 | 100 | 50 | 9.26 | 8.82 | 170 | 28.51609 | 204.0953 | 0.6050344 | 1.948427 | 0.105345 | 0.0439636 | 0 | 2.70277 | 58.23354 | 6.596575 | 26.88267 | 11.22232 | 1.771753 | 99.40344 | 117.4111 | 0.2131578 | 0.6765874 | 1.754772 | 26.23125 | 3.56077 | 15.58555 | 8.268722 | 63.6 | 34 | 91.6 | 37.6 | 60 | 385 | Inestable | Canalizada | 1.02 | 7.6 | 12.6
2026-02-17 | Feb. | 2026 | A | 290.5636 | 1.025516 | 1508 | 37.36898 | 95.42 | 50 | 25 | 9.22 | 8.5 | 38.7 | 30.64155 | 189.9381 | 0.4638959 | 0.7680017 | 0.8603967 | 0.05215585 | 0.006075747 | 2.150526 | 59.02533 | 6.241 | 20.74554 | 10.36925 | 1.869818 | 99.43215 | 123.5774 | 0.2253297 | 1.130612 | 1.73344 | 23.40608 | 2.643486 | 15.65454 | 7.14898 | 61 | 32 | 99.52 | 38.6 | 53 | 335 | Escasa | Adecuada | 1.27 | 7.1 | 9.6
2026-02-18 | Feb. | 2026 | B | 212.4467 | 1.188196 | 1467 | 38.02218 | 97.3 | 75 | 50 | 9.23 | 9.13 | 110.3 | 30.78392 | 238.8123 | 0.5856195 | 0.7444828 | 1.059089 | 0.0147064 | 0.01174374 | 2.415642 | 58.30632 | 6.571514 | 26.38742 | 11.1635 | 1.871062 | 99.40047 | 118.8669 | 0.25295 | 1.331013 | 1.576317 | 26.84446 | 3.829317 | 14.93266 | 8.084252 | 63 | 40 | 101.49 | 42.1 | 67 | 345 | Muy persistente | Adecuada | 1.08 | 7.8 | 15.7
2026-02-18 | Feb. | 2026 | A | 242.4982 | 1.241569 | 1506 | 39.7131 | 96.32 | 50 | 25 | 9.2 | 8.3 | 10.7 | 25.67387 | 226.6897 | 0.6402044 | 1.001072 | 0.6185612 | 0.07393181 | 0.01490017 | 2.34867 | 62.72079 | 6.729992 | 27.87165 | 10.83105 | 1.861804 | 99.51156 | 105.6007 | 0.3282483 | 1.645343 | 2.135582 | 26.82964 | 4.846405 | 15.34258 | 8.570484 | 63.4 | 40 | 99.82 | 42.2 | 55 | 375 | Escasa | Lenta | 0.57 | 6.4 | 10.6
2026-02-19 | Feb. | 2026 | B | 283.2353 | 1.744388 | 1485 | 41.38947 | 96.74 | 75 | 25 | 9.3 | 8.66 | -35.1 | 34.92301 | 186.0305 | 0.7260571 | 1.06117 | 0.4413292 | 0.0494566 | 0.003638298 | 2.281651 | 64.78311 | 7.449102 | 36.46134 | 10.58853 | 1.878722 | 99.7036 | 107.4249 | 0.3895323 | 1.719999 | 2.358117 | 32.873 | 6.746811 | 13.616 | 11.1332 | 61.6 | 33 | 97.57 | 38.6 | 55 | 385 | Inestable | Adecuada | 0.71 | 7.7 | 14.9
2026-02-19 | Feb. | 2026 | A | 329.1629 | 1.791805 | 1543 | 50.68744 | 89.23 | 100 | 50 | 9.22 | 8.7 | -47.8 | 32.47464 | 179.2168 | 2.025027 | 1.168424 | 0.4557014 | 0.0520546 | 0.01169463 | 3.712902 | 84.04189 | 7.695426 | 38.7037 | 10.68214 | 1.839234 | 99.86563 | 99.16034 | 0.9531655 | 3.412238 | 4.583497 | 33.7363 | 6.983766 | 16.50265 | 12.40129 | 64.4 | 38 | 105.07 | 43.6 | 36 | 350 | Excesiva | Adecuada | 0.69 | 7.5 | 10.9
2026-02-20 | Feb. | 2026 | B | 470.9016 | 2.495745 | 1563 | 50.53436 | 96.7 | 175 | 100 | 9.28 | 8.8 | 1.3 | 44.80795 | 129.8877 | 1.966289 | 0.9815826 | 0.05308964 | 0.05758049 | 0.007391743 | 3.065934 | 84.0557 | 8.625154 | 51.85467 | 10.78649 | 1.719207 | 99.82738 | 96.78097 | 0.9697082 | 3.547822 | 4.912005 | 40.23324 | 10.23355 | 18.50513 | 15.09547 | 63.8 | 34 | 101.49 | 36.3 | 67 | 360 | Muy persistente | Canalizada | 0.94 | 7.3 | 12.6
2026-02-20 | Feb. | 2026 | A | 786.0495 | 2.379197 | 1593 | 50.61931 | 90.4 | 175 | 75 | 9.31 | 8.96 | -46.2 | 71.01146 | 81.9586 | 2.145774 | 1.071511 | 0.2544369 | 0.07682366 | 0.03183497 | 3.58038 | 85.30587 | 8.372342 | 48.61712 | 11.18223 | 1.767698 | 99.35809 | 81.77188 | 1.061955 | 3.547237 | 5.23465 | 38.36041 | 9.151487 | 15.99779 | 14.50309 | 58.6 | 35 | 99.08 | 39 | 48 | 395 | Muy persistente | Canalizada | 1.3 | 7.1 | 14.9
2026-02-21 | Feb. | 2026 | B | 560.5618 | 1.891383 | 1590 | 51.28407 | 92.45 | 175 | 100 | 9.4 | 8.9 | -27.6 | 50.89847 | 114.3453 | 2.208124 | 1.400872 | 0.04459811 | 0.04997395 | 0.01095539 | 3.714523 | 82.81326 | 7.712103 | 39.87164 | 11.01841 | 1.72309 | 99.5753 | 79.72774 | 0.9432468 | 3.546363 | 5.049204 | 34.23041 | 6.521276 | 15.30288 | 12.12058 | 61.6 | 33 | 100.22 | 40.3 | 36 | 370 | Excesiva | Adecuada | 0.7 | 7.8 | 11.4
2026-02-21 | Feb. | 2026 | A | 615.1595 | 2.162276 | 1598 | 49.39063 | 90.5 | 135 | 75 | 9.3 | 8.91 | -55.4 | 55.10865 | 105.6096 | 2.11153 | 1.491647 | 0.2283553 | 0.09934367 | 0.006324582 | 3.937201 | 86.42345 | 8.089119 | 44.32916 | 10.99983 | 1.856233 | 99.68105 | 89.47482 | 1.091006 | 3.530994 | 5.436139 | 36.30089 | 8.207976 | 14.94178 | 13.60493 | 61.3 | 41 | 102.28 | 42.6 | 40 | 365 | Equilibrada | Lenta | 0.94 | 6.7 | 10.1
2026-02-22 | Feb. | 2026 | B | 426.3637 | 2.655668 | 1555 | 49.60845 | 87.49 | 75 | 25 | 8.9 | 8.7 | -263.7 | 41.1548 | 141.4173 | 2.10605 | 1.425035 | 0.4104477 | 0.0511769 | 0 | 3.99271 | 85.97429 | 8.822564 | 51.78151 | 10.49628 | 1.776095 | 98.96667 | 95.68518 | 1.221468 | 3.693105 | 5.83243 | 42.15006 | 10.86005 | 10.39284 | 16.16517 | 59.9 | 33 | 100.4 | 40.1 | 49 | 395 | Muy persistente | Adecuada | 0.82 | 7.8 | 15.3
2026-02-22 | Feb. | 2026 | A | 389.5565 | 2.268998 | 1606 | 50.70068 | 95.3 | 175 | 75 | 9.34 | 8.91 | 30.9 | 34.43745 | 169.002 | 2.187465 | 1.924067 | 0.4492288 | 0.0805711 | 0.02402245 | 4.665354 | 85.94828 | 8.217012 | 45.51002 | 11.16381 | 1.787891 | 99.50599 | 112.507 | 1.106915 | 3.636756 | 5.294508 | 37.54242 | 8.397724 | 10.84374 | 13.7478 | 63.8 | 35 | 100.64 | 43.6 | 61 | 415 | Escasa | Adecuada | 0.83 | 6.1 | 12
2026-02-23 | Feb. | 2026 | B | 452.1931 | 2.469799 | 1601 | 50.94101 | 91.67 | 100 | 75 | 9.11 | 8.89 | -36.5 | 40.30721 | 144.391 | 2.327474 | 1.450043 | 0.2211444 | 0.0542016 | 0 | 4.052863 | 87.85124 | 8.433566 | 50.72019 | 10.73228 | 1.783164 | 99.87701 | 101.7628 | 1.000109 | 3.959459 | 5.339144 | 38.9003 | 9.663634 | 10.50097 | 15.30639 | 61.9 | 36 | 97.79 | 40.3 | 50 | 405 | Muy persistente | Rápida | 0.74 | 6.8 | 14.6
2026-02-23 | Feb. | 2026 | A | 564.6091 | 2.169859 | 1610 | 47.58914 | 89.8 | 50 | 25 | 9.21 | 8.91 | 27.9 | 49.58511 | 117.374 | 1.994991 | 0.7955421 | 0.2213921 | 0.02799247 | 0 | 3.039917 | 83.30903 | 8.073 | 44.17702 | 11.07464 | 1.784849 | 99.56632 | 89.5463 | 1.127366 | 3.462578 | 5.352118 | 36.16873 | 8.079359 | 13.64736 | 13.5559 | 60.7 | 38 | 95.06 | 43.5 | 56 | 350 | Escasa | Rápida | 0.59 | 7.9 | 15.1
2026-02-24 | Feb. | 2026 | B | 509.0631 | 1.84862 | 1588 | 47.31372 | 92.73 | 100 | 50 | 9.2 | 9 | -60.9 | 46.37965 | 125.4861 | 1.76558 | 1.643256 | 0.2455491 | 0.07419628 | 0 | 3.728581 | 79.43536 | 7.606144 | 36.54455 | 11.21934 | 1.763561 | 99.91605 | 98.59719 | 0.899236 | 3.610215 | 4.137138 | 33.26713 | 6.80493 | 15.13022 | 11.51234 | 61.8 | 36 | 100.81 | 43.2 | 44 | 420 | Inestable | Canalizada | 1.11 | 6.4 | 12.6
2026-02-24 | Feb. | 2026 | A | 246.6495 | 0.9874752 | 1598 | 47.96584 | 97.5 | 125 | 75 | 9.2 | 8.92 | -117.4 | 33.14389 | 263.397 | 1.93079 | 0.7290776 | 0.1013584 | 0.05389619 | 0 | 2.815122 | 80.7075 | 6.224333 | 23.66085 | 10.824 | 1.867049 | 98.9455 | 89.12573 | 0.8346112 | 3.498435 | 4.800427 | 23.69841 | 2.151341 | 18.60475 | 6.700906 | 63.5 | 38 | 101.12 | 43.8 | 55 | 355 | Inestable | Canalizada | 0.63 | 6.4 | 11.7
2026-02-25 | Feb. | 2026 | B | 219.0158 | 1.711483 | 1599 | 50.40503 | 91 | 100 | 50 | 9.22 | 9.02 | -92.9 | 23.50515 | 297.1264 | 2.395662 | 2.225333 | 0.7990292 | 0.06475343 | 0 | 5.484778 | 88.97163 | 7.184588 | 34.29951 | 11.2348 | 1.87614 | 99.44638 | 88.75733 | 1.232679 | 4.274468 | 5.354795 | 30.94506 | 6.3513 | 14.14699 | 10.37003 | 64.5 | 34 | 103.15 | 36.5 | 49 | 390 | Inestable | Canalizada | 0.8 | 7 | 13.1
2026-02-25 | Feb. | 2026 | A | 580.6313 | 1.703323 | 1608 | 51.58575 | 90.49 | 132 | 62.5 | 9.27 | 9.04 | -70.2 | 51.15995 | 113.7609 | 2.021684 | 1.016727 | 0.2152829 | 0.02100768 | 0.003477906 | 3.278179 | 85.23204 | 7.392837 | 39.23504 | 10.73364 | 1.802569 | 99.24363 | 78.46277 | 1.048314 | 3.145142 | 5.213639 | 32.03481 | 6.33253 | 14.78366 | 11.24097 | 64.4 | 36 | 105.59 | 37.1 | 50 | 400 | Inestable | Rápida | 0.99 | 7.7 | 9.8
2026-02-26 | Feb. | 2026 | B | 444.4817 | 1.743832 | 1606 | 52.48694 | 91.8 | 200 | 75 | 8.9 | 8.7 | -44.9 | 39.29294 | 148.1182 | 2.178589 | 0.4675015 | 0.3149736 | 0.02462541 | 0 | 2.985689 | 86.28326 | 7.376376 | 35.96364 | 10.4125 | 1.728537 | 99.50386 | 80.93285 | 1.029509 | 3.617731 | 4.764701 | 31.04838 | 6.504895 | 15.78834 | 10.69353 | 60 | 40 | 100.47 | 38 | 54 | 400 | Excesiva | Lenta | 0.87 | 7.3 | 11.7
2026-02-26 | Feb. | 2026 | A | 782.0617 | 1.718995 | 1585 | 51.41029 | 85.08 | 100 | 50 | 9.21 | 9.03 | 15.2 | 71.61737 | 81.2652 | 2.066066 | 0.7984336 | 0.1598339 | 0.06631354 | 0 | 3.090647 | 84.1627 | 7.529252 | 37.06354 | 10.35073 | 1.856909 | 99.07889 | 84.902 | 0.9638476 | 3.359469 | 5.21597 | 33.17719 | 6.3814 | 17.74413 | 11.75168 | 61.4 | 39 | 106.64 | 39.3 | 48 | 420 | Excesiva | Adecuada | 1.07 | 7 | 13.6
2026-02-27 | Feb. | 2026 | B | 545.0517 | 1.870917 | 1597 | 49.72253 | 93.33 | 150 | 50 | 9.45 | 9.09 | -68.3 | 48.90988 | 118.9944 | 1.942556 | 0.9464158 | 0.2577277 | 0.07489512 | 0 | 3.221595 | 83.91411 | 7.493613 | 35.14454 | 11.1896 | 1.75873 | 99.55889 | 81.65046 | 0.9275279 | 3.587206 | 4.920448 | 31.56717 | 5.869661 | 13.12415 | 11.10352 | 60.6 | 37 | 94.41 | 43.4 | 64 | 365 | Equilibrada | Canalizada | 0.53 | 7.9 | 14.6
2026-02-27 | Feb. | 2026 | A | 507.5047 | 2.044709 | 1610 | 50.46151 | 93.1 | 75 | 25 | 9.22 | 8.99 | 15.2 | 44.57009 | 130.5809 | 2.092081 | 2.584759 | 0.1970425 | 0.2307673 | 0 | 5.10465 | 84.22359 | 7.820359 | 43.33224 | 11.31064 | 1.812791 | 99.19919 | 93.50605 | 1.020221 | 2.997699 | 4.75686 | 35.17623 | 7.924895 | 15.63487 | 12.41261 | 59 | 40 | 97.31 | 42.2 | 59 | 340 | Escasa | Lenta | 0.98 | 7.8 | 10.6
2026-02-28 | Feb. | 2026 | B | 335.5788 | 2.134328 | 1609 | 50.81325 | 88.52 | 100 | 50 | 9.1 | 8.26 | -68.3 | 35.42351 | 197.1572 | 2.162098 | 1.996512 | 0.07449816 | 0.1161349 | 0 | 4.349243 | 87.33331 | 7.895167 | 46.12352 | 11.0512 | 1.749068 | 99.36215 | 79.26341 | 1.196022 | 4.049647 | 5.807948 | 34.48949 | 7.381072 | 14.04 | 13.09106 | 62.7 | 37 | 98.08 | 43.1 | 47 | 370 | Excesiva | Canalizada | 1.22 | 6.7 | 12.3
2026-02-28 | Feb. | 2026 | A | 589.295 | 2.419661 | 1600 | 49.43328 | 93.33 | 75 | 25 | 9.28 | 8.98 | 29.1 | 53.42759 | 108.9325 | 2.031683 | 1.589235 | 0.04242358 | 0.149437 | 0 | 3.812779 | 81.97216 | 8.455826 | 47.95369 | 10.55281 | 1.813897 | 99.30131 | 90.3913 | 0.922207 | 3.522288 | 4.908074 | 38.99199 | 10.01718 | 11.14389 | 15.30094 | 64.8 | 35 | 102.96 | 43 | 58 | 405 | Escasa | Canalizada | 1.25 | 7.4 | 14.7
2026-03-01 | Mar. | 2026 | B | 348.9242 | 2.578423 | 1576 | 48.50385 | 87.1 | 50 | 12.5 | 9.31 | 8.41 | 106.1 | 35.94855 | 176.6161 | 1.937088 | 1.162867 | 0.358244 | 0.1075652 | 0 | 3.565764 | 81.68713 | 8.786871 | 52.29797 | 11.15698 | 1.883302 | 99.03755 | 92.29535 | 0.9732478 | 2.974316 | 4.69248 | 41.54466 | 10.28611 | 7.773613 | 16.0342 | 64.8 | 33 | 95.77 | 44.4 | 51 | 375 | Inestable | Adecuada | 0.59 | 7.3 | 11.3
2026-03-01 | Mar. | 2026 | A | 539.3669 | 1.472113 | 1640 | 49.85064 | 89.09 | 100 | 75 | 9.36 | 9.16 | 29.1 | 46.17867 | 126.0322 | 1.971926 | 1.220149 | 0.3244545 | 0.08245637 | 0.02144893 | 3.620434 | 82.45998 | 6.929314 | 31.24954 | 10.87374 | 1.835963 | 99.70422 | 90.87244 | 1.113031 | 3.118104 | 4.591485 | 28.52799 | 5.40332 | 7.554001 | 9.358578 | 62.3 | 33 | 94.92 | 47.3 | 40 | 405 | Excesiva | Lenta | 0.86 | 7.7 | 10.7
2026-03-02 | Mar. | 2026 | B | 546.1917 | 2.059821 | 1611 | 49.4627 | 87.1 | 125 | 75 | 8.54 | 8.24 | 87.6 | 48.07784 | 121.0537 | 1.939152 | 1.807388 | 0.04577147 | 0.1352241 | 0 | 3.927536 | 83.06312 | 7.834743 | 40.27839 | 11.29538 | 1.728598 | 99.47686 | 84.73221 | 0.8840718 | 3.213794 | 4.842562 | 34.35118 | 7.192012 | 7.52027 | 12.97944 | 60.8 | 36 | 97.9 | 40.5 | 62 | 350 | Inestable | Lenta | 1.04 | 7 | 13
2026-03-02 | Mar. | 2026 | A | 557.1396 | 1.905396 | 1595 | 50.76137 | 88.52 | 100 | 75 | 8.82 | 8.58 | 73.9 | 51.57966 | 112.8352 | 1.993651 | 0.8566621 | 0.04487205 | 0.07878104 | 0.01141154 | 2.985378 | 83.18726 | 7.747812 | 40.04576 | 11.2351 | 1.87169 | 98.93631 | 98.70745 | 1.005599 | 3.411241 | 4.827972 | 34.57142 | 6.515905 | 9.057115 | 12.08469 | 63.5 | 40 | 95.91 | 41.3 | 53 | 340 | Inestable | Adecuada | 0.84 | 7.4 | 11.9
2026-03-03 | Mar. | 2026 | B | 586.809 | 1.92717 | 1567 | 49.879 | 86.44 | 100 | 25 | 8.86 | 8.54 | 60.1 | 56.08922 | 103.7633 | 1.721014 | 1.332122 | 0.2130165 | 0.09242503 | 0 | 3.358577 | 81.73803 | 7.836168 | 41.01673 | 10.2907 | 1.882011 | 99.32759 | 86.05155 | 0.9166078 | 3.406567 | 4.868599 | 34.12242 | 7.767154 | 8.51697 | 12.73702 | 63.5 | 37 | 99.51 | 42 | 58 | 415 | Inestable | Lenta | 1.1 | 7.2 | 9.7
2026-03-03 | Mar. | 2026 | A | 323.9306 | 2.084887 | 1517.5 | 49.84395 | 86.67 | 100 | 50 | 8.85 | 8.7 | 89.1 | 34.11335 | 170.6077 | 1.758204 | 1.364772 | 0.07717702 | 0.1452118 | 0.01392068 | 3.359286 | 80.89226 | 7.900608 | 42.6243 | 10.56125 | 1.778606 | 99.06973 | 99.54007 | 0.8307774 | 3.636625 | 4.780972 | 34.6758 | 7.655003 | 9.136668 | 12.95548 | 64.4 | 35 | 95.72 | 39.4 | 60 | 425 | Muy persistente | Lenta | 1.2 | 7.3 | 13
2026-03-04 | Mar. | 2026 | B | 345.5294 | 2.346496 | 1523.3 | 46.96896 | 93.18 | 125 | 37.5 | 8.94 | 8.52 | 108.4 | 35.51201 | 163.8882 | 1.86926 | 1.1846 | 0.4341165 | 0.1011002 | 0 | 3.589077 | 80.23594 | 8.354856 | 49.58184 | 10.45515 | 1.712027 | 99.75975 | 99.69994 | 0.8135804 | 3.080987 | 4.332295 | 38.78415 | 9.050816 | 9.594119 | 14.76822 | 62 | 38 | 101.47 | 40.8 | 48 | 375 | Muy persistente | Lenta | 0.61 | 7.9 | 13.4
2026-03-04 | Mar. | 2026 | A | 316.7838 | 2.036193 | 1577.5 | 47.54246 | 88.33 | 75 | 25 | 8.7 | 8.59 | 102.9 | 29.94921 | 194.329 | 1.713417 | 4.092846 | 0.7102635 | 0.4345329 | 0.07574494 | 7.026804 | 81.83184 | 7.629316 | 39.02303 | 10.49109 | 1.769471 | 99.88666 | 93.56281 | 0.9427402 | 3.443219 | 4.561815 | 33.02501 | 7.283689 | 17.73828 | 12.00507 | 63.5 | 35 | 93.86 | 40 | 45 | 365 | Equilibrada | Adecuada | 0.79 | 7.3 | 12.3
2026-03-05 | Mar. | 2026 | B | 360.3793 | 1.809456 | 1634.17 | 49.73604 | 84.54 | 75 | 62.5 | 8.71 | 8.54 | 36.2 | 30.91279 | 188.2716 | 2.034268 | 2.621442 | 0.3897975 | 0.2377752 | 0.01447036 | 5.297752 | 82.23097 | 7.578923 | 39.74669 | 11.22856 | 1.872419 | 99.35466 | 86.36545 | 0.9907554 | 3.34606 | 4.616141 | 33.06873 | 6.359396 | 8.810287 | 11.68425 | 64.7 | 36 | 95.59 | 38.3 | 50 | 385 | Muy persistente | Lenta | 0.76 | 6.5 | 13.8
2026-03-05 | Mar. | 2026 | A | 433.4506 | 1.494349 | 1615 | 49.10968 | 84.54 | 100 | 75 | 8.7 | 8.65 | -10.9 | 38.8236 | 149.9088 | 1.806327 | 2.629962 | 0.3460602 | 0.2450315 | 0.0496321 | 5.077013 | 82.76689 | 7.092133 | 31.73383 | 11.21893 | 1.838967 | 99.3719 | 93.79342 | 0.9297438 | 3.749404 | 4.478964 | 29.92993 | 4.7266 | 9.22851 | 10.16981 | 64.4 | 37 | 106.95 | 42.4 | 45 | 425 | Inestable | Lenta | 0.89 | 7.6 | 11.9
2026-03-06 | Mar. | 2026 | B | 323.36 | 1.450243 | 1613 | 49.70899 | 89.56 | 125 | 50 | 8.7 | 8.45 | 71.7 | 40.65955 | 202.0797 | 2.022746 | 0.7612479 | 0.4344227 | 0.1494725 | 0.01714939 | 3.385038 | 82.18761 | 6.986987 | 31.55837 | 10.34782 | 1.768016 | 99.84007 | 73.48243 | 0.9590849 | 3.471069 | 4.595832 | 28.88866 | 4.460034 | 10.75402 | 9.359841 | 60 | 35 | 102.35 | 43.4 | 47 | 340 | Excesiva | Lenta | 1.08 | 7.4 | 10.4
2026-03-06 | Mar. | 2026 | A | 502.5276 | 1.45322 | 1601 | 48.92016 | 87.54 | 125 | 75 | 8.7 | 8.59 | 111.9 | 45.89801 | 126.8029 | 1.777332 | 1.729733 | 0.4238573 | 0.1781971 | 0.06922392 | 4.178343 | 80.73039 | 7.133267 | 29.66372 | 10.90076 | 1.760177 | 99.48519 | 93.90541 | 0.9683939 | 3.471962 | 4.538073 | 30.02514 | 4.695614 | 11.5456 | 10.36627 | 64 | 35 | 101.74 | 40.7 | 47 | 360 | Muy persistente | Adecuada | 0.86 | 7.3 | 13.8
2026-03-07 | Mar. | 2026 | B | 435.6292 | 1.703267 | 1605.33 | 49.65108 | 83.92 | 125 | 75 | 8.69 | 8.63 | -86.9 | 39.64205 | 146.8138 | 2.041763 | 0.9644926 | 0.3224645 | 0.1548011 | 0.02064014 | 3.504162 | 82.47485 | 7.442578 | 34.51156 | 10.26548 | 1.751331 | 99.11647 | 93.78759 | 0.9871546 | 3.097693 | 4.952447 | 32.09027 | 5.577691 | 9.934433 | 11.09681 | 62.8 | 36 | 101.85 | 39.4 | 30 | 425 | Excesiva | Canalizada | 1.21 | 7.8 | 13.8
2026-03-07 | Mar. | 2026 | A | 546.4588 | 1.880016 | 1603 | 49.83309 | 84.52 | 100 | 50 | 8.6 | 8.4 | 69.3 | 49.47827 | 117.6274 | 1.918145 | 1.146307 | 0.3897823 | 0.1602791 | 0.05773989 | 3.672253 | 81.4688 | 7.480186 | 38.34426 | 11.30193 | 1.796982 | 99.31103 | 85.8117 | 1.002466 | 3.197965 | 4.983773 | 32.38072 | 5.900443 | 13.12481 | 11.17141 | 62 | 38 | 100.18 | 43.4 | 56 | 395 | Escasa | Adecuada | 0.87 | 7.9 | 12.2
2026-03-08 | Mar. | 2026 | B | 489.2725 | 1.629445 | 1595.833 | 50.06005 | 86.42 | 75 | 50 | 8.64 | 8.64 | 5 | 45.15431 | 128.8914 | 1.818728 | 1.149071 | 0.2871098 | 0.1491318 | 0.04886204 | 3.452903 | 82.62106 | 7.261261 | 33.56467 | 11.3179 | 1.805004 | 99.05322 | 90.94535 | 1.004768 | 3.169489 | 4.595938 | 31.22097 | 5.364818 | 13.54032 | 10.52695 | 62.8 | 36 | 95.07 | 43 | 44 | 345 | Equilibrada | Canalizada | 0.84 | 6.5 | 13.1
2026-03-08 | Mar. | 2026 | A | 540.8528 | 1.636676 | 1604 | 48.41416 | 91.56 | 100 | 50 | 8.7 | 8.5 | 40.7 | 48.88961 | 119.0437 | 1.90618 | 1.196651 | 0.4160096 | 0.08572807 | 0.0301556 | 3.634724 | 79.3514 | 7.315757 | 35.99199 | 11.15677 | 1.879252 | 99.41099 | 98.56161 | 0.9079097 | 3.372407 | 4.526169 | 31.50593 | 5.735165 | 18.12669 | 10.82456 | 60.7 | 36 | 99.84 | 37.7 | 72 | 380 | Equilibrada | Canalizada | 0.89 | 6.8 | 12.6
2026-03-09 | Mar. | 2026 | B | 489.2297 | 1.539875 | 1490 | 48.49805 | 88.87 | 100 | 25 | 8.85 | 8.69 | 61.2 | 54.51187 | 106.7657 | 2.085343 | 0.9932473 | 0.287135 | 0.09006355 | 0.0370447 | 3.492834 | 82.08669 | 7.229129 | 34.86706 | 10.33231 | 1.74197 | 99.64635 | 87.54755 | 1.097809 | 3.442994 | 4.619969 | 30.69852 | 5.171788 | 20.6682 | 10.682 | 60.8 | 37 | 92.7 | 41.7 | 48 | 395 | Inestable | Adecuada | 0.99 | 6.2 | 11.5
2026-03-09 | Mar. | 2026 | A | 486.4311 | 1.31043 | 1603 | 50.63139 | 95.32 | 125 | 50 | 8.7 | 8.5 | 37.9 | 43.96294 | 132.3842 | 1.907408 | 1.029557 | 0.3083685 | 0.1220069 | 0.03853228 | 3.405872 | 81.6217 | 6.711422 | 29.65094 | 10.56882 | 1.733947 | 99.42722 | 89.1122 | 0.9874548 | 3.187492 | 5.191629 | 27.35863 | 4.036639 | 16.37538 | 8.606339 | 60.6 | 32 | 95.74 | 41.1 | 47 | 405 | Excesiva | Canalizada | 0.94 | 7.6 | 12
2026-03-10 | Mar. | 2026 | B | 408.1666 | 0.9524363 | 1604 | 49.1289 | 88.97 | 100 | 75 | 8.75 | 8.55 | -104.9 | 50.58857 | 156.3476 | 1.878776 | 0.9374612 | 0.1837485 | 0.09954134 | 0.04602082 | 3.145548 | 81.48793 | 6.16016 | 22.08538 | 11.13741 | 1.82188 | 99.18727 | 70.65905 | 0.9439089 | 3.142513 | 4.643893 | 23.07016 | 2.7268 | 10.44658 | 6.879014 | 63.8 | 37 | 101.02 | 40.8 | 66 | 375 | Excesiva | Lenta | 0.76 | 6.3 | 11.7
2026-03-10 | Mar. | 2026 | A | 312.0005 | 1.439391 | 1593 | 50.21823 | 93.44 | 75 | 50 | 8.8 | 7.5 | 48.6 | 28.82954 | 201.8763 | 1.915373 | 0.8045162 | 0.7211528 | 0.1098776 | 0.027006 | 3.577926 | 81.91884 | 6.937 | 31.97556 | 10.3577 | 1.775621 | 99.04737 | 74.41491 | 1.003392 | 3.389169 | 4.835588 | 28.31586 | 4.675988 | 10.32836 | 9.707124 | 61.5 | 39 | 103.55 | 42.4 | 53 | 395 | Excesiva | Canalizada | 1.13 | 6.2 | 15.7
2026-03-11 | Mar. | 2026 | B | 368.5346 | 1.708538 | 1607.273 | 48.06855 | 86.87 | 100 | 25 | 8.75 | 8.55 | -33.6 | 36.57897 | 176.2968 | 1.657603 | 0.662369 | 0.5426898 | 0.05491039 | 0.03097679 | 2.948549 | 78.90415 | 7.405 | 36.05544 | 10.66803 | 1.782076 | 99.78417 | 92.03681 | 0.7817992 | 2.844968 | 4.098356 | 31.43993 | 6.339686 | 11.13661 | 11.10463 | 65 | 34 | 95.07 | 40.8 | 58 | 380 | Inestable | Rápida | 1.36 | 7.7 | 14.2
2026-03-11 | Mar. | 2026 | A | 371.6065 | 1.49104 | 1606 | 50.48604 | 79.72 | 75 | 50 | 8.5 | 8.3 | 0.9 | 40.39246 | 172.9035 | 2.056037 | 0.8126699 | 0.6754457 | 0.1223104 | 0.03081079 | 3.697274 | 82.17233 | 7.011032 | 30.31585 | 10.33608 | 1.770558 | 99.22381 | 74.44517 | 0.9272546 | 3.101629 | 4.539139 | 29.36516 | 4.616975 | 13.42943 | 9.481782 | 64.6 | 39 | 98.83 | 41.9 | 63 | 395 | Equilibrada | Canalizada | 1.13 | 7.5 | 9.8
2026-03-12 | Mar. | 2026 | B | 419.8411 | 1.876493 | 1560.833 | 49.43498 | 86.87 | 75 | 50 | 8.57 | 8.53 | 91.8 | 40.87196 | 142.3959 | 1.886191 | 0.9530286 | 0.3572781 | 0.05696388 | 0.02592238 | 3.279384 | 82.07486 | 7.59 | 37.40762 | 10.78572 | 1.80705 | 99.40787 | 88.24 | 1.014778 | 3.403081 | 4.780024 | 33.62697 | 6.840514 | 8.994839 | 12.02026 | 60.5 | 36 | 93.87 | 38.7 | 53 | 375 | Equilibrada | Lenta | 0.78 | 7.4 | 12
2026-03-12 | Mar. | 2026 | A | 441.5666 | 1.720642 | 1602 | 49.60113 | 89.45 | 100 | 75 | 8.6 | 8.4 | 15.5 | 40.47463 | 143.7938 | 1.948567 | 0.4217373 | 0.0566166 | 0.0212415 | 0.009179815 | 2.457343 | 82.30075 | 7.45 | 36.04596 | 10.76724 | 1.806819 | 99.62766 | 81.52 | 1.008622 | 3.860314 | 4.661886 | 32.12866 | 6.485173 | 12.91968 | 11.36029 | 59.6 | 33 | 106.66 | 40.4 | 59 | 405 | Inestable | Canalizada | 1.14 | 7.3 | 13.1
2026-03-13 | Mar. | 2026 | B | 396.1577 | 1.838307 | 1606.6 | 43.73336 | 91.21 | 75 | 50 | 8.57 | 8.53 | -20.4 | 35.65661 | 163.2236 | 1.168762 | 1.536794 | 0.5048495 | 0.0844868 | 0.9803027 | 4.275195 | 70.23123 | 7.51 | 35.8234 | 11.08757 | 1.756476 | 99.22072 | 83.68 | 0.7166306 | 2.130283 | 3.334233 | 31.81756 | 6.217153 | 12.44315 | 10.97644 | 62.2 | 30 | 96.84 | 44.7 | 63 | 390 | Inestable | Rápida | 0.92 | 6.2 | 13.4
2026-03-13 | Mar. | 2026 | A | 437.1097 | 1.634574 | 1594.17 | 48.41315 | 89.45 | 100 | 25 | 8.65 | 8.45 | 83.1 | 40.16559 | 144.9002 | 1.847944 | 0.4998788 | 0.3213723 | 0.03696027 | 0 | 2.706155 | 81.56291 | 7.45 | 35.95686 | 10.99392 | 1.757952 | 99.84854 | 95.52 | 0.936659 | 3.12681 | 4.275011 | 31.92086 | 5.677422 | 12.01101 | 11.04436 | 61 | 40 | 99.58 | 43.7 | 68 | 405 | Inestable | Rápida | 0.94 | 7.9 | 13
2026-03-14 | Mar. | 2026 | B | 335.1286 | 1.717047 | 1604 | 50.52257 | 87.93 | 75 | 50 | 8.7 | 8.5 | -13.4 | 30.29346 | 192.1207 | 2.024604 | 0.9835838 | 0.07459824 | 0.1048781 | 0.03994287 | 3.227607 | 85.69945 | 7.5 | 37.25594 | 11.07877 | 1.873361 | 99.27278 | 87.91 | 0.9440661 | 3.380094 | 5.349166 | 32.60535 | 6.361032 | 11.17106 | 11.5054 | 62.4 | 34 | 101.9 | 39.3 | 48 | 365 | Muy persistente | Lenta | 0.82 | 6.7 | 12.9
2026-03-14 | Mar. | 2026 | A | 534.0695 | 1.828784 | 1609.17 | 50.51809 | 90.88 | 75 | 37.5 | 8.74 | 8.53 | -34.2 | 48.03927 | 121.1509 | 2.230966 | 0.8419628 | 0.3744831 | 0.0411655 | 0.3014745 | 3.790052 | 84.89347 | 7.58 | 38.75902 | 10.45023 | 1.723531 | 99.61235 | 96.08 | 1.192432 | 3.268321 | 4.857828 | 33.09374 | 6.668422 | 10.46312 | 11.41171 | 64 | 40 | 99.13 | 41.5 | 51 | 355 | Escasa | Canalizada | 1.07 | 6.7 | 14
2026-03-15 | Mar. | 2026 | B | 451.5711 | 1.669461 | 1613 | 50.5716 | 88.33 | 75 | 50 | 8.5 | 8.4 | 20.7 | 40.14657 | 144.9688 | 2.093082 | 0.4874188 | 0.05536227 | 0.05040208 | 0.01343488 | 2.6997 | 84.94875 | 7.32 | 34.66612 | 10.6272 | 1.722114 | 99.10924 | 93.15 | 1.125757 | 3.682714 | 5.520229 | 31.24083 | 6.452324 | 11.02712 | 10.65782 | 64.1 | 33 | 99.34 | 43.9 | 56 | 405 | Equilibrada | Canalizada | 0.77 | 6.8 | 15.7
2026-03-15 | Mar. | 2026 | A | 477.2977 | 2.007419 | 1612.5 | 49.66804 | 96.01 | 37.5 | 10 | 8.72 | 8.41 | 50 | 43.5083 | 137.5502 | 2.189935 | 0.4900596 | 0.4190257 | 0.03701584 | 0.007955302 | 3.143992 | 84.68965 | 7.93 | 39.8134 | 10.75657 | 1.763746 | 99.63583 | 90.84 | 0.9457824 | 3.73005 | 4.985047 | 35.73438 | 7.55382 | 12.19391 | 12.57368 | 59.2 | 35 | 90.75 | 41.8 | 41 | 380 | Muy persistente | Lenta | 0.55 | 7.4 | 14.5
2026-03-16 | Mar. | 2026 | B | 320.2797 | 2.327256 | 1612 | 52.51751 | 87.1 | 100 | 50 | 8.6 | 8.5 | 101.1 | 28.30894 | 205.5888 | 2.075701 | 0.913594 | 0.4386009 | 0.08730913 | 0.3189356 | 3.83414 | 84.36507 | 8.28 | 46.90782 | 11.27886 | 1.872065 | 99.41922 | 105.56 | 1.130721 | 3.514396 | 5.29082 | 38.11112 | 9.420629 | 15.21355 | 14.3497 | 61.7 | 34 | 91.63 | 40.6 | 44 | 395 | Inestable | Lenta | 0.63 | 7.9 | 12.2
2026-03-16 | Mar. | 2026 | A | 450.0574 | 2.416921 | 1612.5 | 49.55942 | 91.89 | 50 | 25 | 8.77 | 8.57 | 93.8 | 40.65447 | 145.3378 | 2.010535 | 0.6088249 | 0.05554848 | 0.07896215 | 0.01087118 | 2.764741 | 84.46098 | 8.35 | 48.21773 | 10.79069 | 1.724116 | 99.87486 | 104.4 | 1.026151 | 3.594555 | 4.679772 | 37.79723 | 8.020961 | 17.49303 | 14.55896 | 59.1 | 36 | 96.5 | 41.4 | 45 | 390 | Equilibrada | Adecuada | 1.05 | 7.7 | 14
2026-03-17 | Mar. | 2026 | B | 643.1772 | 2.295123 | 1613 | 51.41004 | 87.1 | 75 | 50 | 8.7 | 8.6 | 114.2 | 63.29679 | 101.413 | 2.198603 | 0.7785368 | 0.3109563 | 0.07110636 | 0.2075839 | 3.566786 | 87.04897 | 8.22 | 47.90285 | 10.64648 | 1.798282 | 99.48671 | 86.56 | 0.9567941 | 3.790045 | 5.459961 | 37.52777 | 8.458508 | 13.30429 | 14.07936 | 63.9 | 36 | 108.78 | 46 | 45 | 405 | Inestable | Rápida | 1.08 | 7.1 | 12.8
2026-03-17 | Mar. | 2026 | A | 626.4847 | 2.340741 | 1599.17 | 52.28343 | 90.32 | 62.5 | 12.5 | 8.78 | 8.72 | 13.4 | 56.66646 | 102.7063 | 1.980128 | 0.5730174 | 0.2242273 | 0.02967348 | 0.1754667 | 2.982513 | 83.71135 | 8.31 | 48.2531 | 11.13025 | 1.801038 | 99.16884 | 100.36 | 0.9672356 | 3.481461 | 4.712602 | 37.73352 | 8.653925 | 13.37635 | 14.71791 | 64.5 | 39 | 93.78 | 43.7 | 57 | 355 | Escasa | Canalizada | 0.89 | 7.7 | 15
2026-03-18 | Mar. | 2026 | B | 414.6636 | 2.245388 | 1617 | 51.7367 | 88.71 | 75 | 25 | 8.8 | 8.6 | 68.5 | 37.94394 | 158.9021 | 2.310586 | 1.02864 | 0.361739 | 0.0753363 | 0.02086481 | 3.797167 | 88.39208 | 8.11 | 43.95392 | 10.85435 | 1.759905 | 99.88295 | 95.28 | 1.101858 | 3.554979 | 5.399257 | 36.7033 | 8.091732 | 14.82472 | 13.55519 | 63.8 | 34 | 94.66 | 39.1 | 55 | 375 | Inestable | Canalizada | 0.58 | 7.4 | 14.5
2026-03-18 | Mar. | 2026 | A | 915.0058 | 2.417324 | 1603.33 | 52.42398 | 90.19 | 50 | 25 | 8.78 | 8.71 | 78.2 | 84.69945 | 70.67659 | 2.199733 | 0.4420544 | 0.02732223 | 0.08410821 | 0.2968395 | 3.050057 | 87.1514 | 8.41 | 47.53416 | 10.56735 | 1.825481 | 99.75241 | 92.73 | 1.232277 | 3.673381 | 5.371705 | 39.11305 | 8.935355 | 12.66376 | 14.6401 | 64.4 | 39 | 96.82 | 42.5 | 33 | 355 | Equilibrada | Lenta | 0.93 | 7.8 | 12.4
2026-03-19 | Mar. | 2026 | B | 416.4856 | 2.120572 | 1613 | 51.6745 | 87.1 | 50 | 25 | 8.8 | 8.5 | 70.6 | 37.16196 | 156.6117 | 2.127537 | 0.7701918 | 0.3601565 | 0.06454941 | 0.01384878 | 3.336284 | 85.78758 | 8.1 | 47.81181 | 10.57523 | 1.815356 | 99.45839 | 91.13 | 1.000355 | 3.670555 | 5.115437 | 37.19426 | 8.190472 | 16.42113 | 14.11269 | 60.6 | 34 | 94.99 | 43.3 | 43 | 405 | Escasa | Canalizada | 0.95 | 6.7 | 12.4
2026-03-19 | Mar. | 2026 | A | 986.6963 | 1.766884 | 1607.5 | 50.82103 | 86.96 | 75 | 37.5 | 8.92 | 8.63 | 134.7 | 89.31212 | 65.16473 | 2.010972 | 0.9436823 | 0.142369 | 0.106999 | 0.0120501 | 3.216073 | 85.63877 | 7.476667 | 38.24192 | 11.28783 | 1.747406 | 99.10356 | 92.40038 | 1.038926 | 3.459751 | 5.242128 | 32.52665 | 6.979666 | 12.48606 | 11.06124 | 59.5 | 36 | 98.16 | 45.1 | 44 | 420 | Muy persistente | Canalizada | 1.05 | 6.9 | 12.2
2026-03-20 | Mar. | 2026 | B | 715.7531 | 1.89128 | 1588.3 | 46.79053 | 93.56 | 50 | 37.5 | 8.87 | 8.61 | 147.7 | 66.66556 | 87.30145 | 1.711245 | 0.6004397 | 0.1962617 | 0.08011867 | 0.006684895 | 2.59475 | 79.53382 | 7.529506 | 40.50591 | 10.86762 | 1.846174 | 99.37984 | 98.8986 | 0.8522511 | 2.953643 | 4.598191 | 32.46678 | 6.427257 | 9.831949 | 11.75704 | 58.7 | 36 | 97.2 | 40.4 | 62 | 365 | Escasa | Lenta | 0.84 | 7.8 | 13.2
2026-03-20 | Mar. | 2026 | A | 643.6256 | 1.74785 | 1612.5 | 47.60806 | 89.29 | 50 | 25 | 8.71 | 8.54 | 102.7 | 57.26772 | 101.6279 | 2.070457 | 0.6390247 | 0.3107397 | 0.09940157 | 0.004989505 | 3.124613 | 81.46883 | 7.533 | 40.99602 | 11.24427 | 1.737545 | 99.13753 | 91.94487 | 0.9026552 | 3.060055 | 4.816877 | 32.54475 | 6.968996 | 11.61589 | 11.25843 | 59 | 33 | 93.59 | 39.4 | 54 | 370 | Inestable | Canalizada | 0.58 | 6.5 | 14.1
2026-03-21 | Mar. | 2026 | B | 674.6863 | 1.688476 | 1614.17 | 50.16106 | 89.83 | 75 | 25 | 8.87 | 8.61 | 89.6 | 60.40688 | 96.34664 | 1.979438 | 0.5910703 | 0.03705426 | 0.1612913 | 0.03196508 | 2.800819 | 83.88942 | 7.333326 | 34.11171 | 11.21636 | 1.737292 | 99.31793 | 96.2822 | 0.9331291 | 3.394319 | 4.935047 | 31.48593 | 5.85711 | 10.62778 | 10.93473 | 61 | 39 | 101.42 | 41.9 | 39 | 385 | Inestable | Adecuada | 0.82 | 7.2 | 12.2
2026-03-21 | Mar. | 2026 | A | 724.0247 | 2.387372 | 1618.33 | 49.55012 | 83.96 | 50 | 25 | 8.85 | 8.6 | 141.1 | 64.61244 | 90.07553 | 1.819803 | 0.9644326 | 0.1940196 | 0.1585128 | 0.6289963 | 3.765764 | 81.81368 | 8.436847 | 49.52889 | 10.75309 | 1.770008 | 99.59949 | 101.119 | 0.9609403 | 3.460346 | 4.356025 | 38.51588 | 9.264956 | 12.80744 | 15.33701 | 63.7 | 32 | 99.33 | 40.8 | 51 | 370 | Inestable | Adecuada | 0.89 | 7.1 | 15.7
2026-03-22 | Mar. | 2026 | B | 432.1969 | 1.865636 | 1596.67 | 47.7085 | 86.67 | 75 | 50 | 8.77 | 8.85 | 61.7 | 39.47573 | 147.4324 | 2.01709 | 0.8325598 | 0.3250253 | 0.09820346 | 0.0294424 | 3.302321 | 82.80829 | 7.6902 | 40.42819 | 10.89356 | 1.866314 | 99.00642 | 86.94589 | 1.059669 | 3.276662 | 4.620318 | 33.72129 | 6.030376 | 11.61533 | 12.21522 | 64.7 | 31 | 100.2 | 41.6 | 46 | 380 | Inestable | Adecuada | 0.79 | 7.2 | 14.2
2026-03-22 | Mar. | 2026 | A | 834.2531 | 2.01663 | 1605.83 | 52.84274 | 86.67 | 75 | 12.5 | 8.82 | 8.68 | 72.6 | 75.58846 | 76.99588 | 2.49614 | 0.6245599 | 0.1683841 | 0.0977266 | 0.01003838 | 3.396849 | 89.17246 | 7.93007 | 43.53921 | 11.14271 | 1.843524 | 99.48371 | 93.25604 | 1.216114 | 3.930204 | 5.569802 | 35.6005 | 7.727743 | 12.10887 | 12.80921 | 60.4 | 33 | 103.35 | 41.4 | 44 | 410 | Escasa | Rápida | 0.73 | 5.7 | 13.3
2026-03-23 | Mar. | 2026 | B | 585.7885 | 1.825902 | 1614.17 | 46.45767 | 79.82 | 63 | 38 | 8.85 | 8.65 | 39.3 | 52.44757 | 110.968 | 1.521114 | 0.7007929 | 0.2398049 | 0.1107979 | 0.009032442 | 2.581542 | 77.38857 | 7.538688 | 38.68487 | 11.0739 | 1.862897 | 99.71122 | 93.08946 | 0.7352459 | 3.035919 | 3.612078 | 33.02815 | 6.752545 | 12.5 | 12.20352 | 60.4 | 35 | 92.48 | 41.7 | 50 | 410 | Muy persistente | Rápida | 1.34 | 6.2 | 14
2026-03-23 | Mar. | 2026 | A | 640.1809 | 2.04075 | 1615 | 53.24366 | 83.09 | 50 | 12.5 | 8.8 | 8.63 | -21.3 | 58.35518 | 101.8561 | 2.302032 | 1.099707 | 0.3124117 | 0.1530454 | 0.6936613 | 4.560857 | 88.61605 | 7.845718 | 41.96238 | 10.31604 | 1.825253 | 99.40645 | 90.98145 | 1.057365 | 4.053627 | 5.737057 | 34.70675 | 6.988647 | 10.2251 | 12.56562 | 61.3 | 34 | 98.64 | 44.5 | 61 | 365 | Excesiva | Lenta | 0.9 | 6.7 | 10.7
2026-03-24 | Mar. | 2026 | B | 356.6862 | 2.000064 | 1609.17 | 52.16812 | 86.89 | 62.5 | 50 | 8.73 | 8.61 | -26.8 | 31.91027 | 182.3864 | 2.207504 | 0.59123 | 0.560717 | 0.06890431 | 0 | 3.428355 | 87.72358 | 7.784451 | 41.16474 | 11.16707 | 1.804749 | 99.30725 | 96.8969 | 1.13185 | 4.200872 | 5.377325 | 34.52029 | 7.011852 | 14.32438 | 12.4317 | 58.7 | 31 | 96.88 | 41.8 | 56 | 440 | Equilibrada | Canalizada | 0.93 | 7.7 | 14.5
2026-03-24 | Mar. | 2026 | A | 726.2419 | 1.988092 | 1604.17 | 51.81885 | 85.94 | 37.5 | 25 | 8.78 | 8.68 | 49.5 | 65.74781 | 88.52006 | 2.159219 | 0.8817108 | 0.1934272 | 0.1534471 | 0 | 3.387804 | 88.82878 | 7.92632 | 40.39978 | 11.00193 | 1.850401 | 99.87703 | 93.31183 | 1.099265 | 3.471858 | 5.512857 | 35.83995 | 7.343028 | 14.54375 | 13.06489 | 59.4 | 38 | 98.33 | 44.6 | 36 | 350 | Inestable | Canalizada | 0.87 | 7.3 | 16
2026-03-25 | Mar. | 2026 | B | 522.0172 | 2.167063 | 1627.5 | 51.21705 | 90.11 | 50 | 25 | 8.77 | 8.66 | -12.8 | 45.825 | 127.0049 | 2.294146 | 0.6654496 | 0.2691002 | 0.07908735 | 0.1245849 | 3.432369 | 86.86735 | 8.092814 | 44.45917 | 11.21533 | 1.764339 | 99.90769 | 91.05444 | 1.045997 | 3.935988 | 5.567066 | 36.61088 | 9.019837 | 14.27725 | 13.24646 | 60.4 | 39 | 103.35 | 40.2 | 52 | 365 | Inestable | Rápida | 0.81 | 6.3 | 13.3
2026-03-25 | Mar. | 2026 | A | 202.0442 | 2.203838 | 1606.67 | 53.14431 | 91.03 | 50 | 25 | 8.74 | 8.52 | -53.9 | 18.216 | 319.4994 | 2.401216 | 0.8268646 | 0.1237353 | 0.14103 | 0 | 3.492846 | 89.99606 | 8.090848 | 43.56159 | 10.3514 | 1.864864 | 99.53247 | 103.9172 | 1.056754 | 3.935334 | 5.888893 | 35.88984 | 7.788172 | 17.32695 | 13.85387 | 63.2 | 38 | 91.24 | 42.7 | 44 | 365 | Equilibrada | Adecuada | 0.86 | 8 | 13.5
2026-03-26 | Mar. | 2026 | B | 453.8976 | 2.546865 | 1623.33 | 54.65512 | 83.36 | 62.5 | 37.5 | 8.75 | 8.61 | -100.6 | 39.82896 | 146.1248 | 2.452049 | 0.737208 | 0.4957065 | 0.120042 | 0 | 3.805005 | 90.70327 | 8.557443 | 50.62769 | 10.89074 | 1.773864 | 99.52298 | 94.70488 | 1.368579 | 4.137515 | 5.86576 | 39.7631 | 9.297343 | 15.85099 | 15.64251 | 60.3 | 32 | 94.97 | 43.9 | 47 | 400 | Muy persistente | Rápida | 0.63 | 7.5 | 13.5
2026-03-26 | Mar. | 2026 | A | 566.2976 | 1.737896 | 1583.33 | 48.72625 | 87.67 | 37.5 | 12.5 | 8.79 | 8.59 | -21.6 | 53.47635 | 108.8332 | 1.461509 | 0.6386003 | 0.3531712 | 0 | 0.3954417 | 2.848723 | 75.1687 | 7.352795 | 34.87767 | 11.08446 | 1.84495 | 98.95665 | 89.511 | 0.8155702 | 2.832631 | 3.614111 | 31.52077 | 4.87748 | 13.0163 | 11.13473 | 58.3 | 37 | 101.44 | 41.9 | 52 | 415 | Excesiva | Lenta | 1.1 | 6.1 | 11.9
2026-03-27 | Mar. | 2026 | B | 403.4218 | 1.508103 | 1600.83 | 52.62088 | 86.24 | 50 | 25 | 8.8 | 8.62 | -5.1 | 41.15149 | 158.7599 | 2.350483 | 0.5816788 | 0.3482086 | 0.09679135 | 0.03262985 | 3.409791 | 88.31021 | 6.988989 | 32.01915 | 10.29667 | 1.781541 | 99.89727 | 84.56857 | 1.062179 | 4.121358 | 5.588329 | 28.79215 | 4.228341 | 17.36893 | 9.731207 | 64.1 | 35 | 103.93 | 41.5 | 60 | 405 | Equilibrada | Rápida | 0.93 | 7.8 | 11.2
2026-03-27 | Mar. | 2026 | A | 509.049 | 2.122776 | 1606.67 | 51.50101 | 95.89 | 37.5 | 12.5 | 8.79 | 8.59 | 14.9 | 46.2209 | 125.9171 | 2.140642 | 0.5686704 | 0.4420007 | 0.05401004 | 0.01432139 | 3.219645 | 86.42121 | 7.899101 | 43.54639 | 11.27831 | 1.812316 | 99.53454 | 89.18225 | 1.15556 | 3.934219 | 5.360627 | 35.19159 | 7.677049 | 13.48333 | 12.85448 | 62.8 | 33 | 100.47 | 40.1 | 41 | 380 | Muy persistente | Rápida | 1.12 | 7.9 | 14.2
2026-03-28 | Mar. | 2026 | B | 480.1771 | 2.172763 | 1635.83 | 53.79605 | 89.87 | 37.5 | 25 | 8.63 | 8.55 | -67.5 | 41.38068 | 140.6454 | 2.395835 | 0.7436789 | 0.2925482 | 0.07036741 | 0.05313458 | 3.555565 | 90.10836 | 8 | 44.02543 | 11.16699 | 1.838078 | 99.59339 | 82.48275 | 1.301928 | 4.086111 | 5.514791 | 35.35129 | 7.39426 | 13.80147 | 13.47304 | 63.4 | 39 | 96.02 | 38.7 | 58 | 350 | Inestable | Rápida | 0.8 | 6.9 | 13.1
2026-03-28 | Mar. | 2026 | A | 489.8266 | 2.383618 | 1617.78 | 52.00477 | 83.36 | 37.5 | 12.5 | 8.6 | 8.59 | -17.3 | 58.23427 | 133.2549 | 2.154288 | 0 | 0.4593462 | 0.05757578 | 0.01639433 | 2.687604 | 87.62787 | 8.47 | 49.83419 | 10.62338 | 1.710892 | 99.21013 | 108.54 | 0.9282699 | 4.173059 | 5.686073 | 39.52498 | 8.225361 | 16.25206 | 14.13868 | 64 | 35 | 96.41 | 45.3 | 37 | 415 | Equilibrada | Adecuada | 0.91 | 6.4 | 14.3
2026-03-29 | Mar. | 2026 | B | 784.1423 | 2.649968 | 1620 | 52.46373 | 79.08 | 37.5 | 12.5 | 8.55 | 8.42 | -43.9 | 82.71174 | 84.43783 | 2.126571 | 0.749722 | 0.1791447 | 0.06724707 | 0.4511527 | 3.573838 | 87.33823 | 8.795222 | 53.51103 | 11.15187 | 1.782796 | 99.53242 | 88.65815 | 1.06675 | 3.729466 | 5.515932 | 41.46511 | 10.18055 | 18.49573 | 16.05394 | 63.5 | 34 | 99.71 | 40.2 | 49 | 365 | Inestable | Rápida | 1.05 | 6.3 | 11.9
2026-03-29 | Mar. | 2026 | A | 378.6045 | 2.071374 | 1612.73 | 53.0196 | 83.62 | 37.5 | 12.5 | 8.6 | 8.59 | -10.5 | 36.80268 | 172.5171 | 2.475852 | 0.5644937 | 0.5282558 | 0.0570515 | 0.01840249 | 3.644056 | 88.94816 | 7.986068 | 42.71884 | 10.99682 | 1.75247 | 99.71929 | 96.78758 | 1.128367 | 3.911965 | 5.098235 | 35.58229 | 7.89529 | 15.63598 | 13.26574 | 61 | 34 | 98.38 | 44.2 | 47 | 370 | Inestable | Rápida | 0.94 | 6.9 | 14
2026-03-30 | Mar. | 2026 | B | 663.7516 | 2.422533 | 1619.17 | 52.59172 | 82.67 | 25 | 12.5 | 8.73 | 8.52 | -28.1 | 58.73984 | 99.08096 | 2.281307 | 0.6870971 | 0.03766469 | 0.07493206 | 0.02057993 | 3.101581 | 88.77229 | 8.672 | 51.60489 | 10.46699 | 1.754174 | 99.75743 | 99.52056 | 1.205941 | 4.102315 | 5.599097 | 40.5556 | 10.02811 | 18.46758 | 15.14965 | 63.1 | 34 | 91.46 | 43.1 | 58 | 415 | Escasa | Rápida | 0.95 | 7.4 | 14.6
2026-03-30 | Mar. | 2026 | A | 651.2801 | 2.325098 | 1611.667 | 51.6035 | 87.05 | 37.5 | 12.5 | 8.6 | 8.59 | 81.6 | 58.13362 | 100.1142 | 2.327868 | 0.626993 | 0.3070875 | 0.0613149 | 0.02297302 | 3.346236 | 88.20237 | 8.46 | 48.49311 | 10.61563 | 1.714026 | 99.90965 | 95.77 | 1.12711 | 3.751609 | 5.18104 | 39.06669 | 9.428618 | 14.88621 | 14.99711 | 63.5 | 30 | 108.22 | 37.9 | 44 | 370 | Muy persistente | Rápida | 0.94 | 7 | 15.9
2026-03-31 | Mar. | 2026 | B | 619.9974 | 2.630231 | 1575.833 | 51.96865 | 92.05 | 37.5 | 12.5 | 8.66 | 8.35 | -130.6 | 59.30952 | 98.12927 | 2.23501 | 0.7673682 | 0.2265734 | 0.08853724 | 0.03330947 | 3.350798 | 87.17072 | 8.58 | 51.29879 | 10.9728 | 1.88131 | 99.76506 | 93.18 | 1.08716 | 4.251382 | 5.652055 | 39.54037 | 9.404854 | 14.34012 | 15.28631 | 63.2 | 33 | 89.8 | 36.7 | 35 | 350 | Escasa | Adecuada | 0.88 | 7 | 11
2026-03-31 | Mar. | 2026 | A | 686.7737 | 2.437859 | 1613.333 | 50.45012 | 85.99 | 37.5 | 12.5 | 8.6 | 8.59 | -16.6 | 61.13522 | 95.19881 | 1.927824 | 0.5645111 | 0.2912167 | 0.04988396 | 0.3174622 | 3.150898 | 82.61296 | 8.58 | 50.73798 | 10.92453 | 1.743777 | 99.02932 | 106.97 | 0.9629411 | 3.571983 | 4.998767 | 38.90916 | 10.75028 | 17.21424 | 15.30955 | 63.9 | 35 | 97.38 | 38.6 | 62 | 385 | Equilibrada | Rápida | 0.77 | 6.1 | 14
2026-04-01 | Abr. | 2026 | B | 651.9471 | 1.923013 | 1590.833 | 51.09168 | 92.05 | 50 | 25 | 8.73 | 8.45 | -88.2 | 63.97957 | 96.43096 | 2.089794 | 0.698631 | 0.2154699 | 0.08097909 | 0 | 3.084874 | 85.49784 | 7.9 | 43.20081 | 10.76336 | 1.876565 | 99.54256 | 106.63 | 1.203215 | 4.097433 | 4.882511 | 34.1861 | 7.374703 | 21.00125 | 12.92035 | 64 | 30 | 96.42 | 41.6 | 56 | 350 | Escasa | Rápida | 1.06 | 6.8 | 10.6
2026-04-01 | Abr. | 2026 | A | 394.3824 | 1.680352 | 1614.167 | 51.43649 | 90.02 | 37.5 | 12.5 | 8.6 | 8.59 | -40.6 | 35.05949 | 166.0035 | 2.087784 | 0.742858 | 0.507122 | 0.07102911 | 0.02904872 | 3.437842 | 83.51676 | 7.38 | 33.92159 | 10.94117 | 1.885715 | 99.63382 | 102.76 | 1.167771 | 3.426825 | 4.689015 | 32.32684 | 6.200666 | 14.1287 | 11.18577 | 59.4 | 41 | 98.67 | 39.7 | 51 | 380 | Inestable | Rápida | 0.75 | 7.5 | 15.5
2026-04-02 | Abr. | 2026 | B | 371.5455744 | 1.9185 | 1608.333 | 51.00509 | 88.49 | 37.5 | 25 | 8.75 | 8.59 | -56.1 | 33.75079 | 173.5977 | 2.004601 | 0.7367168 | 0.3780827 | 0.09983986 | 0.0195672 | 3.238808 | 83.68804 | 7.55 | 39.34322 | 11.17598 | 1.745567 | 99.03786 | 101.01 | 0.9581721 | 3.364487 | 4.957152 | 32.39247 | 6.037472 | 14.84345 | 11.76227 | 63.1 | 39 | 96.52 | 46.8 | 39 | 405 | Muy persistente | Canalizada | 1.1 | 7.3 | 15.5
2026-04-02 | Abr. | 2026 | A | 350.8625 | 2.752192 | 1614.545 | 51.87836 | 83.62 | 50 | 25 | 8.7 | 8.59 | 65.1 | 35.49433 | 187.3941 | 2.243419 | 0.5735894 | 0.5700239 | 0.07128392 | 0.02661455 | 3.48493 | 87.51581 | 8.96 | 54.26014 | 11.24397 | 1.85638 | 99.56791 | 98.7 | 1.041942 | 3.845155 | 5.351504 | 42.34372 | 10.54504 | 20.18327 | 16.41298 | 64.4 | 35 | 102.89 | 45.1 | 54 | 405 | Inestable | Lenta | 1.13 | 7.4 | 10.9
2026-04-03 | Abr. | 2026 | B | 391.5999765 | 1.555723 | 1602 | 47.9647 | 95.67 | 37.5 | 25 | 8.75 | 8.59 | -69.4 | 35.51571 | 163.8711 | 1.579394 | 0.5016711 | 0.3587205 | 0.07960918 | 0.2555874 | 2.774982 | 75.86029 | 7.1 | 31.35929 | 10.64029 | 1.763783 | 99.42267 | 93.51 | 0.9785823 | 2.874918 | 4.332382 | 29.90043 | 4.579243 | 21.27847 | 10.01496 | 60.9 | 35 | 100.97 | 41.2 | 46 | 355 | Inestable | Lenta | 0.7 | 6 | 12.1
2026-04-03 | Abr. | 2026 | A | 386.3054 | 1.56107 | 1602.5 | 45.17332 | 98.35 | 50 | 25 | 8.71 | 8.34 | 30.7 | 34.9427 | 166.5584 | 1.668577 | 0.740789 | 0.3882938 | 0.0784683 | 0 | 2.876129 | 75.41136 | 7.17 | 33.02801 | 10.9446 | 1.828779 | 99.05173 | 103.22 | 0.6712074 | 2.541898 | 4.080086 | 30.05347 | 5.477936 | 21.83239 | 10.24813 | 63.8 | 36 | 96.24 | 40.1 | 54 | 385 | Equilibrada | Adecuada | 0.85 | 7.3 | 13.4
2026-04-04 | Abr. | 2026 | B | 481.5821 | 1.855183 | 1612.5 | 49.18363 | 94.92 | 37.5 | 25 | 8.59 | 8.5 | 39.6 | 43.00544 | 135.3317 | 1.855507 | 0.6032636 | 0.4152978 | 0.05097801 | 0 | 2.925046 | 79.4573 | 7.6 | 37.78323 | 10.62228 | 1.845674 | 99.61287 | 100.06 | 0.8262032 | 3.134803 | 4.331084 | 33.54393 | 6.532101 | 14.64658 | 11.83556 | 62.7 | 34 | 96.39 | 43 | 47 | 440 | Escasa | Canalizada | 0.61 | 7.3 | 14.5
2026-04-04 | Abr. | 2026 | A | 613.5909 | 1.923018 | 1630.83 | 54.69703 | 95.79 | 37 | 25 | 8.64 | 8.51 | -116.8 | 53.10568 | 109.5928 | 2.421693 | 0.9126886 | 0.2037188 | 0.07485399 | 0 | 3.612954 | 89.65177 | 7.58 | 38.81829 | 10.59333 | 1.730998 | 99.55599 | 97.07 | 1.183633 | 4.005392 | 5.823134 | 32.65775 | 6.233835 | 16.49947 | 11.60691 | 60.9 | 36 | 99.04 | 47.1 | 36 | 405 | Escasa | Adecuada | 1.29 | 7 | 12.5
2026-04-05 | Abr. | 2026 | B | 458.1829 | 1.815833 | 1621.6 | 50.72862 | 91.81 | 25 | 12.5 | 8.7 | 8.53 | -64.1 | 40.46098 | 143.8423 | 2.074966 | 0.5735912 | 0.3065914 | 0.0455049 | 0.2350653 | 3.235719 | 85.33931 | 7.46 | 36.04013 | 11.31359 | 1.886946 | 99.91404 | 105.92 | 1.088809 | 3.959362 | 4.630479 | 32.36444 | 5.477021 | 14.30725 | 11.56953 | 62 | 36 | 93.5 | 44.9 | 42 | 400 | Excesiva | Lenta | 0.99 | 7.1 | 12
2026-04-05 | Abr. | 2026 | A | 703.065033 | 1.86158 | 1630.83 | 50.89984 | 91.3 | 37.5 | 25 | 8.7 | 8.59 | -85.1 | 60.95963 | 95.47303 | 1.997238 | 0.9275866 | 0.2489101 | 0.09763512 | 0 | 3.27137 | 85.40965 | 7.61 | 37.14744 | 10.63301 | 1.889705 | 99.13066 | 101.16 | 1.134602 | 3.464727 | 5.224828 | 32.46488 | 6.93811 | 17.76674 | 12.18773 | 59 | 37 | 103.06 | 37.9 | 50 | 380 | Equilibrada | Lenta | 0.5 | 7.3 | 11.2
2026-04-06 | Abr. | 2026 | B | 727.76866 | 2.538657 | 1629 | 52.18713 | 92.06 | 37.5 | 25 | 8.7 | 8.4 | -51.6 | 71.58659 | 92.29912 | 2.272915 | 0.6747451 | 0.240461 | 0.08880645 | 0 | 3.276927 | 86.13709 | 8.55 | 49.07805 | 10.61048 | 1.774932 | 99.25934 | 99.46 | 1.10558 | 3.909023 | 5.455092 | 39.88726 | 9.878374 | 17.67192 | 15.59171 | 64 | 31 | 98.36 | 43.8 | 46 | 350 | Muy persistente | Lenta | 1.06 | 7.8 | 12.9
2026-04-06 | Abr. | 2026 | A | 427.762296 | 2.266741 | 1635.833 | 54.15856 | 93.1 | 37.25 | 12.5 | 8.71 | 8.38 | -37.1 | 36.46069 | 159.624 | 2.460343 | 0.9816198 | 0.2337747 | 0.08431834 | 0.006461863 | 3.766518 | 89.31419 | 8.12 | 47.01059 | 11.25379 | 1.734563 | 99.39782 | 101.94 | 1.100696 | 3.835722 | 5.591758 | 36.93104 | 8.589359 | 21.29729 | 14.15539 | 62.8 | 37 | 103.07 | 41.2 | 47 | 395 | Escasa | Rápida | 0.67 | 5.8 | 11.4
2026-04-07 | Abr. | 2026 | B | 529.032 | 2.195702 | 1621.6 | 51.8485 | 95 | 25 | 12.5 | 8.68 | 8.5 | 37.6 | 46.46707 | 125.25 | 2.176479 | 0.7559153 | 0.1890245 | 0.07879661 | 0 | 3.200215 | 86.35241 | 8.13 | 45.23235 | 10.35513 | 1.83927 | 99.61698 | 97.16 | 1.121331 | 3.487758 | 5.08791 | 36.88731 | 8.255931 | 24.27305 | 14.08793 | 59.5 | 34 | 102.26 | 41.1 | 37 | 345 | Escasa | Adecuada | 1.05 | 7.6 | 11.9
2026-04-07 | Abr. | 2026 | A | 520.639 | 2.027687 | 1639.17 | 50.68536 | 89.04 | 37.5 | 12.5 | 8.69 | 8.54 | -224.8 | 44.71248 | 130.165 | 2.124807 | 1.09937 | 0.2881075 | 0.09883862 | 0 | 3.611124 | 84.30094 | 7.83 | 39.71411 | 10.52657 | 1.757627 | 99.30144 | 93.58 | 1.038707 | 3.350086 | 5.149928 | 34.80842 | 7.660619 | 23.53234 | 12.53058 | 63.8 | 38 | 101.96 | 42.8 | 69 | 410 | Muy persistente | Canalizada | 0.87 | 6.8 | 12.9
2026-04-08 | Abr. | 2026 | B | 532.07372 | 2.013578 | 1631.6 | 48.17916 | 90.85 | 25 | 12.5 | 8.6 | 8.5 | 24.6 | 45.8262 | 127.0016 | 1.769296 | 1.963607 | 0.2819158 | 0.08482783 | 0.1204346 | 4.220082 | 77.80998 | 7.81 | 41.23127 | 11.219 | 1.729845 | 99.37541 | 98.52 | 0.9723572 | 2.634653 | 4.684979 | 34.65985 | 7.687741 | 21.86878 | 12.4207 | 62.5 | 36 | 90.98 | 44.4 | 45 | 370 | Inestable | Rápida | 0.66 | 7.6 | 13.5
2026-04-08 | Abr. | 2026 | A | 486.9354 | 1.846394 | 1605 | 51.21946 | 96.92 | 37.5 | 12.5 | 8.71 | 8.53 | -160.9 | 44.02254 | 132.205 | 2.216225 | 1.119939 | 0.2599113 | 0.1200047 | 0 | 3.716079 | 85.36981 | 7.64 | 36.7878 | 11.33949 | 1.713541 | 99.42022 | 97.76 | 1.049873 | 3.638975 | 5.193588 | 33.70339 | 7.018086 | 17.55793 | 11.86909 | 63.4 | 33 | 91.9 | 42.3 | 42 | 415 | Excesiva | Canalizada | 0.81 | 6.4 | 9
2026-04-09 | Abr. | 2026 | B | 379.8744 | 1.639763 | 1623.3 | 49.91132 | 89.77 | 37.5 | 25 | 8.7 | 8.6 | -145.4 | 33.21434 | 175.2255 | 2.226808 | 1.121203 | 0.3348212 | 0.05252978 | 0 | 3.735361 | 85.39655 | 7.16 | 35.88517 | 11.21888 | 1.791816 | 99.47146 | 91.2 | 0.9449245 | 3.836167 | 4.86555 | 30.44843 | 5.936958 | 13.04399 | 10.39762 | 62.3 | 35 | 95.48 | 39.1 | 46 | 370 | Muy persistente | Lenta | 1 | 6.4 | 13.2
2026-04-09 | Abr. | 2026 | A | 357.5241 | 1.560687 | 1638.33 | 52.36166 | 89.77 | 25 | 12.5 | 8.61 | 8.48 | -145.4 | 30.41155 | 191.3746 | 2.275592 | 1.450187 | 0.2797014 | 0.1418035 | 0 | 4.147284 | 88.58645 | 7.16 | 30.9141 | 10.39211 | 1.832446 | 99.9078 | 100.68 | 1.064853 | 3.945146 | 5.906781 | 29.78103 | 5.308641 | 14.85602 | 10.22556 | 64.2 | 32 | 104.02 | 44.2 | 37 | 395 | Escasa | Rápida | 1.21 | 6.6 | 12.6
2026-04-10 | Abr. | 2026 | B | 203.8311 | 1.448018 | 1513.33 | 47.79715 | 90.39 | 75 | 50 | 8.6 | 8.33 | -131.1 | 21.71866 | 267.9724 | 1.897993 | 1.35285 | 0.5004143 | 0.1160445 | 0.5620943 | 4.429396 | 78.75666 | 7.03 | 32.31537 | 10.37433 | 1.762057 | 99.07577 | 105.83 | 0.966876 | 3.122791 | 3.844282 | 29.59082 | 5.063579 | 17.35349 | 10.04253 | 63.3 | 37 | 90.56 | 45.5 | 53 | 375 | Inestable | Lenta | 0.89 | 6 | 14.2
2026-04-10 | Abr. | 2026 | A | 315.7949 | 1.64779 | 1498.182 | 47.84602 | 96.94 | 12.5 | 12.5 | 8.67 | 8.48 | -162.4 | 34.48271 | 168.7802 | 1.790477 | 1.459569 | 0.3166612 | 0.1216924 | 0 | 3.6884 | 81.64134 | 7.43 | 37.34676 | 11.20452 | 1.714325 | 99.32269 | 93.6 | 0.8949853 | 3.615548 | 4.801094 | 31.6302 | 5.589912 | 17.98146 | 11.63276 | 63.1 | 33 | 96.73 | 40.3 | 51 | 345 | Muy persistente | Adecuada | 0.99 | 7.8 | 11.9
2026-04-11 | Abr. | 2026 | B | 247.611 | 1.547417 | 1620.83 | 51.66019 | 98.1 | 25 | 25 | 8.65 | 8.44 | -72.6 | 21.69609 | 268.2512 | 2.257547 | 1.204393 | 0.6417324 | 0.09396797 | 0 | 4.19764 | 86.02441 | 7.24 | 32.01263 | 10.97078 | 1.834556 | 99.11701 | 95.27 | 0.902533 | 3.727686 | 5.078885 | 30.71741 | 6.445424 | 17.84136 | 10.43553 | 61.3 | 34 | 95.26 | 40.7 | 44 | 370 | Excesiva | Lenta | 1.12 | 6.9 | 13.2
2026-04-11 | Abr. | 2026 | A | 411.669216 | 2.149065 | 1565 | 50.70889 | 91.38 | 37.5 | 12.5 | 8.75 | 8.38 | -92.1 | 39.78087 | 146.3015 | 2.230062 | 1.28393 | 0.2429135 | 0.1225625 | 0.03377491 | 3.913243 | 86.18339 | 7.9 | 42.77928 | 11.25987 | 1.791845 | 99.12791 | 95.12 | 1.029247 | 3.726153 | 5.476939 | 35.09426 | 7.315083 | 15.30609 | 13.13993 | 62.7 | 31 | 96.31 | 42.5 | 51 | 440 | Muy persistente | Adecuada | 1.3 | 6 | 14
2026-04-12 | Abr. | 2026 | B | 368.8753 | 1.390467 | 1595 | 46.85454 | 91.72 | 25 | 12.5 | 8.75 | 8.52 | 27.8 | 33.97032 | 171.326 | 1.636146 | 1.143507 | 0.3448076 | 0.0704608 | 0 | 3.194921 | 75.37472 | 6.99 | 32.59959 | 10.81955 | 1.844603 | 99.91457 | 109.36 | 0.7484788 | 2.607176 | 3.677884 | 29.11477 | 4.998116 | 15.01092 | 9.553983 | 62.5 | 35 | 95.96 | 41.1 | 41 | 405 | Escasa | Rápida | 1.11 | 6.7 | 10.5
2026-04-12 | Abr. | 2026 | A | 448.5551 | 1.839898 | 1475 | 47.94345 | 96.25 | 37.5 | 25 | 8.51 | 8.29 | -18.6 | 51.082 | 113.9345 | 2.11384 | 1.423426 | 0.222938 | 0.1141525 | 0.01080539 | 3.885162 | 81.82612 | 7.53 | 38.46621 | 10.40384 | 1.830517 | 99.63602 | 100.11 | 1.038896 | 2.920017 | 5.029402 | 32.53095 | 6.749133 | 18.77189 | 11.25989 | 64.3 | 34 | 99.4 | 40.1 | 72 | 415 | Escasa | Adecuada | 1.04 | 7.7 | 14.2
2026-04-13 | Abr. | 2026 | B | 138.6859 | 1.851305 | 1515.83 | 49.38025 | 98.54 | 25 | 25 | 8.5 | 8.22 | 5.2 | 14.67913 | 396.4814 | 2.186052 | 1.349988 | 1.261844 | 0.1168613 | 0.01305518 | 4.927801 | 83.73626 | 7.62 | 39.26654 | 10.82514 | 1.835389 | 99.11148 | 103.77 | 0.9204608 | 3.62044 | 5.012799 | 33.4056 | 6.452008 | 17.39613 | 11.58002 | 62.6 | 35 | 96.66 | 46.3 | 49 | 400 | Escasa | Rápida | 1.29 | 7 | 14.1
2026-04-13 | Abr. | 2026 | A | 324.105744 | 1.680335 | 1543.333 | 49.82587 | 93.24 | 50 | 25 | 8.67 | 8.5 | 4.2 | 32.8588 | 177.1215 | 2.037154 | 1.499807 | 0.3085413 | 0.111479 | 0.4492754 | 4.406256 | 85.68738 | 7.28 | 36.10469 | 11.2165 | 1.712089 | 99.77071 | 99.68 | 1.114022 | 3.250194 | 4.750443 | 30.76632 | 5.732758 | 15.62076 | 10.60585 | 63.5 | 36 | 99.1 | 41.3 | 47 | 330 | Muy persistente | Canalizada | 0.68 | 6.7 | 12.6
2026-04-14 | Abr. | 2026 | B | 601.0181 | 1.6529 | 1596.67 | 51.74615 | 94.75 | 37.5 | 25 | 8.72 | 8.5 | 7.2 | 55.09504 | 105.6356 | 1.916159 | 1.401161 | 0.2495765 | 0.09575226 | 0 | 3.662649 | 84.54738 | 7.23 | 34.30564 | 11.23463 | 1.838144 | 99.76644 | 83.15 | 1.089798 | 3.673095 | 4.545888 | 30.25571 | 5.8727 | 17.00358 | 10.03268 | 59.3 | 37 | 108.41 | 41.3 | 53 | 340 | Excesiva | Lenta | 1 | 7.4 | 13.8
2026-04-14 | Abr. | 2026 | A | 248.7051 | 1.892545 | 1534.167 | 53.6491 | 92.34 | 37.5 | 12.5 | 8.78 | 8.52 | 25.8 | 25.3741 | 229.3678 | 2.399524 | 1.125303 | 0.4020827 | 0.09882205 | 0.298596 | 4.324327 | 88.52968 | 7.72 | 40.61317 | 10.65162 | 1.829775 | 99.26933 | 88.62 | 1.090785 | 3.900512 | 5.459193 | 34.32291 | 7.042543 | 19.39035 | 12.3784 | 59.7 | 36 | 99.08 | 46.6 | 57 | 390 | Escasa | Lenta | 0.98 | 7.7 | 11.7
2026-04-15 | Abr. | 2026 | B | 396.3854 | 3 | 1590.83 | 52.15208 | 93.19 | 37.5 | 25 | 8.64 | 8.49 | 7.2 | 36.35974 | 160.0672 | 2.012784 | 1.072891 | 0.3153497 | 0.0913346 | 0 | 3.49236 | 85.04787 | 9.61 | 60 | 10.3455 | 1.830076 | 99.14457 | 94.29 | 1.026319 | 3.824422 | 5.425593 | 45 | 12 | 21.43899 | 18 | 63.2 | 37 | 95.25 | 42.7 | 43 | 385 | Inestable | Canalizada | 0.91 | 6.8 | 13
2026-04-15 | Abr. | 2026 | A | 322.9066 | 1.793771 | 1506.667 | 47.94846 | 92.34 | 37.5 | 12.5 | 8.85 | 8.27 | -17.2 | 34.98349 | 166.3642 | 1.600531 | 1.014552 | 0.309687 | 0.1199921 | 0 | 3.044762 | 76.28109 | 7.49 | 38.21915 | 10.88631 | 1.733504 | 99.31896 | 112.13 | 0.9174735 | 2.737938 | 4.035554 | 32.5529 | 6.26318 | 18.95819 | 11.14271 | 64.2 | 36 | 99.72 | 43.5 | 50 | 390 | Muy persistente | Adecuada | 1.01 | 6.2 | 14.1
2026-04-16 | Abr. | 2026 | B | 200.798 | 0.742079 | 1570 | 47.87582 | 93.25 | 37.5 | 25 | 8.61 | 8.41 | -129.9 | 19.16323 | 303.7066 | 1.739492 | 1.201232 | 0.4980128 | 0.09029835 | 0 | 3.529036 | 77.20047 | 5.89 | 16.12304 | 10.41365 | 1.802899 | 99.2459 | 103.69 | 0.94139 | 2.658124 | 4.135751 | 21.74318 | 1.284716 | 18.7323 | 5.648788 | 59.1 | 38 | 105.5 | 41.4 | 50 | 350 | Excesiva | Rápida | 0.69 | 7.3 | 13.8
2026-04-16 | Abr. | 2026 | A | 190.692 | 0.983489 | 1578.333 | 53.74759 | 93 | 37.5 | 12.5 | 8.85 | 7.61 | 54.5 | 18.00233 | 323.2915 | 2.207056 | 0.6803678 | 0.9177101 | 0.05410285 | 0 | 3.859237 | 89.44655 | 6.27 | 23.41014 | 10.4274 | 1.852517 | 99.61095 | 87.7 | 1.242935 | 4.068548 | 5.594101 | 23.64159 | 2.645193 | 18.32031 | 7.472387 | 63.5 | 34 | 102.8 | 41.1 | 53 | 385 | Muy persistente | Lenta | 0.96 | 6.6 | 11.2
2026-04-17 | Abr. | 2026 | B | 187.4273 | 2.801881 | 1590 | 51.11249 | 91.7 | 25 | 12.5 | 8.56 | 7.95 | -148.1 | 17.31265 | 336.1703 | 2.123743 | 1.213124 | 0.7494902 | 0.1146441 | 0 | 4.201002 | 88.81887 | 9.06 | 55.87975 | 10.58553 | 1.832881 | 99.34213 | 102 | 1.182047 | 3.807582 | 5.758921 | 43.45211 | 11.2708 | 14.94547 | 17.11548 | 64.2 | 36 | 97.3 | 44.4 | 55 | 345 | Muy persistente | Lenta | 0.96 | 6.5 | 14.8
2026-04-17 | Abr. | 2026 | A | 177.137 | 3 | 1606.667 | 52.71629 | 92.51 | 25 | 12.5 | 8.78 | 8.63 | 58 | 15.85395 | 367.1008 | 2.333761 | 0.6236166 | 1.12907 | 0.05717317 | 0.3436377 | 4.487258 | 88.35857 | 9.62 | 60 | 10.81275 | 1.759327 | 99.34501 | 87.88 | 1.23262 | 3.847776 | 5.611114 | 45 | 12 | 28.19169 | 18 | 63.9 | 37 | 99.24 | 40.8 | 50 | 390 | Muy persistente | Canalizada | 0.6 | 7.8 | 10.2
2026-04-18 | Abr. | 2026 | B | 478.0216 | 3 | 1521.667 | 50.75409 | 87.44 | 37.5 | 12.5 | 9.31 | 7.95 | -27.5 | 50.99209 | 114.1354 | 2.1642 | 1.117166 | 0.4183911 | 0.1160499 | 0 | 3.815808 | 85.82576 | 9.46 | 60 | 10.69751 | 1.843301 | 99.40405 | 93.81 | 1.053622 | 3.658828 | 5.269576 | 45 | 12 | 22.79117 | 18 | 63.2 | 31 | 96.34 | 41.7 | 42 | 425 | Muy persistente | Canalizada | 0.76 | 6.5 | 14.3
2026-04-18 | Abr. | 2026 | A | 307.0242 | 2.701796 | 1515 | 53.57866 | 92.99 | 25.5 | 12.5 | 8.62 | 8.46 | -93.8 | 31.74517 | 183.335 | 2.459442 | 0.7282805 | 0.4575371 | 0.05234516 | 0.01136118 | 3.708966 | 91.3724 | 8.83 | 56.34004 | 10.3396 | 1.821021 | 99.74557 | 90.84 | 1.22519 | 4.141149 | 5.648153 | 41.49332 | 10.45648 | 19.16536 | 16.46373 | 59.1 | 38 | 94.72 | 39.4 | 56 | 420 | Excesiva | Adecuada | 1.27 | 6.6 | 9.8
2026-04-19 | Abr. | 2026 | B | 279.8073 | 1.822347 | 1511.667 | 51.82042 | 87.7 | 37.5 | 12.5 | 8.63 | 7.53 | -39.9 | 29.41121 | 197.8837 | 2.373221 | 0.8131943 | 0.7147776 | 0.07649273 | 0.01680951 | 3.994495 | 89.41116 | 7.61 | 40.19418 | 10.79755 | 1.753033 | 99.32965 | 86.4 | 1.104593 | 3.944946 | 5.945607 | 33.29051 | 6.555806 | 18.7953 | 11.9439 | 63.4 | 38 | 100.18 | 41.2 | 38 | 400 | Muy persistente | Lenta | 0.61 | 6.7 | 14.6
2026-04-19 | Abr. | 2026 | A | 238.6834 | 1.752358 | 1527.5 | 54.4393 | 90 | 25.5 | 12.5 | 8.62 | 8.46 | 21.4 | 24.09417 | 241.5522 | 2.323607 | 0.7384341 | 0.8379302 | 0.0677526 | 0.01075567 | 3.978479 | 90.10036 | 7.4 | 35.38779 | 11.0091 | 1.843791 | 99.02863 | 95.77 | 1.194732 | 3.868099 | 6.075752 | 32.00034 | 6.459409 | 20.16936 | 10.84221 | 59.6 | 34 | 100.55 | 38.4 | 62 | 410 | Escasa | Rápida | 0.71 | 7.2 | 11
2026-04-20 | Abr. | 2026 | B | 141.6786 | 0.7454512 | 1454.167 | 48.94057 | 91.06 | 27.5 | 25 | 8.21 | 7.08 | -43.2 | 16.64497 | 349.6552 | 1.715398 | 0.7804116 | 0.7058229 | 0.08270134 | 0.02941037 | 3.313744 | 80.81362 | 5.9 | 18.70556 | 11.2585 | 1.798802 | 98.98278 | 81.65 | 0.9065755 | 3.137091 | 4.246262 | 21.4844 | 1.742904 | 22.65486 | 5.159978 | 62.5 | 32 | 102.97 | 44.4 | 49 | 365 | Muy persistente | Canalizada | 0.67 | 6.3 | 10.6
2026-04-20 | Abr. | 2026 | A | 77.99085 | 0.6 | 1329.167 | 48.26429 | 98.2 | 25.5 | 12.5 | 8.62 | 8.46 | -36.9 | 12.61653 | 461.2994 | 1.947984 | 0.6492816 | 0.6411008 | 0.04650588 | 0.007150755 | 3.292023 | 82.48829 | 5.58 | 15 | 11.02064 | 1.870077 | 99.43868 | 87.36 | 1.185727 | 2.865609 | 5.356766 | 20 | 1.036984 | 21.50007 | 5 | 64.1 | 35 | 98.59 | 35.5 | 50 | 380 | Muy persistente | Rápida | 1.2 | 7.9 | 13.4
2026-04-21 | Abr. | 2026 | B | 133.5161016 | 1.115626 | 1421.667 | 49.68931 | 96.44 | 25 | 12.5 | 8.8 | 8.6 | -37.3 | 17.0627 | 341.0949 | 1.822513 | 0.537341 | 1.497947 | 0.0489462 | 0.2594505 | 4.166198 | 81.71913 | 6.3 | 22.40652 | 10.28772 | 1.792788 | 98.93562 | 93.89 | 0.9251233 | 3.229165 | 4.865664 | 24.54347 | 2.88697 | 18.95101 | 7.357821 | 62.3 | 33 | 92.86 | 45.7 | 44 | 420 | Escasa | Lenta | 0.88 | 6.8 | 10.5
2026-04-21 | Abr. | 2026 | A | 365.9282 | 2.044702 | 1621.667 | 50.97173 | 94.15 | 25.5 | 12.5 | 8.62 | 8.46 | -37.3 | 31.34372 | 185.6831 | 1.976641 | 0.6765138 | 0.3415971 | 0.05944301 | 0 | 3.054195 | 85.50465 | 7.9 | 42.46316 | 10.56981 | 1.832926 | 99.86682 | 93.36 | 1.15682 | 3.355874 | 5.03726 | 35.5947 | 7.849319 | 15.28054 | 12.82849 | 61.1 | 36 | 105.49 | 39.4 | 61 | 365 | Excesiva | Adecuada | 0.84 | 6.7 | 12.1
2026-04-22 | Abr. | 2026 | B | 401.6627 | 1.872644 | 1600 | 48.10395 | 88.28 | 50 | 25 | 8.41 | 7.37 | -28.2 | 36.54977 | 159.2349 | 1.949423 | 0.5768437 | 0.2489651 | 0.0383244 | 0 | 2.813557 | 81.36284 | 7.62 | 35.39919 | 10.90349 | 1.863517 | 99.82217 | 85.55 | 1.035404 | 3.476761 | 4.164315 | 33.50371 | 6.95001 | 13.39904 | 12.25926 | 61.4 | 32 | 103.43 | 44.7 | 36 | 360 | Escasa | Canalizada | 0.88 | 7.3 | 13
2026-04-22 | Abr. | 2026 | A | 389.1627 | 2.353017 | 1635 | 52.10719 | 90 | 37.5 | 12.5 | 8.92 | 7.97 | -42.1 | 34.04748 | 170.9377 | 2.299991 | 0.7690782 | 0.2569619 | 0.04291987 | 0.01287808 | 3.381829 | 88.32948 | 8.43 | 49.15395 | 11.29216 | 1.753699 | 99.84309 | 90.02 | 1.125757 | 4.164238 | 5.67735 | 39.17759 | 9.5269 | 12.34879 | 14.91116 | 64.7 | 40 | 97.93 | 39.9 | 55 | 365 | Excesiva | Canalizada | 0.78 | 6.4 | 11.8
2026-04-23 | Abr. | 2026 | B | 630.1516 | 1.994151 | 1600 | 49.59329 | 90 | 25 | 12.5 | 8.41 | 8.39 | -3.5 | 58.34737 | 99.74742 | 2.093986 | 0.8975255 | 0.07934598 | 0.03042611 | 0 | 3.101283 | 84.00525 | 7.83 | 39.92099 | 10.36724 | 1.847886 | 99.63195 | 87.84 | 1.103313 | 3.049345 | 5.110805 | 34.08592 | 7.044062 | 10.31729 | 12.32755 | 62.5 | 35 | 95.51 | 42.1 | 66 | 440 | Excesiva | Lenta | 1.15 | 7.9 | 13
2026-04-23 | Abr. | 2026 | A | 482.1445 | 1.990497 | 1614.17 | 50.73805 | 88.23 | 25 | 12.5 | 8.4 | 8.33 | -60.1 | 43.09204 | 135.0598 | 2.261617 | 0.8874654 | 0.4148134 | 0.05970032 | 0.0081438 | 3.63174 | 89.26028 | 7.85 | 40.66601 | 10.56572 | 1.886562 | 99.24068 | 84.37 | 0.9947092 | 4.004188 | 5.480834 | 34.8653 | 7.448948 | 12.34508 | 12.78943 | 62.9 | 37 | 91.23 | 37.9 | 42 | 375 | Escasa | Adecuada | 1.08 | 7.5 | 10.5
2026-04-24 | Abr. | 2026 | B | 477.0958 | 1.469337 | 1630 | 50.26314 | 79.87 | 25 | 12.5 | 8.71 | 8.56 | -17.7 | 41.85945 | 139.0367 | 2.153769 | 0.7614661 | 0.419203 | 0.04563259 | 0.01768447 | 3.397756 | 86.8489 | 6.86 | 27.28867 | 10.60569 | 1.718513 | 98.95193 | 82.27 | 1.103446 | 3.717946 | 4.880023 | 28.01576 | 4.57689 | 16.49189 | 9.48693 | 59.4 | 37 | 100.61 | 43 | 33 | 390 | Escasa | Lenta | 1.09 | 6.9 | 10.1
2026-04-24 | Abr. | 2026 | A | 476.7688 | 1.733682 | 1598.33 | 50.92783 | 83.77 | 25 | 12.5 | 8.8 | 8.51 | 21.9 | 44.19444 | 131.6908 | 1.979296 | 0.6556313 | 0.3146179 | 0.01316338 | 0.2971575 | 3.259866 | 84.44773 | 7.38 | 33.63973 | 11.24314 | 1.84087 | 99.55021 | 99.88 | 1.091738 | 3.289867 | 5.307978 | 30.93523 | 6.752651 | 13.80405 | 10.81655 | 61.3 | 33 | 99.71 | 46.2 | 52 | 405 | Excesiva | Rápida | 0.69 | 7.2 | 12.4
2026-04-25 | Abr. | 2026 | B | 302.2521 | 1.496923 | 1623.3 | 52.21196 | 93.65 | 25 | 12.5 | 8.51 | 8.47 | -25.5 | 25.82168 | 225.392 | 2.165841 | 0.7154485 | 0.413562 | 0.03857351 | 0.01057997 | 3.344005 | 87.4464 | 7.1 | 31.04581 | 10.64736 | 1.758284 | 99.81366 | 103.85 | 0.9221111 | 3.918847 | 5.255432 | 29.73845 | 5.201714 | 16.24938 | 9.917019 | 63.2 | 38 | 99.16 | 43.2 | 65 | 410 | Inestable | Rápida | 0.94 | 8 | 13.5
2026-04-25 | Abr. | 2026 | A | 457.7281 | 1.436485 | 1628.33 | 50.69234 | 91.26 | 25 | 12.5 | 8.81 | 8.51 | 5.2 | 39.91691 | 145.8029 | 2.098185 | 0.7006238 | 0.3277054 | 0.04303186 | 0 | 3.169546 | 84.43822 | 6.78 | 29.75184 | 10.74241 | 1.880505 | 99.42539 | 93.64 | 0.9301357 | 3.417678 | 4.90773 | 27.50863 | 4.447073 | 14.81847 | 9.339131 | 62.3 | 36 | 104.07 | 42.5 | 53 | 345 | Muy persistente | Lenta | 0.87 | 7.5 | 13.5
2026-04-26 | Abr. | 2026 | B | 387.7238 | 1.122611 | 1625 | 50.70983 | 94.1 | 25 | 12.5 | 8.73 | 8.5 | 18.1 | 32.82917 | 177.2814 | 2.16204 | 0.8901933 | 0.2579156 | 0.05885449 | 0 | 3.369003 | 87.20404 | 6.6 | 28.79217 | 10.82751 | 1.779194 | 99.90221 | 87.64 | 1.191089 | 3.390241 | 6.083562 | 25.74672 | 3.65247 | 20.57836 | 7.825856 | 64.8 | 36 | 100.2 | 43.5 | 64 | 410 | Excesiva | Lenta | 0.97 | 6 | 12
2026-04-26 | Abr. | 2026 | A | 331.1026 | 1.303875 | 1602.5 | 50.70692 | 94.41 | 50 | 12.5 | 8.82 | 8.44 | 20.2 | 29.83898 | 195.0469 | 2.21289 | 0.8660411 | 0.7550529 | 0.03703686 | 0 | 3.871021 | 86.12548 | 6.675851 | 27.19094 | 10.90041 | 1.765109 | 99.54034 | 90.1442 | 1.053389 | 3.619108 | 5.769028 | 26.49976 | 3.135399 | 12.17197 | 8.260176 | 63.5 | 31 | 103.13 | 38.3 | 51 | 380 | Excesiva | Rápida | 0.76 | 5.8 | 10.4
2026-04-27 | Abr. | 2026 | B | 483.7665 | 1.935463 | 1622.5 | 50.26481 | 93.49 | 50 | 12.5 | 8.65 | 8.47 | -54.5 | 41.2117 | 141.222 | 2.085103 | 0.8094504 | 0.4651005 | 0.02994476 | 0.01116551 | 3.400764 | 83.96753 | 7.621754 | 40.53434 | 11.13089 | 1.841905 | 99.83561 | 95.50458 | 0.9207637 | 3.442411 | 5.205136 | 33.3057 | 7.29665 | 11.56978 | 12.16599 | 65 | 35 | 101.62 | 40.1 | 54 | 395 | Inestable | Lenta | 1.01 | 5.7 | 9.9
2026-04-27 | Abr. | 2026 | A | 538.1465 | 1.692547 | 1650 | 49.35543 | 93.04 | 25 | 12.5 | 8.85 | 8.74 | 6.2 | 44.52749 | 130.7058 | 2.074466 | 0.702625 | 0.3251903 | 0.03048188 | 0 | 3.132763 | 80.90261 | 7.292852 | 34.4436 | 10.95594 | 1.725627 | 99.52523 | 104.3323 | 0.8859436 | 3.210477 | 4.468895 | 31.23263 | 6.080376 | 10.94816 | 10.78118 | 59 | 30 | 99.55 | 44.4 | 44 | 430 | Inestable | Adecuada | 0.64 | 7 | 13
2026-04-28 | Abr. | 2026 | B | 558.1386 | 1.912902 | 1619.17 | 47.71525 | 90 | 25 | 12.5 | 8.85 | 8.74 | -194.7 | 49.65506 | 117.2086 | 1.701029 | 0.7744153 | 0.179167 | 0.04071822 | 0.00651577 | 2.701845 | 80.36136 | 7.703963 | 37.04275 | 11.3231 | 1.78631 | 99.5064 | 108.6045 | 0.8560381 | 2.865338 | 4.677311 | 34.08693 | 7.545699 | 12.33677 | 11.9108 | 61.3 | 37 | 98.6 | 40.7 | 31 | 370 | Muy persistente | Adecuada | 0.99 | 6.5 | 11.3
2026-04-28 | Abr. | 2026 | A | 527.1824 | 1.561527 | 1581.67 | 45.67661 | 89.46 | 25 | 12.5 | 8.72 | 8.58 | 24.2 | 48.74446 | 119.3982 | 1.704686 | 0.976871 | 0.4742191 | 0.06076137 | 0.4190776 | 3.635615 | 76.52268 | 7.157842 | 33.39908 | 10.73529 | 1.888638 | 99.56292 | 97.65767 | 0.8411873 | 2.910996 | 3.463694 | 29.7099 | 4.867313 | 12.00679 | 9.886514 | 59.3 | 33 | 103.17 | 41.7 | 53 | 335 | Inestable | Rápida | 1 | 7.2 | 14.4
2026-04-29 | Abr. | 2026 | B | 355.351 | 1.622908 | 1524.1 | 49.56335 | 91.69 | 12.5 | 12.5 | 8.8 | 8.6 | -105.5 | 36.81475 | 158.0888 | 1.839098 | 0.5857485 | 0.4221178 | 0.05566139 | 0.005460195 | 2.908086 | 80.49374 | 7.270667 | 35.23439 | 10.67283 | 1.769815 | 99.37764 | 102.7381 | 0.9397638 | 3.310447 | 4.558162 | 30.49302 | 5.857587 | 14.43296 | 10.76824 | 63.7 | 31 | 93.42 | 45.3 | 58 | 440 | Inestable | Rápida | 1.02 | 6.2 | 14.4
2026-04-29 | Abr. | 2026 | A | 728.5047 | 2.141622 | 1548.33 | 41.78354 | 91.79 | 25 | 12.5 | 8.97 | 8.72 | 22.8 | 72.27273 | 80.5283 | 1.017127 | 0.6802969 | 0.2402181 | 0.06931025 | 0 | 2.006952 | 66.30446 | 7.956117 | 42.37816 | 11.28073 | 1.810072 | 99.50826 | 104.3784 | 0.4514631 | 1.563412 | 2.564037 | 35.39035 | 7.881924 | 16.04638 | 13.39855 | 64.8 | 34 | 105.74 | 46.9 | 52 | 365 | Equilibrada | Canalizada | 1.35 | 6.8 | 12.3
2026-04-30 | Abr. | 2026 | B | 556.3268 | 1.877823 | 1545.8 | 47.00257 | 92.94 | 50 | 25 | 8.83 | 8.45 | 26.4 | 55.34456 | 105.1594 | 1.557933 | 0.7087148 | 0.2525044 | 0.04588929 | 0 | 2.565041 | 78.01127 | 7.839226 | 42.03255 | 11.25176 | 1.800102 | 99.15004 | 106.4426 | 0.7750701 | 2.770458 | 3.89914 | 34.74875 | 6.840416 | 16.8759 | 12.88508 | 58.1 | 36 | 98 | 41.6 | 45 | 380 | Muy persistente | Canalizada | 0.88 | 7.9 | 11.9
2026-04-30 | Abr. | 2026 | A | 469.8216 | 2.13015 | 1329.17 | 48.95256 | 88.38 | 25 | 12.5 | 8.8 | 8.33 | 22.5 | 76.91236 | 75.67054 | 1.933651 | 0.6164286 | 0.4789052 | 0.05380189 | 0.1342286 | 3.217015 | 82.74522 | 8.056998 | 45.1243 | 10.95025 | 1.863188 | 99.18736 | 95.61041 | 0.9673048 | 3.34251 | 4.417878 | 36.05732 | 8.301177 | 17.70701 | 13.55726 | 63.9 | 34 | 93.84 | 35.2 | 63 | 390 | Muy persistente | Canalizada | 1.13 | 7.4 | 12.6
2026-05-01 | May. | 2026 | B | 320.7696 | 1.752266 | 1366.67 | 48.32696 | 89.71 | 25 | 12.5 | 8.55 | 8.3 | 88.1 | 47.04992 | 123.6984 | 1.968785 | 0.8398025 | 0.9352507 | 0.04785755 | 0 | 3.791696 | 81.28776 | 7.422114 | 35.13894 | 11.21394 | 1.797834 | 99.55809 | 97.60159 | 1.033504 | 3.098745 | 4.762283 | 31.84063 | 5.962138 | 15.42937 | 11.56593 | 59.9 | 33 | 98.65 | 41.5 | 40 | 410 | Inestable | Adecuada | 0.78 | 7.2 | 9.3
2026-05-01 | May. | 2026 | A | 390.0503 | 1.754909 | 1345 | 46.23684 | 96.31 | 50 | 12.5 | 9.05 | 7.88 | 28.2 | 61.94963 | 93.9473 | 1.386098 | 0.6600453 | 0.5127543 | 0.05717192 | 0 | 2.616069 | 72.73297 | 7.492993 | 35.09311 | 10.4632 | 1.78243 | 99.29235 | 101.2759 | 0.6964225 | 2.80311 | 3.581637 | 32.64194 | 6.610624 | 18.81408 | 11.52242 | 65 | 36 | 97.18 | 41 | 52 | 360 | Escasa | Rápida | 0.92 | 7.6 | 12
2026-05-02 | May. | 2026 | B | 398.4303 | 1.563912 | 1393.33 | 48.78827 | 92.75 | 25 | 12.5 | 8.91 | 8.6 | 23.2 | 54.89856 | 106.0137 | 1.780468 | 0.8934137 | 0.3764774 | 0.06012962 | 0 | 3.110488 | 79.19912 | 7.315435 | 34.78627 | 11.28979 | 1.767788 | 98.93048 | 90.03703 | 0.9153746 | 3.072852 | 4.409278 | 31.41631 | 5.22391 | 21.5254 | 10.60379 | 63.5 | 36 | 99.38 | 37.9 | 53 | 380 | Muy persistente | Lenta | 0.85 | 7.2 | 14.6
2026-05-02 | May. | 2026 | A | 366.2186 | 0.9661805 | 1352.5 | 47.10474 | 85.84 | 37.5 | 12.5 | 8.93 | 7.48 | 2.1 | 56.51522 | 102.9811 | 1.690322 | 0.7273774 | 0.3835822 | 0.0634855 | 0.02700025 | 2.891767 | 78.29307 | 6.263237 | 21.82248 | 10.29375 | 1.880686 | 99.70283 | 87.91268 | 0.8247743 | 2.719555 | 4.466437 | 24.01449 | 2.359493 | 21.11651 | 7.570367 | 64.5 | 34 | 96.56 | 43.5 | 36 | 395 | Escasa | Lenta | 0.84 | 6.3 | 11.2
2026-05-03 | May. | 2026 | B | 260.8897 | 1.59679 | 1381.67 | 45.69347 | 93.83 | 25 | 12.5 | 8.82 | 8.52 | 9.3 | 37.11482 | 156.8107 | 1.754652 | 0.8698237 | 0.6707815 | 0.0434448 | 0.01500736 | 3.35371 | 76.92123 | 7.268514 | 34.01037 | 10.91123 | 1.889519 | 99.08521 | 94.97207 | 0.6919522 | 2.639608 | 3.872469 | 30.45576 | 5.458877 | 13.4802 | 10.33619 | 62.8 | 35 | 104.62 | 41.9 | 72 | 385 | Inestable | Adecuada | 1.19 | 7 | 11.7
2026-05-03 | May. | 2026 | A | 347.7009 | 1.420798 | 1367.5 | 47.14104 | 92.42 | 25 | 12.5 | 8.78 | 7.68 | 24.3 | 51.93462 | 112.064 | 1.492536 | 0.8673239 | 0.2876035 | 0.07218303 | 0.3775461 | 3.097192 | 74.44929 | 6.859141 | 30.97053 | 11.06384 | 1.732708 | 99.11913 | 98.46355 | 0.6635934 | 2.568097 | 3.465425 | 27.87796 | 3.901862 | 16.98179 | 9.152268 | 64.4 | 38 | 102.37 | 44.3 | 42 | 365 | Excesiva | Rápida | 0.93 | 7.4 | 13.1
2026-05-04 | May. | 2026 | B | 482.7714 | 1.375926 | 1521.67 | 52.34356 | 90.31 | 25 | 12.5 | 8.75 | 8.63 | 57.6 | 50.61798 | 114.9789 | 1.919304 | 0.629734 | 0.1035687 | 0.04498332 | 0 | 2.69759 | 85.47654 | 6.736473 | 30.56491 | 10.57258 | 1.882173 | 99.15881 | 85.60017 | 1.106403 | 4.121877 | 4.71165 | 27.40651 | 4.157222 | 16.02059 | 8.730508 | 64.1 | 37 | 99.72 | 46.4 | 47 | 355 | Muy persistente | Canalizada | 1.09 | 7.2 | 12.6
2026-05-04 | May. | 2026 | A | 614.9981 | 1.595267 | 1470.83 | 46.44289 | 87.77 | 37.5 | 12.5 | 8.92 | 8.4 | 50.3 | 71.4445 | 81.46184 | 1.391908 | 0.6253467 | 0.1626021 | 0.06085374 | 0 | 2.240711 | 73.8751 | 7.191 | 32.95824 | 10.34473 | 1.837447 | 99.84042 | 100.6401 | 0.7113349 | 2.487574 | 3.618591 | 30.62858 | 6.023934 | 23.57113 | 10.72627 | 59.6 | 36 | 91.5 | 44.6 | 50 | 405 | Muy persistente | Rápida | 0.96 | 7.1 | 10.5
2026-05-05 | May. | 2026 | B | 466.7555 | 1.742548 | 1507.5 | 51.06241 | 90.52 | 25 | 12.5 | 8.77 | 8.6 | -60 | 50.57391 | 115.0791 | 1.86634 | 0.7162557 | 0.4284899 | 0.05092347 | 0.01767072 | 3.07968 | 84.17437 | 7.597598 | 39.64701 | 11.324 | 1.831905 | 98.98954 | 104.9052 | 0.9425744 | 3.522505 | 5.182653 | 33.48217 | 6.724226 | 18.36174 | 11.62647 | 63.4 | 38 | 104.18 | 42.9 | 48 | 440 | Excesiva | Lenta | 0.82 | 7.3 | 13.9
2026-05-05 | May. | 2026 | A | 434.3308 | 1.584114 | 1492.5 | 46.38023 | 93.67 | 25 | 12.5 | 8.96 | 8.17 | 25.61 | 47.97318 | 121.3178 | 1.467035 | 0.8122659 | 0.2302392 | 0.09807691 | 0.02050271 | 2.62812 | 79.53809 | 7.198267 | 35.08425 | 11.17633 | 1.78404 | 99.75815 | 102.2456 | 0.7450916 | 3.171949 | 4.374456 | 30.00241 | 5.777191 | 16.60267 | 10.3252 | 64.9 | 32 | 94.64 | 43.4 | 51 | 395 | Inestable | Rápida | 0.82 | 7.7 | 11
2026-05-06 | May. | 2026 | B | 517.4826 | 2.063954 | 1395 | 48.13781 | 89.4 | 25 | 12.5 | 8.86 | 8.63 | -52.6 | 71.00098 | 81.9707 | 1.887836 | 0.6689924 | 0.2898648 | 0.03402049 | 0.01666237 | 2.897376 | 82.08113 | 7.994032 | 44.55851 | 10.29438 | 1.874285 | 99.77615 | 106.7117 | 0.9603647 | 3.288963 | 4.890669 | 35.66459 | 8.509854 | 14.36081 | 12.78499 | 64.2 | 40 | 97.31 | 41.5 | 35 | 360 | Escasa | Lenta | 0.97 | 7.7 | 15.1
2026-05-06 | May. | 2026 | A | 622.4187 | 1.711971 | 1532.5 | 47.59164 | 95.09 | 25 | 12.5 | 8.66 | 8.06 | -172.3 | 64.38644 | 90.39171 | 1.804354 | 0.6354946 | 0.225692 | 0.05328622 | 0.2258548 | 2.944681 | 77.46523 | 7.31252 | 36.65342 | 11.10771 | 1.776695 | 98.99654 | 95.2 | 0.7846042 | 3.365849 | 3.856875 | 30.73326 | 6.092011 | 17.67285 | 10.8859 | 64.7 | 35 | 102.14 | 42.7 | 40 | 370 | Equilibrada | Rápida | 0.66 | 7.9 | 15.1
2026-05-07 | May. | 2026 | B | 411.6836 | 1.751289 | 1365 | 48.33046 | 85.82 | 25 | 12.5 | 8.84 | 8.56 | -133.4 | 61.24197 | 95.03287 | 1.858767 | 0.9358992 | 0.3036312 | 0.04875484 | 0.01552492 | 3.162577 | 80.59651 | 7.280221 | 34.09991 | 10.82108 | 1.876425 | 99.77343 | 96.03848 | 0.8785217 | 3.041367 | 4.427123 | 29.90593 | 5.627997 | 20.70923 | 10.79771 | 63.7 | 34 | 99.32 | 42.4 | 40 | 330 | Inestable | Adecuada | 0.52 | 6.6 | 12.1
2026-05-07 | May. | 2026 | A | 448.716 | 1.836395 | 1515.83 | 49.42646 | 89.86 | 25 | 12.5 | 8.82 | 8.44 | -39.9 | 47.66528 | 122.1015 | 1.81102 | 0.7283533 | 0.2228581 | 0.03109583 | 0.0163928 | 2.80972 | 81.86608 | 7.5349 | 38.935 | 10.82511 | 1.87382 | 99.50652 | 90.72662 | 0.9186436 | 3.441309 | 4.511962 | 32.29853 | 5.784329 | 15.20671 | 11.75664 | 61.4 | 34 | 104.27 | 42.2 | 45 | 395 | Escasa | Adecuada | 0.8 | 7.8 | 10.7
2026-05-08 | May. | 2026 | B | 344.1444 | 1.547813 | 1523.33 | 48.74534 | 86.88 | 25 | 12.5 | 8.96 | 8.68 | -94.9 | 36.0972 | 161.2313 | 1.836847 | 0.8316191 | 0.5811514 | 0.07729306 | 0.02891659 | 3.355827 | 81.91126 | 6.939575 | 33.51855 | 10.26911 | 1.767677 | 98.95843 | 96.70259 | 0.9690799 | 3.317126 | 4.397012 | 27.98119 | 4.887974 | 15.57408 | 9.240846 | 64.1 | 38 | 93.77 | 47 | 57 | 420 | Inestable | Lenta | 0.89 | 6.8 | 8.8
2026-05-08 | May. | 2026 | A | 379.3285 | 1.48791 | 1522.5 | 50.15058 | 92.15 | 25 | 12.5 | 8.7 | 8.5 | -23 | 38.96908 | 149.3492 | 2.229466 | 0.668506 | 0.2636238 | 0.02775637 | 0 | 3.189352 | 85.08412 | 6.896009 | 31.14993 | 10.43216 | 1.722032 | 99.40781 | 100.998 | 1.065979 | 3.716599 | 5.571449 | 28.79029 | 4.487805 | 18.88602 | 9.376372 | 63.1 | 38 | 94.26 | 44 | 47 | 375 | Equilibrada | Adecuada | 0.81 | 6.9 | 13.9
2026-05-09 | May. | 2026 | B | 383.9977 | 1.489484 | 1523.33 | 43.51044 | 96.42 | 25 | 12.5 | 8.64 | 8.37 | -48.9 | 40.20593 | 144.7548 | 1.191189 | 0.6448896 | 0.5208365 | 0.05986725 | 0.2854496 | 2.702232 | 68.98826 | 6.973008 | 29.9644 | 10.29834 | 1.775583 | 99.2184 | 105.0304 | 0.6321018 | 1.808788 | 3.303235 | 28.99609 | 4.668949 | 19.66653 | 9.370632 | 61.8 | 38 | 104.16 | 46.3 | 36 | 405 | Equilibrada | Adecuada | 0.81 | 6.4 | 13.2
2026-05-09 | May. | 2026 | A | 406.9517 | 1.628447 | 1534.1 | 47.05739 | 93.46 | 50 | 25 | 9 | 8.8 | 15.5 | 41.21601 | 141.2073 | 1.716558 | 0.6558018 | 0.4914588 | 0.02731633 | 0.0592495 | 2.950384 | 78.16246 | 7.326218 | 36.16273 | 11.15922 | 1.859551 | 99.26221 | 97.76554 | 0.9071484 | 3.318596 | 4.049031 | 31.02619 | 6.203022 | 16.3395 | 10.73056 | 59.1 | 40 | 102.44 | 46.2 | 55 | 405 | Equilibrada | Lenta | 0.81 | 7.9 | 12.6
2026-05-10 | May. | 2026 | B | 337.0005 | 1.330406 | 1445 | 42.49631 | 93.33 | 25 | 12.5 | 9.7 | 9.4 | -66.1 | 41.27178 | 141.0165 | 1.107549 | 1.226622 | 0.593471 | 0.06623757 | 0.0195105 | 3.01339 | 67.91863 | 6.775677 | 30.35369 | 10.89563 | 1.817139 | 99.17082 | 106.042 | 0.6293168 | 1.940417 | 2.7647 | 27.50148 | 4.47223 | 15.05508 | 8.868833 | 63.6 | 41 | 101.53 | 40.4 | 61 | 400 | Escasa | Rápida | 0.95 | 7.7 | 10.5
2026-05-10 | May. | 2026 | A | 353.1956 | 1.325464 | 1516.6 | 49.22164 | 91.3 | 50 | 25 | 9 | 8.8 | 6.4 | 36.98337 | 157.368 | 1.907189 | 0.7127458 | 0.5662584 | 0.02927009 | 0 | 3.215464 | 81.43972 | 6.909353 | 30.66251 | 10.47928 | 1.865835 | 99.0202 | 96.11451 | 0.9966007 | 3.245042 | 4.635735 | 28.53939 | 4.037582 | 16.0392 | 9.687994 | 61.2 | 37 | 101.55 | 36.8 | 53 | 385 | Equilibrada | Canalizada | 0.95 | 7.3 | 15.9
2026-05-11 | May. | 2026 | B | 478.4069 | 2.049898 | 1455.833 | 49.0736 | 90.62 | 25 | 12.5 | 8.67 | 8.52 | -28.7 | 57.61025 | 101.0237 | 1.968467 | 0.5661349 | 0.4180542 | 0.06875965 | 0.02083376 | 3.04225 | 81.1759 | 7.783416 | 40.04568 | 11.2991 | 1.833139 | 99.19139 | 92.09218 | 0.8972563 | 3.007045 | 4.256472 | 34.99685 | 7.390388 | 12.57615 | 12.36949 | 61.5 | 37 | 98.79 | 43.3 | 54 | 405 | Equilibrada | Adecuada | 0.59 | 7 | 9.1
2026-05-11 | May. | 2026 | A | 449.4334 | 1.741433 | 1530 | 49.78579 | 89.65 | 50 | 25 | 8.9 | 8.7 | 13.2 | 46.21386 | 125.9362 | 1.92832 | 0.6498732 | 0.4450047 | 0.02692332 | 0.01270038 | 3.062821 | 80.92165 | 7.397732 | 38.44792 | 10.96808 | 1.769669 | 99.86775 | 101.261 | 0.9120661 | 3.028318 | 4.694092 | 32.01317 | 6.003348 | 16.4104 | 11.14867 | 60.1 | 34 | 101 | 43 | 62 | 380 | Inestable | Adecuada | 0.82 | 7.6 | 11.2
2026-05-12 | May. | 2026 | B | 406.8224 | 1.42067 | 1405 | 42.87741 | 91.15 | 25 | 12.5 | 9.73 | 7.04 | -43.3 | 55.04109 | 105.7392 | 1.030645 | 0.5722758 | 0.2458075 | 0.05167651 | 0.01758794 | 1.917992 | 66.14272 | 6.795232 | 26.82669 | 11.15408 | 1.724194 | 99.6576 | 111.1111 | 0.508522 | 1.92443 | 2.41017 | 28.14666 | 4.65349 | 13.39176 | 8.746306 | 59.8 | 37 | 98.63 | 41.5 | 48 | 360 | Escasa | Adecuada | 0.93 | 7.1 | 10.2
2026-05-12 | May. | 2026 | A | 304.2692 | 1.852209 | 1600.8 | 48.7156 | 89.65 | 25 | 12.5 | 9.4 | 8.8 | -43.3 | 27.84846 | 208.9882 | 1.915372 | 0.7249809 | 0.4929845 | 0.05014934 | 0.365719 | 3.549206 | 83.42924 | 7.549562 | 38.76129 | 10.60705 | 1.738925 | 99.78454 | 111.4672 | 0.9675 | 3.641482 | 4.806661 | 32.95221 | 6.581387 | 15.69577 | 11.5029 | 62.4 | 33 | 95.39 | 39.3 | 38 | 355 | Excesiva | Adecuada | 1.28 | 6 | 9
2026-05-13 | May. | 2026 | B | 557.4321 | 2.062023 | 1510 | 47.63944 | 90.89 | 25 | 12.5 | 9.65 | 9.48 | -45.3 | 59.67552 | 97.52743 | 1.819351 | 1.020766 | 0.4484851 | 0.05948208 | 0.02547832 | 3.373563 | 79.12861 | 8.071369 | 44.41847 | 10.82057 | 1.847007 | 99.56633 | 109.0252 | 0.9060796 | 3.186102 | 4.104309 | 36.81423 | 8.530019 | 16.45135 | 13.32938 | 64.7 | 38 | 104.31 | 41 | 63 | 400 | Inestable | Lenta | 1.23 | 6.4 | 13.2
2026-05-13 | May. | 2026 | A | 588.7412 | 2.207108 | 1640.833 | 44.69822 | 87.5 | 75 | 25 | 9.7 | 9.4 | -62.3 | 50.0682 | 116.2414 | 1.383317 | 0.6213941 | 0.3397079 | 0.05829506 | 0 | 2.402714 | 73.71476 | 8.055512 | 42.45665 | 10.39408 | 1.719217 | 99.6619 | 95.90365 | 0.7905123 | 2.777702 | 3.562342 | 36.75513 | 7.853136 | 22.86979 | 13.40841 | 61.1 | 31 | 103.1 | 41.6 | 45 | 420 | Excesiva | Lenta | 1.18 | 7.1 | 13.8
2026-05-14 | May. | 2026 | B | 522.9991 | 2.356652 | 1598.333 | 52.86984 | 76.62 | 125 | 25 | 9.51 | 8.72 | 12.1 | 47.98066 | 121.2989 | 2.40231 | 1.018621 | 0.2868074 | 0.06056429 | 0.007421381 | 3.775724 | 88.10359 | 8.256667 | 48.5576 | 10.36825 | 1.843993 | 99.25476 | 86.33163 | 1.069737 | 4.020817 | 5.15205 | 37.95457 | 8.564312 | 15.08937 | 14.35646 | 61 | 41 | 97.17 | 44.9 | 46 | 390 | Muy persistente | Canalizada | 0.88 | 6.9 | 10.8
2026-05-14 | May. | 2026 | A | 764.642 | 2.316756 | 1645.833 | 46.48672 | 66.67 | 100 | 25 | 9.5 | 9.1 | -49.2 | 64.7585 | 89.87237 | 1.588543 | 0.6696875 | 0.2615603 | 0.04190756 | 0 | 2.561698 | 78.22899 | 8.129014 | 45.67564 | 10.58987 | 1.754828 | 98.94718 | 87.33944 | 0.6932584 | 2.942124 | 3.854611 | 36.76527 | 8.122531 | 11.75999 | 13.43327 | 64.6 | 33 | 98.77 | 44.5 | 40 | 375 | Equilibrada | Canalizada | 1.09 | 7.1 | 11
2026-05-15 | May. | 2026 | B | 361.1453 | 1.733657 | 1627.5 | 53.3999 | 76.62 | 25 | 12.5 | 9.7 | 9.4 | -49.8 | 31.3654 | 185.5548 | 2.341508 | 0.8703034 | 0.4845696 | 0.06731947 | 0.140473 | 3.904173 | 89.17003 | 7.483 | 35.43489 | 10.51686 | 1.717718 | 99.2891 | 84.7982 | 1.261614 | 4.147863 | 5.376901 | 32.71026 | 6.317554 | 12.69183 | 11.58721 | 63.2 | 34 | 97.28 | 40 | 53 | 430 | Escasa | Lenta | 0.49 | 6.2 | 13
2026-05-15 | May. | 2026 | A | 327.5351 | 2.115399 | 1627.5 | 52.83275 | 74.07 | 25 | 12.5 | 9.48 | 9.12 | -19.1 | 28.28849 | 205.7374 | 2.29369 | 0.9382544 | 0.5342939 | 0.05801723 | 0 | 3.824256 | 88.12926 | 8.058691 | 45.18895 | 11.11242 | 1.778568 | 99.51012 | 91.67308 | 1.136034 | 3.996635 | 5.318054 | 36.1346 | 8.029589 | 17.82287 | 13.22077 | 62.2 | 32 | 104.17 | 40 | 58 | 365 | Escasa | Adecuada | 1.01 | 7.1 | 12.9
2026-05-16 | May. | 2026 | B | 547.4008 | 2.268373 | 1635 | 52.76226 | 81.48 | 25 | 12.5 | 9.5 | 9 | -110.2 | 46.98015 | 123.8821 | 2.166824 | 0.6855854 | 0.3196926 | 0.03876432 | 0.009270883 | 3.220137 | 88.21244 | 8.201148 | 45.39619 | 10.49505 | 1.867997 | 99.8091 | 98.00038 | 1.193825 | 3.851731 | 5.424754 | 37.7485 | 9.02638 | 21.05862 | 14.0499 | 64.2 | 38 | 98.25 | 39.1 | 56 | 415 | Excesiva | Adecuada | 0.67 | 6.4 | 12.4
2026-05-16 | May. | 2026 | A | 387.834 | 2.074977 | 1619.167 | 49.88723 | 93.24 | 50 | 12.5 | 9.01 | 9.01 | 19.7 | 33.75373 | 172.4254 | 2.291497 | 0.61039 | 0.3223028 | 0.0497773 | 0 | 3.273967 | 85.13365 | 8.009366 | 40.82373 | 10.70265 | 1.778937 | 99.79631 | 101.5819 | 0.9373387 | 3.744325 | 5.130031 | 35.83857 | 7.587312 | 17.21549 | 13.14451 | 64.6 | 38 | 97.64 | 43.2 | 45 | 370 | Muy persistente | Rápida | 1.27 | 7.9 | 10.6
2026-05-17 | May. | 2026 | B | 424.196 | 2.031612 | 1635.833 | 50.29048 | 95.28 | 25 | 12.5 | 9.4 | 8.9 | 14.6 | 36.15672 | 160.9659 | 2.231342 | 0.6858349 | 0.4125451 | 0.04430051 | 0 | 3.374022 | 84.55209 | 7.972926 | 42.19507 | 10.71582 | 1.810702 | 99.16092 | 90.4 | 1.164956 | 3.812802 | 5.421655 | 35.44662 | 7.900174 | 21.46347 | 13.07682 | 61.3 | 34 | 97.39 | 45.2 | 64 | 370 | Excesiva | Canalizada | 0.9 | 6 | 9.6
2026-05-17 | May. | 2026 | A | 424.3044 | 1.685004 | 1544.444 | 47.79408 | 83.78 | 25 | 12.5 | 9.42 | 8.9 | 33.2 | 42.39435 | 137.2824 | 1.829879 | 0.5378933 | 0.3535198 | 0.03910311 | 0 | 2.760395 | 80.97594 | 7.420609 | 36.81082 | 11.23441 | 1.862678 | 99.07059 | 88.65784 | 0.9771409 | 3.245558 | 4.794999 | 32.55949 | 5.738935 | 19.39612 | 11.08615 | 64.8 | 38 | 98.38 | 41.3 | 66 | 430 | Escasa | Lenta | 0.58 | 6.4 | 14.6
2026-05-18 | May. | 2026 | B | 530.0394 | 1.83757 | 1636 | 49.36427 | 93.57 | 75 | 25 | 9.6 | 9.2 | -96.7 | 45.08132 | 129.1 | 1.982708 | 0.6939348 | 0.2358315 | 0.05785434 | 0.3216884 | 3.292017 | 81.47711 | 7.316683 | 36.0871 | 11.12686 | 1.75488 | 99.43561 | 78.36865 | 0.9231379 | 3.162674 | 4.591495 | 31.04394 | 5.316494 | 17.77288 | 11.08812 | 63.5 | 34 | 105.15 | 42.5 | 55 | 365 | Escasa | Canalizada | 0.58 | 7 | 12.6
2026-05-18 | May. | 2026 | A | 547.6317 | 1.402592 | 1590.833 | 48.72706 | 83.78 | 50 | 12.5 | 9.66 | 9.33 | -6.2 | 50.51337 | 115.217 | 1.804674 | 0.7777579 | 0.3195578 | 0.07928416 | 0 | 2.981274 | 79.10408 | 6.95 | 30.85878 | 10.80235 | 1.737472 | 99.73006 | 75.92495 | 0.8332227 | 3.176198 | 4.538921 | 28.73208 | 4.546739 | 14.35215 | 9.569546 | 58.5 | 37 | 90.15 | 43.9 | 36 | 375 | Muy persistente | Lenta | 0.84 | 7.2 | 9.6
2026-05-19 | May. | 2026 | B | 478.4157 | 1.374487 | 1632.5 | 49.90554 | 95.38 | 75 | 12.5 | 9.7 | 9.4 | -64.6 | 41.37176 | 140.6757 | 1.920202 | 0.6460261 | 0.3135349 | 0.04839876 | 0 | 2.928162 | 86.1986 | 6.942996 | 30.59178 | 11.2145 | 1.850693 | 99.54477 | 85.08097 | 1.085275 | 4.102805 | 5.073971 | 28.25472 | 4.16393 | 14.24788 | 9.748717 | 63.5 | 37 | 94.08 | 36.8 | 47 | 345 | Excesiva | Lenta | 1.13 | 6.6 | 13.9
2026-05-19 | May. | 2026 | A | 334.4954 | 1.483702 | 1585.833 | 48.38717 | 88.88 | 25 | 12.5 | 9.32 | 9.1 | -19.5 | 31.39708 | 185.3676 | 1.94572 | 0.8830803 | 0.5231761 | 0.07907984 | 0 | 3.431056 | 81.73616 | 7.058004 | 32.64767 | 10.42731 | 1.735163 | 99.09337 | 99.16034 | 0.9277279 | 3.219055 | 5.049294 | 29.17027 | 5.177527 | 10.79162 | 9.798702 | 64.9 | 31 | 93.31 | 41.9 | 61 | 390 | Muy persistente | Adecuada | 0.95 | 6.8 | 13
2026-05-20 | May. | 2026 | B | 357.6071 | 1.532449 | 1612.5 | 50.63389 | 92.33 | 75 | 12.5 | 9.6 | 9.2 | -80.4 | 32.16113 | 180.9638 | 2.115365 | 1.163485 | 0.4194548 | 0.07275659 | 0 | 3.771061 | 85.17127 | 7.091575 | 32.04032 | 10.51079 | 1.760007 | 99.43198 | 99.98017 | 1.022767 | 3.567816 | 5.254868 | 29.52645 | 4.918809 | 13.67908 | 9.949617 | 60.8 | 33 | 101.49 | 39.7 | 63 | 400 | Equilibrada | Rápida | 0.61 | 6.2 | 11.5
2026-05-20 | May. | 2026 | A | 425.5087 | 1.715733 | 1625 | 50.83336 | 93.1 | 25 | 12.5 | 9.47 | 9.47 | 58.5 | 36.75756 | 158.3348 | 2.194396 | 0.5492571 | 0.3525192 | 0.0363431 | 0 | 3.132515 | 86.27585 | 7.253001 | 36.11344 | 11.04641 | 1.817225 | 99.75947 | 95.25746 | 0.9889348 | 3.661898 | 4.916914 | 30.40535 | 5.484841 | 11.09612 | 10.98752 | 60.1 | 30 | 105.2 | 41.7 | 50 | 415 | Muy persistente | Rápida | 1.11 | 7.3 | 13.4
2026-05-21 | May. | 2026 | B | 626.0844 | 1.741557 | 1630.833 | 45.00794 | 95.83 | 75 | 25 | 9.7 | 9.4 | 21.7 | 53.88858 | 108.0006 | 1.147414 | 0.8403923 | 0.2395843 | 0.05939893 | 0.4613754 | 2.748165 | 70.35114 | 7.323924 | 35.44582 | 10.60826 | 1.804047 | 99.76809 | 89.20017 | 0.6974166 | 2.464763 | 3.449778 | 31.66477 | 6.089214 | 8.247576 | 10.42454 | 58.2 | 35 | 96.93 | 40.7 | 55 | 385 | Muy persistente | Canalizada | 1.23 | 6.9 | 13.5
2026-05-21 | May. | 2026 | A | 415.3747 | 1.674239 | 1595 | 47.82508 | 79.07 | 50 | 25 | 9.6 | 9.33 | 4.4 | 38.04571 | 152.9739 | 1.750635 | 0.5853315 | 0.3611198 | 0.05214772 | 0 | 2.749234 | 79.2882 | 7.236 | 34.57918 | 11.15541 | 1.73843 | 99.68955 | 89.2197 | 0.8637897 | 2.631197 | 4.58453 | 30.38145 | 6.261251 | 10.07946 | 10.30347 | 60.6 | 35 | 92.87 | 38.1 | 48 | 425 | Excesiva | Adecuada | 1.12 | 6.9 | 11
2026-05-22 | May. | 2026 | B | 360.5455 | 1.718331 | 1560.83 | 47.5771 | 79.07 | 50 | 25 | 9.83 | 9.26 | 40.1 | 35.16316 | 165.5141 | 1.68595 | 0.9363161 | 0.3466969 | 0.08005304 | 0 | 3.049016 | 78.02592 | 7.370968 | 36.61435 | 10.68063 | 1.74424 | 99.47051 | 89.39084 | 0.8347119 | 2.997269 | 3.550978 | 31.12038 | 5.841603 | 14.31221 | 10.95943 | 62.2 | 37 | 96.7 | 41.2 | 35 | 365 | Inestable | Rápida | 1.06 | 7.6 | 11.7
2026-05-22 | May. | 2026 | A | 561.2316 | 2.167364 | 1550 | 43.60581 | 82.5 | 25 | 25 | 9.75 | 9.66 | 38.8 | 55.50902 | 104.8478 | 1.488604 | 1.284899 | 0.2672693 | 0.08314724 | 0 | 3.123919 | 72.31301 | 8.043309 | 42.51086 | 10.74789 | 1.775633 | 99.46714 | 87.74974 | 0.6632196 | 2.642325 | 3.319678 | 36.55751 | 7.303769 | 14.54785 | 13.85512 | 63.3 | 37 | 100.74 | 38.9 | 43 | 410 | Inestable | Canalizada | 1.23 | 6.6 | 14.7
2026-05-23 | May. | 2026 | B | 445.6626 | 2.075729 | 1640.83 | 51.61293 | 87.52 | 25 | 12.5 | 9.46 | 9.23 | 30.1 | 37.25603 | 156.2163 | 2.087135 | 0.8886299 | 0.2804812 | 0.05675857 | 0 | 3.313005 | 84.01141 | 7.976551 | 42.20931 | 10.97105 | 1.744017 | 99.45615 | 87.11297 | 0.8212906 | 3.300205 | 4.853743 | 35.9576 | 7.720809 | 11.70177 | 13.00945 | 59.3 | 35 | 98.36 | 40.2 | 50 | 350 | Escasa | Rápida | 0.9 | 7.9 | 15.8
2026-05-23 | May. | 2026 | A | 416.4913 | 2.066929 | 1467.5 | 47.16752 | 96 | 37.5 | 25 | 9.85 | 9.82 | 31.8 | 48.90269 | 119.0119 | 1.662865 | 1.123235 | 0.3372819 | 0.05932515 | 0 | 3.182707 | 77.33562 | 8.042344 | 46.37758 | 11.24593 | 1.827224 | 99.78469 | 73.89702 | 0.850014 | 3.179501 | 3.653773 | 35.34684 | 8.074952 | 13.55639 | 13.59473 | 62.2 | 40 | 98.8 | 44.2 | 41 | 380 | Escasa | Rápida | 0.71 | 7.4 | 14.6
2026-05-24 | May. | 2026 | B | 388.2624 | 1.930883 | 1566.36 | 46.42414 | 94.72 | 50 | 25 | 9.72 | 9.51 | 30.3 | 37.4289 | 155.4948 | 1.659175 | 0.9156435 | 0.3219472 | 0.07499323 | 0.2691422 | 3.240901 | 74.64763 | 7.512363 | 38.05026 | 10.67832 | 1.819732 | 99.65135 | 76.41829 | 0.7001331 | 2.717144 | 3.532373 | 32.32973 | 6.929903 | 14.01561 | 11.90324 | 60.3 | 33 | 94.74 | 37.3 | 49 | 410 | Equilibrada | Adecuada | 0.97 | 7.2 | 12.3
2026-05-24 | May. | 2026 | A | 540.2824 | 1.465521 | 1519.17 | 52.64073 | 94 | 50 | 25 | 9.64 | 9.39 | 68.5 | 56.50536 | 102.9991 | 2.282825 | 0.6284633 | 0.2776326 | 0.05338946 | 0 | 3.242311 | 88.8806 | 7.03261 | 31.20552 | 10.82331 | 1.711899 | 99.38739 | 76.46021 | 1.134222 | 3.815846 | 5.345089 | 29.58965 | 5.017292 | 13.98591 | 9.738843 | 63.1 | 36 | 93.84 | 45.8 | 39 | 420 | Equilibrada | Canalizada | 1.34 | 7.6 | 13.2
2026-05-25 | May. | 2026 | B | 675.9529 | 2.247328 | 1573.33 | 45.19267 | 91.34 | 37.5 | 25 | 9.62 | 9.31 | 45.3 | 64.13512 | 90.74592 | 1.634565 | 0.8884049 | 0.221909 | 0.0574526 | 0 | 2.802332 | 77.50818 | 8.087027 | 45.14811 | 11.00886 | 1.753077 | 98.96761 | 69.94377 | 0.8186498 | 2.913049 | 4.284292 | 36.19814 | 7.863982 | 13.70137 | 13.51188 | 64.5 | 33 | 109.6 | 41.1 | 52 | 390 | Excesiva | Rápida | 0.9 | 7.6 | 12
2026-05-25 | May. | 2026 | A | 483.2261 | 1.924354 | 1531.67 | 49.51314 | 80.95 | 37.5 | 12.5 | 9.53 | 9.44 | 22.6 | 49.80184 | 116.8632 | 1.960516 | 0.7941299 | 0.3104137 | 0.04418892 | 0 | 3.109249 | 85.52522 | 7.717432 | 39.35442 | 10.52511 | 1.788244 | 99.09416 | 80.59047 | 0.9779797 | 3.283791 | 5.236955 | 33.83701 | 7.467005 | 14.38349 | 12.65597 | 63.8 | 36 | 99.03 | 43.9 | 48 | 350 | Muy persistente | Rápida | 0.78 | 7.6 | 12.9
2026-05-26 | May. | 2026 | B | 449.3391 | 1.857044 | 1517.5 | 42.65521 | 86.83 | 25 | 12.5 | 9.61 | 9.45 | 17.3 | 47.49227 | 122.5462 | 1.430261 | 1.067048 | 0.3894609 | 0.06998022 | 0 | 2.956751 | 70.66329 | 7.594613 | 38.97971 | 11.29041 | 1.848243 | 99.70322 | 74.26635 | 0.6733127 | 2.100602 | 3.95658 | 33.00883 | 7.161274 | 16.735 | 11.66206 | 61.3 | 35 | 96.81 | 44.4 | 36 | 345 | Excesiva | Adecuada | 0.78 | 6.7 | 13.1
2026-05-26 | May. | 2026 | A | 520.1171 | 1.163383 | 1504.17 | 46.95925 | 87.34 | 37.5 | 25 | 9.64 | 9.52 | 69 | 56.22207 | 103.5181 | 1.700985 | 1.088348 | 0.2883966 | 0.07184022 | 0.1634096 | 3.312979 | 76.32864 | 6.54604 | 24.6287 | 10.77266 | 1.724162 | 99.15654 | 71.94245 | 0.7216879 | 3.159234 | 3.911189 | 25.11685 | 3.495023 | 14.10848 | 7.800505 | 63 | 38 | 95.91 | 40.3 | 63 | 415 | Inestable | Rápida | 0.76 | 7.5 | 11
2026-05-27 | May. | 2026 | B | 468.3208 | 1.355041 | 1588.33 | 48.24541 | 88.54 | 50 | 12.5 | 9.66 | 9.02 | 96.9 | 43.8484 | 132.73 | 1.960286 | 1.137144 | 0.4270577 | 0.03364292 | 0 | 3.55813 | 80.84533 | 6.949037 | 31.01258 | 11.28197 | 1.729292 | 99.46488 | 71.41459 | 0.8418044 | 2.985044 | 4.863882 | 28.35829 | 4.901379 | 14.80628 | 9.706989 | 62.3 | 35 | 98.89 | 38.9 | 53 | 400 | Equilibrada | Rápida | 1.11 | 7.8 | 15.4
2026-05-27 | May. | 2026 | A | 343.0976 | 0.965925 | 1504 | 52.79046 | 88.19 | 25 | 12.5 | 9.42 | 9.07 | -30.5 | 37.16734 | 156.5891 | 2.385973 | 1.321147 | 0.4371934 | 0.06465111 | 0 | 4.208964 | 88.55103 | 6.239156 | 19.47547 | 10.52755 | 1.865914 | 99.39845 | 76.73861 | 1.078407 | 4.311475 | 5.560604 | 24.07362 | 2.790311 | 11.56519 | 6.841111 | 63.1 | 33 | 102.44 | 44.6 | 46 | 430 | Equilibrada | Canalizada | 0.71 | 6.9 | 9.6
2026-05-28 | May. | 2026 | B | 435.2723 | 1.383899 | 1569.167 | 47.11966 | 85.84 | 62.5 | 25 | 9.65 | 9.36 | -4.3 | 42.27174 | 137.6806 | 1.65525 | 1.030765 | 0.3446119 | 0.02990936 | 0.1882349 | 3.248771 | 77.00744 | 6.832694 | 31.15982 | 10.75391 | 1.730821 | 99.17789 | 97.04383 | 0.8106076 | 2.803146 | 4.162521 | 28.3795 | 5.463335 | 14.25645 | 9.409706 | 62.6 | 35 | 96.14 | 38.7 | 30 | 375 | Excesiva | Lenta | 0.81 | 7.4 | 15.8
2026-05-28 | May. | 2026 | A | 508.8613 | 1.535447 | 1459.167 | 49.28676 | 97.29 | 37.5 | 12.5 | 9.64 | 9.4 | -5.8 | 60.72482 | 95.84219 | 1.933693 | 1.145059 | 0.3439051 | 0.04656852 | 0 | 3.469226 | 81.59016 | 7.022251 | 30.73223 | 11.16663 | 1.733316 | 99.4345 | 115.1775 | 0.9963085 | 3.470486 | 4.378973 | 29.14519 | 4.773052 | 12.52253 | 9.895534 | 64.6 | 38 | 99.46 | 39.1 | 43 | 395 | Excesiva | Canalizada | 1.13 | 7 | 13.1
2026-05-29 | May. | 2026 | B | 386.6908 | 0.97218 | 1542.5 | 44.35467 | 96.15 | 75 | 37.5 | 9.66 | 9.32 | 52.9 | 38.33585 | 151.8161 | 1.213141 | 1.197213 | 0.3879069 | 0.04670019 | 0 | 2.844961 | 70.06445 | 6.196677 | 18.94618 | 11.08516 | 1.742075 | 99.64837 | 108.7572 | 0.5401083 | 2.17842 | 2.747292 | 23.47751 | 2.358913 | 14.35426 | 6.380234 | 62.7 | 33 | 103.45 | 44.9 | 49 | 385 | Equilibrada | Lenta | 1.08 | 7 | 14.4
2026-05-29 | May. | 2026 | A | 635.9298 | 1.641163 | 1598.182 | 42.62213 | 91.3 | 37.5 | 25 | 9.64 | 9.4 | 30.8 | 58.35586 | 99.73292 | 1.087771 | 1.023223 | 0.2751876 | 0.02337671 | 0 | 2.409558 | 67.83713 | 7.165655 | 32.93482 | 11.17541 | 1.889574 | 99.22305 | 82.75027 | 0.399467 | 1.46637 | 2.754207 | 30.34978 | 5.406268 | 14.84576 | 10.3415 | 63.6 | 33 | 99.22 | 46.5 | 47 | 380 | Escasa | Lenta | 0.85 | 7.7 | 11.5
2026-05-30 | May. | 2026 | B | 698.0271 | 1.664734 | 1554.167 | 40.9134 | 86.19 | 75 | 37.5 | 9.71 | 9.52 | 35.8 | 67.61186 | 86.07957 | 1.105411 | 0.8890991 | 0.2865218 | 0.04175802 | 0 | 2.32279 | 67.69771 | 7.267744 | 33.97337 | 10.63599 | 1.722875 | 99.04275 | 79.07289 | 0.6010604 | 1.820413 | 3.119071 | 30.91435 | 6.03914 | 13.08194 | 10.63841 | 63.7 | 36 | 103.51 | 39.9 | 40 | 390 | Muy persistente | Adecuada | 1.15 | 7.7 | 11.1
2026-05-30 | May. | 2026 | A | 698.0654 | 2.119105 | 1562 | 47.37623 | 86.19 | 75 | 50 | 9.7 | 9.38 | 25.5 | 67.06224 | 86.78506 | 1.932454 | 1.332195 | 0.2865061 | 0.05720702 | 0.1970789 | 3.805441 | 79.3515 | 7.98588 | 43.61682 | 10.43787 | 1.854686 | 99.71913 | 79.52119 | 0.7836657 | 3.083096 | 4.784139 | 35.9558 | 7.802066 | 17.04074 | 13.02871 | 61.1 | 34 | 101.74 | 41 | 56 | 435 | Muy persistente | Lenta | 0.61 | 6.4 | 11.8
2026-05-31 | May. | 2026 | B | 753.1457 | 2.154331 | 1521 | 50.91317 | 70.86 | 75 | 25 | 9.73 | 9.29 | 37.3 | 78.78145 | 73.87525 | 2.011026 | 1.243243 | 0.3319411 | 0.09570098 | 0 | 3.681911 | 82.33104 | 8.218409 | 44.53864 | 11.19617 | 1.797854 | 99.14062 | 70.60217 | 1.054663 | 3.068062 | 4.912692 | 37.06514 | 8.825272 | 20.23486 | 14.2993 | 63.5 | 34 | 99.19 | 37.6 | 62 | 360 | Excesiva | Adecuada | 0.9 | 7.9 | 12.4
2026-05-31 | May. | 2026 | A | 387.4736 | 1.974035 | 1526 | 48.83892 | 85 | 75 | 25 | 9.6 | 9.4 | 24.4 | 39.84758 | 146.0565 | 1.996528 | 1.171623 | 0.4516437 | 0.04508597 | 0 | 3.664881 | 83.13357 | 7.814 | 41.86424 | 11.18838 | 1.837134 | 99.55152 | 75.3013 | 0.9790285 | 3.100242 | 4.9868 | 34.60805 | 7.760104 | 18.25799 | 12.13909 | 61.3 | 34 | 104.36 | 45.6 | 48 | 435 | Escasa | Canalizada | 0.73 | 7 | 11.1
2026-06-01 | Jun. | 2026 | B | 602.9809 | 1.217821 | 1497 | 47.36307 | 86.27 | 37.5 | 12.5 | 9.56 | 9.22 | 26.9 | 66.59714 | 87.39114 | 1.497902 | 1.017079 | 0.4146068 | 0.0289728 | 0.1076748 | 3.066236 | 75.49543 | 6.474 | 30.17422 | 10.30313 | 1.801963 | 99.38115 | 71.60109 | 0.6962641 | 2.759592 | 3.695683 | 25.59405 | 4.146847 | 14.59878 | 7.493447 | 64 | 35 | 105.88 | 36.9 | 54 | 335 | Muy persistente | Lenta | 0.98 | 7 | 12.9
2026-06-01 | Jun. | 2026 | A | 884.986 | 2.314749 | 1591.67 | 49.75184 | 80 | 75 | 25 | 9.5 | 8.5 | 7.1 | 81.6641 | 71.26754 | 1.751329 | 1.184346 | 0.1694942 | 0.03591989 | 0 | 3.141089 | 79.92552 | 8.272026 | 44.99989 | 10.26094 | 1.84011 | 99.28593 | 71.92858 | 0.8350473 | 2.952389 | 4.84392 | 37.94786 | 8.724344 | 15.82288 | 14.08987 | 62.9 | 34 | 106.29 | 43.4 | 66 | 370 | Muy persistente | Lenta | 1.27 | 7.7 | 9.9
2026-06-02 | Jun. | 2026 | B | 696.3857 | 2.44253 | 1507 | 49.18735 | 73.33 | 25 | 12.5 | 9.52 | 8.59 | 0 | 75.26257 | 77.32928 | 2.152629 | 0.8981559 | 0.4307957 | 0.05741528 | 0.04212697 | 3.581123 | 82.96226 | 8.40473 | 49.06139 | 11.23656 | 1.881834 | 99.68772 | 75.18499 | 1.015135 | 3.007494 | 5.17672 | 38.10347 | 9.063123 | 19.90885 | 14.88517 | 64.5 | 35 | 99.08 | 39.6 | 51 | 340 | Inestable | Lenta | 0.85 | 7.6 | 16
2026-06-02 | Jun. | 2026 | A | 745.0739 | 2.570844 | 1605.83 | 50.75417 | 89.47 | 50 | 25 | 9.6 | 9.25 | 0 | 67.50828 | 86.21165 | 2.13085 | 0.8981559 | 0.2684297 | 0.05741528 | 0.04212697 | 3.396978 | 84.4645 | 8.691821 | 51.63006 | 10.68715 | 1.880952 | 99.15062 | 73.08324 | 1.094815 | 3.371214 | 4.896251 | 40.90343 | 9.920717 | 13.57633 | 15.32429 | 64.5 | 32 | 104.48 | 42.8 | 40 | 370 | Inestable | Rápida | 0.8 | 6.8 | 14.7
2026-06-03 | Jun. | 2026 | B | 743.1721 | 2.340113 | 1545 | 47.32761 | 70.52 | 50 | 12.5 | 9.59 | 9.32 | 55.6 | 75.11458 | 77.48163 | 1.861161 | 1.034303 | 0.2691167 | 0.0485952 | 0 | 3.213175 | 80.60251 | 8.383242 | 48.57866 | 10.50261 | 1.848519 | 99.5557 | 67.59943 | 0.8908922 | 3.348229 | 4.533562 | 38.54184 | 8.38682 | 11.47 | 14.45051 | 64.3 | 35 | 108.51 | 41.7 | 52 | 370 | Muy persistente | Rápida | 1.22 | 7.9 | 9.8
2026-06-03 | Jun. | 2026 | A | 761.1931 | 2.70557 | 1608.18 | 51.17009 | 85.29 | 75 | 25 | 9.6 | 9.2 | -4.9 | 68.94362 | 84.41681 | 2.049299 | 0.8527208 | 0.1970591 | 0.03073929 | 0 | 3.129818 | 84.52841 | 8.69057 | 49.36299 | 11.01328 | 1.783669 | 99.48385 | 67.93207 | 1.101355 | 3.4235 | 4.787952 | 40.66202 | 9.581996 | 10.007 | 15.52592 | 60.3 | 37 | 106.05 | 36.7 | 51 | 400 | Inestable | Canalizada | 1.01 | 7 | 11.5
2026-06-04 | Jun. | 2026 | B | 501.5043 | 2.38753 | 1518.33 | 50.62497 | 70.56 | 37.5 | 25 | 9.62 | 9.16 | 37.6 | 52.63231 | 110.5785 | 2.076488 | 1.062259 | 0.3988002 | 0.01757758 | 0.1153203 | 3.670445 | 86.29842 | 8.361262 | 46.29211 | 10.73345 | 1.726794 | 99.60664 | 69.14505 | 1.246144 | 3.899675 | 5.625502 | 37.73133 | 9.116246 | 13.34233 | 14.15309 | 59.6 | 32 | 105.02 | 41.4 | 47 | 360 | Escasa | Rápida | 0.64 | 7.3 | 11.6
2026-06-04 | Jun. | 2026 | A | 903.8527 | 3 | 1605 | 49.98882 | 65.62 | 100 | 25 | 9.6 | 9.15 | 38.7 | 82.43761 | 70.59884 | 2.16162 | 0.9604293 | 0.1936156 | 0.02066524 | 0 | 3.33633 | 85.97192 | 9.423791 | 60 | 10.44271 | 1.868259 | 99.81575 | 72.50246 | 1.052637 | 3.999349 | 5.319387 | 45 | 12 | 11.2784 | 18 | 62.3 | 36 | 97.1 | 45.3 | 70 | 425 | Muy persistente | Adecuada | 1.03 | 6.7 | 9.7
2026-06-05 | Jun. | 2026 | B | 517.8019 | 2.753487 | 1515.8 | 51.33909 | 71.95 | 50 | 25 | 9.6 | 9.2 | 34.8 | 54.90873 | 105.9941 | 2.319536 | 1.357259 | 0.2896861 | 0.02091923 | 0 | 3.9874 | 87.06434 | 8.901804 | 54.62869 | 10.37709 | 1.862246 | 99.61828 | 68.04089 | 1.010418 | 3.773141 | 5.330883 | 41.50187 | 11.71302 | 14.1293 | 16.16851 | 62.3 | 40 | 98.94 | 45.8 | 49 | 365 | Inestable | Lenta | 1 | 7.7 | 14.8
2026-06-05 | Jun. | 2026 | A | 529.5454 | 2.461977 | 1630 | 50.21913 | 72.94 | 50 | 12.5 | 9.52 | 8.64 | 28.6 | 46.3816 | 125.4808 | 2.063623 | 0.9346607 | 0.3776825 | 0.0159878 | 0.03624444 | 3.428199 | 84.85273 | 8.53402 | 52.60249 | 11.09609 | 1.771484 | 98.95876 | 85.77554 | 0.9510664 | 3.309665 | 5.179318 | 38.65148 | 10.06959 | 13.01852 | 15.03209 | 62.1 | 32 | 99.59 | 42.3 | 38 | 430 | Escasa | Adecuada | 1.17 | 7.2 | 11.2
2026-06-06 | Jun. | 2026 | B | 858.0489 | 1.97359 | 1606 | 49.20496 | 67.86 | 50 | 25 | 9.64 | 9.3 | 32.2 | 76.8808 | 75.70161 | 1.970706 | 1.134118 | 0.2039511 | 0.03096143 | 0.1405658 | 3.480303 | 82.98059 | 7.969479 | 42.12872 | 10.85671 | 1.736502 | 99.70659 | 68.41415 | 0.8675139 | 3.095955 | 4.953221 | 35.69963 | 8.18227 | 16.74205 | 13.20477 | 62.6 | 37 | 101.46 | 40.8 | 57 | 335 | Escasa | Lenta | 1.22 | 8 | 10.1
2026-06-06 | Jun. | 2026 | A | 686.0764 | 2.164015 | 1598 | 50.67271 | 74.74 | 50 | 25 | 9.7 | 8.8 | -7.4 | 62.41018 | 93.25402 | 2.064375 | 0.816989 | 0.2550736 | 0.01538453 | 0 | 3.151822 | 84.57222 | 8.045953 | 44.39098 | 10.80942 | 1.837024 | 99.60263 | 69.51627 | 0.9757529 | 3.526064 | 4.939579 | 36.18925 | 8.689522 | 18.33015 | 13.17676 | 64.6 | 41 | 91.56 | 37.8 | 51 | 345 | Equilibrada | Rápida | 1.25 | 6.2 | 13.7
2026-06-07 | Jun. | 2026 | B | 691.2448 | 1.647149 | 1560 | 48.91856 | 86.36 | 50 | 25 | 9.71 | 9.4 | 10.9 | 67.39353 | 86.35844 | 1.923908 | 0.881389 | 0.2531665 | 0.05568739 | 0 | 3.114151 | 81.60392 | 7.411541 | 40.67332 | 11.1158 | 1.841913 | 99.85349 | 71.17067 | 0.8791605 | 3.446786 | 4.360214 | 31.86372 | 5.936806 | 10.8877 | 10.92581 | 63.6 | 31 | 96.39 | 41.5 | 51 | 385 | Inestable | Adecuada | 0.84 | 6.5 | 12.4
2026-06-07 | Jun. | 2026 | A | 870.7169 | 1.691888 | 1633.33 | 48.59265 | 72.5 | 50 | 25 | 9.4 | 9.03 | 17.2 | 74.9255 | 77.67716 | 1.76815 | 1.381671 | 0.1722718 | 0.04307103 | 0 | 3.365164 | 81.85199 | 7.539278 | 36.73095 | 10.77736 | 1.756242 | 99.07868 | 58.8 | 0.8385647 | 3.335444 | 4.380745 | 32.78099 | 6.353902 | 15.97645 | 11.35166 | 60 | 37 | 102.92 | 38.9 | 51 | 385 | Inestable | Canalizada | 1.12 | 6.4 | 14.1
2026-06-08 | Jun. | 2026 | B | 956.1739 | 2.081946 | 1607.5 | 49.65987 | 70.22 | 50 | 25 | 9.86 | 9.3 | -42.9 | 86.24377 | 67.48314 | 1.857185 | 0.8988457 | 0.209167 | 0.0510832 | 0 | 3.016281 | 81.05271 | 7.81642 | 39.94214 | 10.36938 | 1.766329 | 99.89063 | 55.22212 | 0.9627901 | 3.321562 | 4.166962 | 34.61902 | 7.117893 | 12.30818 | 12.37384 | 64.5 | 38 | 98.64 | 42.5 | 46 | 380 | Excesiva | Adecuada | 0.69 | 7.4 | 15.7
2026-06-08 | Jun. | 2026 | A | 811.2235 | 2.277553 | 1628.33 | 51.46283 | 67.64 | 50 | 25 | 9.55 | 9.2 | 18.1 | 70.99469 | 81.97796 | 1.853418 | 0.6761706 | 0.2465412 | 0.04632124 | 0.123846 | 2.946297 | 82.0471 | 8.16104 | 45.49615 | 10.95722 | 1.836578 | 99.27857 | 65.20209 | 0.7415726 | 3.197057 | 4.841436 | 37.36626 | 8.390355 | 16.37625 | 13.42152 | 64.1 | 33 | 104.42 | 37.1 | 66 | 380 | Muy persistente | Lenta | 1.04 | 7.7 | 13
2026-06-09 | Jun. | 2026 | B | 661.8248 | 2.175312 | 1607.5 | 49.89214 | 75 | 70 | 50 | 9.67 | 9.13 | 10.1 | 59.5876 | 97.67133 | 2.094289 | 1.019382 | 0.3021948 | 0.0746685 | 0 | 3.490534 | 83.19269 | 8.013 | 43.6559 | 10.70186 | 1.820071 | 99.30201 | 81.93445 | 0.8794981 | 3.46832 | 5.424271 | 36.25092 | 8.861663 | 14.69911 | 12.99108 | 63 | 30 | 103.31 | 44.8 | 67 | 435 | Equilibrada | Canalizada | 1.05 | 7.2 | 12.5
2026-06-09 | Jun. | 2026 | A | 792.126 | 2.588071 | 1645 | 50.58242 | 79.63 | 50 | 25 | 9.55 | 9.2 | 22.5 | 67.53171 | 86.18174 | 2.097108 | 0.9481841 | 0.2209244 | 0.0658091 | 0 | 3.332026 | 86.0722 | 8.694509 | 53.39555 | 11.13686 | 1.79639 | 99.78187 | 71.52874 | 1.233557 | 3.569082 | 4.805593 | 41.20737 | 9.958299 | 8.749166 | 15.74554 | 64 | 33 | 101.26 | 42.6 | 41 | 330 | Escasa | Adecuada | 1.19 | 6.8 | 12.4
2026-06-10 | Jun. | 2026 | B | 690.4065 | 2.595432 | 1623 | 47.44049 | 61.7 | 50 | 25 | 9.9 | 9.1 | 20.2 | 60.93825 | 95.50652 | 1.880973 | 1.000607 | 0.2896844 | 0.03954779 | 0.1714986 | 3.382311 | 80.06989 | 8.71354 | 52.55841 | 10.84635 | 1.885012 | 99.09397 | 83.78201 | 0.9736454 | 3.03719 | 4.513004 | 41.65384 | 9.865479 | 6.453913 | 15.56297 | 60.4 | 32 | 101.36 | 42.5 | 54 | 405 | Muy persistente | Lenta | 1.09 | 7.2 | 13.4
2026-06-10 | Jun. | 2026 | A | 760.1451 | 1.772117 | 1638.33 | 50.42156 | 81.92 | 75 | 25 | 9.82 | 8.45 | 44.5 | 64.8984 | 89.67864 | 2.165213 | 0.796868 | 0.2302192 | 0.04397262 | 0 | 3.236272 | 83.31138 | 7.420188 | 35.27518 | 10.3289 | 1.778258 | 98.95273 | 76.66208 | 1.030579 | 3.129084 | 4.98725 | 32.17787 | 6.237626 | 10.75126 | 11.99367 | 64.2 | 31 | 96.31 | 37.8 | 43 | 330 | Excesiva | Canalizada | 1.06 | 6.1 | 10.8
2026-06-11 | Jun. | 2026 | B | 566.9016 | 2.050905 | 1607.5 | 51.22726 | 95.24 | 50 | 25 | 8.68 | 8.3 | 32.5 | 51.31385 | 113.4197 | 2.172242 | 0.8288251 | 0.3527949 | 0.009476907 | 0.2603562 | 3.623695 | 86.57568 | 7.868395 | 42.25615 | 11.05928 | 1.71555 | 99.24533 | 73.98466 | 1.12416 | 3.374188 | 5.047276 | 35.25971 | 7.904955 | 16.58998 | 12.56738 | 61.9 | 39 | 98.3 | 42.4 | 47 | 425 | Escasa | Lenta | 0.9 | 7.3 | 11.1
2026-06-11 | Jun. | 2026 | A | 785.6863 | 1.556749 | 1605 | 48.16468 | 95.08 | 75 | 25 | 9.86 | 8.55 | 56.8 | 71.4113 | 81.4997 | 1.74085 | 0.79382 | 0.2545545 | 0.04263017 | 0 | 2.831854 | 79.68911 | 7.125 | 36.72698 | 10.80041 | 1.799072 | 99.14972 | 70.9415 | 1.020768 | 2.967017 | 4.481837 | 30.55082 | 5.521974 | 11.19665 | 10.2373 | 62.9 | 35 | 100.1 | 39.1 | 65 | 340 | Muy persistente | Rápida | 0.73 | 7.6 | 11.6
2026-06-12 | Jun. | 2026 | B | 592.7894 | 1.952607 | 1505 | 47.70968 | 73.1 | 37.5 | 12.5 | 8.55 | 8.22 | 35.5 | 63.85474 | 91.14437 | 1.98496 | 0.832739 | 0.4639085 | 0.04386343 | 0.1055562 | 3.431027 | 82.50824 | 7.665663 | 41.34594 | 10.34576 | 1.882229 | 99.02731 | 82.73291 | 1.007291 | 3.094247 | 4.509658 | 33.28616 | 7.30178 | 18.00581 | 11.67191 | 64.2 | 31 | 99.8 | 47.1 | 63 | 365 | Escasa | Lenta | 0.95 | 7.4 | 12.6
2026-06-12 | Jun. | 2026 | A | 597.2572 | 1.648775 | 1558.33 | 49.0711 | 76.66 | 75 | 25 | 8.83 | 8.43 | 14.6 | 58.29793 | 99.83202 | 2.036836 | 0.9436392 | 0.3348641 | 0.06612338 | 0.2028653 | 3.584328 | 83.72653 | 7.495763 | 33.16927 | 10.80295 | 1.804713 | 99.05385 | 85.42914 | 1.00753 | 3.241459 | 5.236612 | 32.31393 | 5.973027 | 8.589327 | 11.37636 | 59.4 | 41 | 99.09 | 41.9 | 58 | 380 | Escasa | Rápida | 0.77 | 7.9 | 14.3
2026-06-13 | Jun. | 2026 | B | 575.5258 | 2.155495 | 1545.83 | 50.37574 | 78 | 50 | 25 | 8.78 | 8.44 | 21.5 | 57.87831 | 100.5558 | 2.099809 | 0.8519423 | 0.3040698 | 0.02203162 | 0 | 3.277853 | 86.49988 | 7.960342 | 42.86018 | 10.49368 | 1.722787 | 99.5199 | 86.61293 | 0.9868721 | 3.860584 | 5.135375 | 35.70127 | 7.508685 | 13.08153 | 12.96222 | 61.6 | 35 | 95.9 | 43.3 | 42 | 350 | Inestable | Adecuada | 0.81 | 6.8 | 12.7
2026-06-13 | Jun. | 2026 | A | 926.0826 | 2.267489 | 1505.83 | 50.52587 | 93.33 | 50 | 25 | 8.68 | 8.29 | 60.1 | 100.3188 | 58.01505 | 2.032805 | 0.9363257 | 0.2429589 | 0.03130767 | 0.1917748 | 3.435172 | 82.86569 | 8.269931 | 45.5794 | 11.33544 | 1.754228 | 99.24803 | 81.08723 | 0.9693687 | 3.347945 | 4.853811 | 37.18861 | 8.694585 | 12.74161 | 14.18285 | 64.6 | 38 | 103.78 | 42.8 | 56 | 360 | Equilibrada | Adecuada | 1.25 | 7.1 | 14.3
2026-06-14 | Jun. | 2026 | B | 773.0457 | 2.048249 | 1522.5 | 48.47902 | 83.64 | 50 | 25 | 8.68 | 8.29 | 118.5 | 81.35645 | 71.53704 | 2.072096 | 0.735765 | 0.2263773 | 0.02255225 | 0 | 3.056791 | 80.87857 | 7.801022 | 42.04135 | 10.29103 | 1.796477 | 99.05034 | 81.49772 | 0.8563926 | 3.825911 | 4.750798 | 34.8584 | 7.410029 | 10.29505 | 12.86593 | 62.9 | 33 | 103.57 | 44.5 | 37 | 360 | Escasa | Adecuada | 1.27 | 7 | 10.5
2026-06-14 | Jun. | 2026 | A | 713.9416 | 2.161451 | 1555 | 48.33963 | 88.57 | 62.5 | 37.5 | 8.79 | 8.49 | -49.1 | 70.23346 | 82.86648 | 2.070471 | 0.7991666 | 0.2801349 | 0.04619183 | 0.02913761 | 3.225102 | 84.73992 | 7.944056 | 42.61241 | 11.26159 | 1.864161 | 99.72615 | 81.15171 | 0.9755094 | 3.751392 | 4.956007 | 36.05315 | 8.345798 | 6.379285 | 12.99993 | 58.1 | 34 | 99.89 | 38.5 | 56 | 340 | Muy persistente | Adecuada | 0.94 | 7.6 | 16
2026-06-15 | Jun. | 2026 | B | 474.8861 | 2.44251 | 1497.5 | 51.22032 | 76.79 | 25 | 12.5 | 8.58 | 8.01 | 66.1 | 52.3968 | 111.0755 | 2.101561 | 1.065333 | 0.3158652 | 0.02415915 | 0.02895967 | 3.535879 | 85.17725 | 8.555667 | 53.31569 | 10.36486 | 1.831703 | 99.3449 | 90.61748 | 0.988104 | 3.449384 | 4.67044 | 39.2509 | 9.14604 | 11.64708 | 14.91893 | 59.1 | 34 | 96.84 | 44 | 50 | 430 | Muy persistente | Adecuada | 0.68 | 6.5 | 14.2
2026-06-15 | Jun. | 2026 | A | 758.8201 | 1.83356 | 1484.17 | 39.34384 | 77.4 | 50 | 25 | 8.76 | 8.43 | 36.7 | 85.41294 | 68.13956 | 0.5002391 | 0.682924 | 0.2635671 | 0.0742553 | 0.0309228 | 1.551908 | 59.22627 | 7.481 | 38.55727 | 10.51991 | 1.796469 | 99.04076 | 108.3832 | 0.2560218 | 1.321624 | 1.73447 | 32.04171 | 6.664267 | 13.48292 | 11.42277 | 62.9 | 35 | 109.5 | 38.2 | 41 | 375 | Muy persistente | Lenta | 0.81 | 7.7 | 12.6
2026-06-16 | Jun. | 2026 | B | 661.642 | 1.044977 | 1593.75 | 35 | 84.61 | 150 | 125 | 9.8 | 9.5 | 24.6 | 60.61828 | 96.01065 | 0.2 | 0.8782521 | 0.340063 | 0.02418706 | 0.01565045 | 1.458153 | 45.1209 | 6.283756 | 23.72778 | 11.12752 | 1.736476 | 99.55965 | 82.89648 | 0.05 | 0.5 | 1 | 24.43701 | 2.708048 | 20.42883 | 6.884563 | 62.6 | 37 | 95.63 | 40.5 | 31 | 390 | Equilibrada | Canalizada | 0.74 | 7.1 | 11.8
2026-06-16 | Jun. | 2026 | A | 435.6206 | 1.728221 | 1611.82 | 47.25109 | 83.72 | 50 | 12.5 | 8.56 | 8.29 | -49.1 | 38.58784 | 150.8247 | 1.873723 | 0.5256676 | 0.4591151 | 0.05518195 | 0 | 2.913687 | 83.06595 | 7.459343 | 37.17314 | 10.46481 | 1.808121 | 99.33766 | 88.55205 | 1.051014 | 3.239469 | 4.832625 | 32.6505 | 6.587884 | 9.247491 | 11.28649 | 64.2 | 36 | 98.09 | 44.7 | 51 | 410 | Escasa | Adecuada | 1.02 | 7.5 | 9.3
2026-06-17 | Jun. | 2026 | B | 861.1274 | 1.878135 | 1650 | 50.10438 | 67.25 | 50 | 12.5 | 8.56 | 8.29 | -50.7 | 71.52738 | 81.36745 | 1.911367 | 0.7527262 | 0.2322537 | 0.03524962 | 0 | 2.931596 | 83.47031 | 7.671949 | 39.45537 | 11.18992 | 1.717171 | 99.00839 | 79.12277 | 0.8874721 | 3.670881 | 4.961861 | 33.05301 | 6.725366 | 22.17412 | 12.47561 | 60.4 | 39 | 101.04 | 41 | 31 | 375 | Escasa | Lenta | 0.84 | 7.5 | 14.1
2026-06-17 | Jun. | 2026 | A | 604.3771 | 1.551923 | 1547.5 | 49.36805 | 68.18 | 37.5 | 12.5 | 8.77 | 8.34 | 53.8 | 60.48685 | 96.21926 | 1.988242 | 0.7428009 | 0.3309192 | 0.04979432 | 0 | 3.111757 | 80.70292 | 7.118049 | 33.19362 | 10.49334 | 1.864184 | 99.816 | 78.49419 | 0.8962279 | 2.997728 | 4.287633 | 30.02569 | 4.76234 | 22.92878 | 10.34109 | 62.2 | 34 | 105.17 | 39.9 | 46 | 355 | Inestable | Lenta | 0.86 | 7.5 | 11.4
2026-06-18 | Jun. | 2026 | B | 477.5235 | 1.763492 | 1595.83 | 47.69512 | 83.33 | 37.5 | 12.5 | 8.81 | 8.33 | 18.8 | 43.99273 | 132.2946 | 1.588591 | 0.840643 | 0.4188275 | 0.05127922 | 0 | 2.89934 | 77.60444 | 7.653887 | 41.23593 | 11.01899 | 1.852701 | 99.89379 | 89.68765 | 0.964741 | 2.204339 | 4.205383 | 33.4341 | 7.400992 | 13.6419 | 12.28478 | 62.4 | 38 | 106.26 | 40.6 | 42 | 370 | Equilibrada | Lenta | 1.06 | 6.3 | 12.6
2026-06-18 | Jun. | 2026 | A | 712.492 | 1.943763 | 1513.33 | 49.08771 | 88.88 | 37.5 | 12.5 | 8.65 | 8.32 | 11.3 | 76.32319 | 76.25468 | 2.04902 | 0.7063163 | 0.2807049 | 0.03395831 | 0 | 3.069999 | 82.08176 | 7.765866 | 41.47588 | 11.28796 | 1.764667 | 99.62156 | 79.47333 | 0.9546409 | 3.472543 | 4.912507 | 33.62535 | 7.385222 | 6.297176 | 12.54734 | 61.9 | 39 | 95.75 | 38.7 | 67 | 375 | Escasa | Adecuada | 0.7 | 6.5 | 12.1
2026-06-19 | Jun. | 2026 | B | 702.1969 | 1.834487 | 1569.17 | 37.3685 | 86.27 | 75 | 50 | 8.67 | 8.53 | 33.8 | 67.60115 | 86.09322 | 0.8381396 | 0.5340201 | 0.2136153 | 0.06326216 | 0 | 1.649037 | 60.61132 | 7.542286 | 37.3897 | 10.36909 | 1.797848 | 99.60292 | 98.96707 | 0.3974144 | 1.144798 | 2.049906 | 32.59043 | 5.824011 | 13.83087 | 11.6124 | 61.5 | 38 | 94.34 | 40.2 | 39 | 395 | Equilibrada | Canalizada | 1.08 | 7.8 | 12.1
2026-06-19 | Jun. | 2026 | A | 694.5292 | 1.959261 | 1593.33 | 46.80906 | 89.28 | 75 | 25 | 8.3 | 8 | -19.7 | 63.67637 | 91.39968 | 1.711066 | 0.9266839 | 0.3239605 | 0.04231531 | 0 | 3.004025 | 77.70702 | 7.79003 | 42.88499 | 11.19329 | 1.856423 | 99.81766 | 94.30439 | 0.9100358 | 3.213749 | 4.659431 | 34.23593 | 7.619404 | 13.11655 | 12.11365 | 61.2 | 39 | 103.49 | 44.6 | 43 | 390 | Inestable | Lenta | 1.34 | 7.3 | 13.6
2026-06-20 | Jun. | 2026 | B | 531.2338 | 1.682858 | 1502.5 | 51.23239 | 89.36 | 25 | 12.5 | 8.42 | 7.56 | 57.6 | 57.61457 | 101.0161 | 2.266897 | 0.6470763 | 0.3764821 | 0.05451618 | 0.09025096 | 3.435223 | 86.71176 | 7.475211 | 37.37718 | 10.4125 | 1.806404 | 99.35789 | 93.56271 | 1.197031 | 3.589933 | 5.258533 | 32.31369 | 5.99347 | 16.43769 | 11.26011 | 63.7 | 36 | 105.96 | 38.7 | 41 | 405 | Equilibrada | Adecuada | 0.67 | 6.2 | 14.8
2026-06-20 | Jun. | 2026 | A | 793.2512 | 2.022271 | 1600 | 50.20546 | 94.04 | 25 | 12.5 | 8.5 | 7.8 | 18.2 | 71.51631 | 81.38004 | 2.183448 | 0.689192 | 0.252127 | 0.03004877 | 0 | 3.154816 | 82.89152 | 7.881019 | 41.97831 | 10.76586 | 1.74186 | 99.80165 | 93.79328 | 1.035094 | 3.114032 | 4.571569 | 35.06975 | 7.574888 | 15.29634 | 12.69219 | 65 | 32 | 96.36 | 46.3 | 45 | 415 | Muy persistente | Lenta | 1.11 | 5.9 | 13.2
2026-06-21 | Jun. | 2026 | B | 571.2405 | 2.252232 | 1519.17 | 50.56888 | 86.82 | 37.5 | 12.5 | 8.46 | 7.95 | 68.7 | 60.07362 | 96.88113 | 2.005577 | 0.6290732 | 0.437644 | 0.0444912 | 0 | 3.116786 | 83.52489 | 8.056563 | 43.07303 | 10.67196 | 1.770713 | 99.64108 | 86.03395 | 0.8847832 | 3.774099 | 4.506836 | 36.16281 | 8.139298 | 13.61551 | 13.62194 | 60.5 | 39 | 94.28 | 40.5 | 53 | 345 | Inestable | Lenta | 0.7 | 7 | 12.2
2026-06-21 | Jun. | 2026 | A | 758.1509 | 1.66904 | 1585.83 | 39.60708 | 88.37 | 100 | 25 | 8.7 | 8.4 | 19.1 | 70.78532 | 82.22044 | 0.7281477 | 0.6700475 | 0.2308247 | 0.02711129 | 0 | 1.656131 | 62.35171 | 7.187576 | 32.69198 | 10.50283 | 1.848098 | 99.54218 | 98.63338 | 0.3328233 | 1.207504 | 2.546819 | 30.25654 | 4.989961 | 7.789467 | 10.60491 | 58.3 | 37 | 102.68 | 40.8 | 49 | 405 | Excesiva | Lenta | 0.86 | 7 | 10.9
2026-06-22 | Jun. | 2026 | B | 859.4977 | 1.780709 | 1567.5 | 49.72939 | 83.47 | 87.5 | 25 | 8.72 | 8.36 | 48.5 | 82.53945 | 70.51174 | 1.765007 | 0.6981691 | 0.232694 | 0.04792233 | 0 | 2.743793 | 81.38807 | 7.489274 | 36.30841 | 10.44634 | 1.854859 | 99.36271 | 78.01744 | 0.9001014 | 3.27742 | 4.628811 | 32.31561 | 6.875351 | 14.3573 | 11.55101 | 63.9 | 41 | 98.06 | 42 | 38 | 385 | Inestable | Adecuada | 0.81 | 7.5 | 14
2026-06-22 | Jun. | 2026 | A | 683.34 | 1.691711 | 1595 | 49.12649 | 87.03 | 37.5 | 12.5 | 8.6 | 8.14 | 22.6 | 61.88755 | 94.04154 | 2.039686 | 0.7474023 | 0.2560951 | 0.0206582 | 0 | 3.063842 | 83.70047 | 7.416696 | 32.17868 | 10.96164 | 1.835633 | 99.12215 | 81.88496 | 0.8766263 | 3.768875 | 5.186153 | 32.05241 | 6.007738 | 21.1618 | 10.97286 | 62.7 | 36 | 102.02 | 41.5 | 33 | 360 | Excesiva | Lenta | 0.65 | 6.7 | 10
2026-06-23 | Jun. | 2026 | B | 680.1906 | 1.752723 | 1461.67 | 47.22336 | 86.27 | 62.5 | 12.5 | 8.63 | 8.25 | 40.4 | 80.14623 | 72.61727 | 1.91077 | 0.7915492 | 0.2940352 | 0.03262142 | 0 | 3.028975 | 79.0365 | 7.437465 | 38.14867 | 10.33743 | 1.73611 | 99.4497 | 72.99546 | 0.8222252 | 3.036921 | 4.463392 | 32.3528 | 6.925162 | 15.27213 | 11.70938 | 60.9 | 38 | 92.69 | 46.2 | 62 | 415 | Muy persistente | Lenta | 0.76 | 6.5 | 13.7
2026-06-23 | Jun. | 2026 | A | 726.3138 | 1.533010276 | 1574.17 | 42.57442 | 94.8 | 37.5 | 12.5 | 8.6 | 8.14 | 13.9 | 68.16591 | 85.37992 | 1.221465 | 0.8886958 | 0.2753631 | 0.02579757 | 0 | 2.411321 | 68.13433 | 7.100721 | 33.31932 | 10.90722 | 1.825104 | 99.24088 | 92.12984 | 0.4292732 | 1.969691 | 3.389497 | 30.04296 | 5.455552 | 11.74539 | 10.40173 | 64 | 36 | 92.83 | 42.9 | 54 | 350 | Equilibrada | Rápida | 1.03 | 6.5 | 14.7
2026-06-24 | Jun. | 2026 | B | 568.4461 | 1.649248 | 1543.33 | 47.65844 | 92 | 37.5 | 12.5 | 8.57 | 8.21 | 29.6 | 56.70107 | 102.6436 | 1.583973 | 0.7817146 | 0.3518364 | 0.03006595 | 0 | 2.74759 | 77.58813 | 7.340674 | 35.10807 | 10.39084 | 1.877742 | 98.99921 | 92.32571 | 0.6822431 | 2.898183 | 4.48406 | 31.03875 | 6.190799 | 12.92234 | 10.84744 | 61.2 | 31 | 101.68 | 37.3 | 57 | 335 | Muy persistente | Adecuada | 0.72 | 7.1 | 14.4
2026-06-24 | Jun. | 2026 | A | 771.973 | 1.892149 | 1590 | 46.10438 | 91.17 | 75 | 25 | 8.8 | 8.5 | 36.1 | 71.69473 | 81.17752 | 1.501597 | 0.8287254 | 0.1943073 | 0.02122092 | 0 | 2.54585 | 76.03071 | 7.678702 | 41.16809 | 10.55105 | 1.735606 | 99.06372 | 86.1531 | 0.785209 | 2.913915 | 3.878042 | 33.38948 | 7.112527 | 13.30483 | 12.15569 | 61.5 | 40 | 91.14 | 41.2 | 49 | 390 | Excesiva | Rápida | 0.92 | 7.8 | 12.1
2026-06-25 | Jun. | 2026 | B | 461.4035 | 1.975342 | 1562.86 | 43.19071 | 89.28 | 50 | 12.5 | 8.81 | 8.47 | 30 | 44.67486 | 130.2746 | 1.011877 | 0.8868517 | 0.3250951 | 0.02324684 | 0 | 2.24707 | 67.05307 | 7.717663 | 40.73668 | 10.73489 | 1.789342 | 99.04011 | 80.19246 | 0.4930576 | 1.70833 | 2.916243 | 33.69871 | 7.907266 | 5.810949 | 12.40532 | 59.4 | 40 | 89.81 | 36.9 | 49 | 360 | Excesiva | Rápida | 0.99 | 6.2 | 10.2
2026-06-25 | Jun. | 2026 | A | 630.6818 | 2.225797 | 1594.17 | 51.65619 | 89.28 | 50 | 25 | 8.7 | 7.9 | 34.7 | 58.05755 | 100.2454 | 2.211916 | 1.056012 | 0.2774775 | 0.0171426 | 0 | 3.562548 | 86.21795 | 8.07 | 44.9832 | 10.61531 | 1.832986 | 99.61441 | 81.6 | 1.021724 | 3.820806 | 5.519962 | 36.8457 | 7.779415 | 10.52107 | 13.52677 | 62.8 | 34 | 103.78 | 44.4 | 35 | 335 | Escasa | Canalizada | 1.05 | 6.4 | 15
2026-06-26 | Jun. | 2026 | B | 619.3804 | 1.694258 | 1608.33 | 42.81079 | 90.74 | 50 | 25 | 8.65 | 8.5 | 9.16 | 55.48823 | 104.8871 | 1.234341 | 0.7331289 | 0.2421775 | 0.01444264 | 0 | 2.22409 | 70.34722 | 7.57 | 34.54611 | 10.49067 | 1.82036 | 99.27156 | 91.31 | 0.5202263 | 2.322287 | 2.951422 | 33.0887 | 6.36827 | 16.07692 | 11.69442 | 64.4 | 34 | 103.65 | 43 | 42 | 390 | Equilibrada | Canalizada | 0.78 | 7.7 | 10.9
2026-06-26 | Jun. | 2026 | A | 743.887 | 1.754673 | 1610 | 48.17783 | 92.05 | 75 | 25 | 8.79 | 8.5 | 34.2 | 66.8212 | 87.0981 | 1.816325 | 1.101428 | 0.268858 | 0.02203825 | 0 | 3.20865 | 79.5843 | 7.35 | 35.19499 | 10.84475 | 1.875347 | 99.89343 | 84.77 | 0.8326182 | 3.576397 | 4.780324 | 31.1452 | 5.752544 | 16.75019 | 11.05869 | 62.8 | 35 | 105.97 | 40.3 | 51 | 400 | Excesiva | Canalizada | 0.79 | 6.6 | 12.3
2026-06-27 | Jun. | 2026 | B | 716.2084908 | 1.55939 | 1595 | 44.46838 | 96.77 | 37.5 | 25 | 8.9 | 8.5 | 9.1 | 65.35833 | 89.04756 | 1.479586 | 0.7515955 | 0.2094362 | 0.0344496 | 0 | 2.475068 | 73.68347 | 7.13 | 33.62905 | 10.80423 | 1.716497 | 99.3383 | 80.5 | 0.6657489 | 2.434752 | 3.981382 | 29.50072 | 5.809832 | 11.40898 | 10.15371 | 64.9 | 37 | 103.54 | 41.1 | 59 | 395 | Equilibrada | Lenta | 0.96 | 7.2 | 11.7
2026-06-27 | Jun. | 2026 | A | 509.8153 | 1.199262 | 1605 | 44.84708 | 92.59 | 100 | 50 | 8.93 | 8.43 | -6.4 | 45.83969 | 126.9642 | 1.474361 | 1.148098 | 0.3922989 | 0.02031149 | 0 | 3.035069 | 74.61273 | 6.49 | 27.35077 | 10.83169 | 1.876897 | 99.56938 | 85.17 | 0.6927602 | 2.394834 | 4.040527 | 25.16765 | 3.840825 | 10.64988 | 7.921546 | 64.2 | 37 | 103.71 | 40 | 47 | 415 | Excesiva | Lenta | 0.66 | 7.5 | 9.4
2026-06-28 | Jun. | 2026 | B | 663.5354 | 2.069773 | 1604 | 49.80507 | 94.4 | 37.5 | 12.5 | 8.8 | 8.5 | 12.5 | 60.19554 | 96.6849 | 2.154733 | 0.8258842 | 0.2637387 | 0.02417222 | 0 | 3.268528 | 85.80846 | 7.92 | 45.33602 | 10.74696 | 1.836681 | 99.81734 | 93.79 | 1.060136 | 3.809842 | 5.147088 | 35.3297 | 7.769152 | 13.3382 | 12.56344 | 62.6 | 38 | 102.4 | 46.7 | 52 | 375 | Inestable | Lenta | 1 | 7.5 | 15.5
2026-06-28 | Jun. | 2026 | A | 784.1423 | 1.853964 | 1619.17 | 48.19577 | 95.83 | 75 | 12.5 | 8.89 | 8.41 | 6.5 | 69.14477 | 84.17123 | 1.673975 | 1.012879 | 0.2231738 | 0.006978526 | 0 | 2.917006 | 77.16278 | 7.55 | 40.15031 | 11.02186 | 1.798803 | 99.2396 | 102.84 | 0.7677669 | 2.748312 | 4.189784 | 32.39772 | 6.725998 | 12.95195 | 11.24588 | 58.7 | 35 | 96.57 | 42.7 | 51 | 425 | Equilibrada | Lenta | 0.75 | 7.7 | 12.9
2026-06-29 | Jun. | 2026 | B | 583.0228 | 1.616814 | 1600 | 51.15762 | 95.24 | 37.5 | 25 | 8.7 | 8.6 | 53.5 | 53.14879 | 109.5039 | 2.058977 | 1.077609 | 0.3001598 | 0.01667793 | 0 | 3.453424 | 84.24543 | 7.08 | 30.47159 | 11.33461 | 1.831129 | 99.73883 | 88.76 | 1.047991 | 3.564742 | 4.722206 | 29.56055 | 4.546979 | 17.35811 | 10.40821 | 63 | 38 | 105.77 | 44.9 | 46 | 380 | Inestable | Canalizada | 1.17 | 7.4 | 13.8
2026-06-29 | Jun. | 2026 | A | 695.945 | 1.326853 | 1599.77 | 42.68835 | 94.11 | 50 | 25 | 8.85 | 8.55 | 3.9 | 63.23723 | 92.03438 | 1.361693 | 0.8113442 | 0.287379 | 0.007852229 | 0 | 2.468268 | 71.31313 | 7.06 | 28.67079 | 10.98399 | 1.804028 | 99.90195 | 95.87 | 0.6673453 | 2.31525 | 3.395933 | 29.89789 | 5.733458 | 15.7883 | 9.521072 | 64.3 | 33 | 97.32 | 44.9 | 30 | 435 | Inestable | Lenta | 0.74 | 6.4 | 10.2
2026-06-30 | Jun. | 2026 | B | 628.3308 | 1.501971 | 1603.33 | 47.90795 | 92.5 | 75 | 25 | 8.7 | 8.4 | 10.3 | 57.16654 | 101.8078 | 1.836553 | 0.9433085 | 0.2785157 | 0.02418551 | 0 | 3.082563 | 77.09692 | 6.91 | 30.97272 | 10.90717 | 1.757402 | 99.1697 | 93.75 | 0.8292457 | 3.086545 | 3.959153 | 28.30854 | 4.602118 | 19.99943 | 9.488946 | 63.2 | 40 | 99.33 | 44.4 | 65 | 390 | Escasa | Lenta | 0.86 | 7.6 | 16.1
2026-06-30 | Jun. | 2026 | A | 462.4191 | 1.602082 | 1620.91 | 52.62863 | 90.32 | 25 | 12.5 | 8.73 | 7.99 | 40.5 | 40.8079 | 142.6195 | 2.300004 | 0.8096286 | 0.4325081 | 0.01905451 | 0 | 3.561195 | 87.21208 | 7.19 | 33.6123 | 10.74485 | 1.832665 | 99.75706 | 93.74 | 1.053798 | 3.635364 | 5.394799 | 30.6162 | 5.582913 | 17.08781 | 10.44501 | 59.9 | 37 | 92.62 | 43.5 | 56 | 425 | Muy persistente | Lenta | 1.07 | 7.2 | 11.6
2026-07-01 | Jul. | 2026 | B | 654.2175 | 1.652274 | 1604.55 | 45.96755 | 93.75 | 25 | 12.5 | 9.08 | 8.4 | 94.1 | 58.97564 | 98.68482 | 1.580572 | 1.303447 | 0.2674951 | 0.02937969 | 0 | 3.180894 | 75.82299 | 7.45 | 38.22186 | 10.63171 | 1.819825 | 99.44618 | 101.8 | 0.7127284 | 2.689505 | 3.822753 | 31.56627 | 6.198815 | 15.88094 | 11.34706 | 61.5 | 34 | 96.25 | 37.8 | 55 | 345 | Escasa | Adecuada | 0.92 | 6.8 | 11.8
2026-07-01 | Jul. | 2026 | A | 700.8349 | 1.910786 | 1625.83 | 49.10558 | 89.38 | 50 | 12.5 | 8.83 | 8.3 | -64.4 | 61.02981 | 95.36323 | 1.693019 | 1.329153 | 0.2853739 | 0.02589634 | 0 | 3.333442 | 80.72609 | 7.92 | 42.38675 | 10.80435 | 1.81428 | 98.97996 | 99 | 0.9452763 | 2.609013 | 4.631588 | 35.44435 | 7.996786 | 11.33509 | 12.79288 | 63.9 | 40 | 98.02 | 41.1 | 48 | 390 | Inestable | Rápida | 0.9 | 6.7 | 13.4
2026-07-02 | Jul. | 2026 | B | 587.9913 | 1.786993 | 1603.33 | 51.80059 | 87.77 | 75 | 50 | 9.1 | 8.4 | 71.6 | 53.6843 | 108.4116 | 2.038114 | 1.13001 | 0.2670108 | 0.0372805 | 0 | 3.472416 | 83.08131 | 7.46 | 37.23101 | 10.63406 | 1.877109 | 99.51596 | 105.56 | 0.9660266 | 3.195937 | 5.150516 | 32.26929 | 6.263871 | 17.28235 | 11.58101 | 62.6 | 31 | 98.81 | 42 | 58 | 375 | Equilibrada | Canalizada | 0.56 | 6.5 | 13.4
2026-07-02 | Jul. | 2026 | A | 582.6964 | 1.686805 | 1595.83 | 44.88207 | 94.49 | 50 | 12.5 | 8.36 | 8.36 | 27 | 53.87054 | 108.0368 | 1.177005 | 0.98458 | 0.3003279 | 0.04254961 | 0 | 2.504463 | 72.34515 | 7.43 | 34.28134 | 10.97391 | 1.756803 | 99.1829 | 106.9 | 0.6533072 | 2.721041 | 3.183328 | 31.63866 | 6.307228 | 17.84521 | 11.30792 | 62.4 | 34 | 97.77 | 38.8 | 50 | 365 | Equilibrada | Rápida | 0.51 | 6.1 | 14.4
2026-07-03 | Jul. | 2026 | B | 542.4626 | 1.394315 | 1520.83 | 44.89067 | 94.49 | 50 | 25 | 8.92 | 8.57 | 71.6 | 57.27261 | 101.6193 | 1.216953 | 0.8666431 | 0.368689 | 0.03216034 | 0.01038396 | 2.494829 | 72.1088 | 6.8 | 29.43216 | 11.30377 | 1.757669 | 99.64116 | 90.13 | 0.4502445 | 2.210909 | 3.712468 | 28.12708 | 4.39546 | 11.06689 | 8.889614 | 63.3 | 36 | 99.85 | 43.7 | 58 | 395 | Inestable | Adecuada | 0.51 | 7.1 | 13.6
2026-07-03 | Jul. | 2026 | A | 462.4034 | 1.781183 | 1477.5 | 49.64502 | 93.1 | 50 | 12.5 | 8.98 | 8.21 | 45.8 | 53.25014 | 109.2955 | 1.945365 | 0.4790888 | 0.2703267 | 0.02074044 | 0 | 2.715521 | 80.69651 | 7.46 | 36.23403 | 11.31643 | 1.850766 | 99.36573 | 100.8 | 0.6935834 | 3.013373 | 4.058978 | 32.16501 | 6.147815 | 16.49601 | 10.97526 | 64.2 | 41 | 100.45 | 41.7 | 44 | 380 | Equilibrada | Canalizada | 0.8 | 6.5 | 12.3
2026-07-04 | Jul. | 2026 | B | 497.2607 | 1.490471 | 1462.5 | 44.36181 | 95.19 | 50 | 25 | 8.79 | 8.49 | -10.8 | 59.32743 | 98.09964 | 1.523684 | 0.7403448 | 0.4022035 | 0.06307738 | 0 | 2.72931 | 73.73732 | 7.05 | 32.36893 | 10.51922 | 1.792067 | 99.81353 | 93.37 | 0.7258784 | 2.245908 | 3.144872 | 29.11656 | 4.87049 | 20.02964 | 9.808603 | 61.3 | 38 | 101.45 | 38.9 | 41 | 370 | Excesiva | Adecuada | 0.81 | 7.3 | 13.5
2026-07-04 | Jul. | 2026 | A | 297.898 | 1.574636 | 1462.5 | 44.44412 | 95.59 | 37.5 | 12.5 | 8.7 | 7.99 | 42 | 35.41841 | 164.3213 | 1.473427 | 0.4407833 | 0.3356853 | 0.05667885 | 0 | 2.306574 | 74.34216 | 7.074969 | 32.84106 | 11.31617 | 1.81981 | 99.15896 | 115.3 | 0.7435824 | 2.698239 | 3.731059 | 29.42592 | 5.346601 | 16.54757 | 9.805268 | 64 | 40 | 101.2 | 43.7 | 54 | 370 | Equilibrada | Rápida | 0.63 | 7.6 | 9.2
2026-07-05 | Jul. | 2026 | B | 308.3451 | 1.391379 | 1526 | 42.7676 | 93.17 | 75 | 25 | 8.88 | 8.28 | -12.5 | 32.00557 | 181.8433 | 1.129042 | 0.9721673 | 0.324312 | 0.0187055 | 0 | 2.444226 | 71.11988 | 6.869503 | 29.44165 | 10.90957 | 1.713178 | 98.97199 | 127.8706 | 0.7311395 | 2.307084 | 3.358917 | 28.45409 | 4.723538 | 11.47452 | 8.908249 | 61.8 | 36 | 107.11 | 44.1 | 48 | 340 | Inestable | Rápida | 0.95 | 8 | 15.2
2026-07-05 | Jul. | 2026 | A | 558.7596 | 1.491692 | 1462.5 | 45.02888 | 91.89 | 37.5 | 12.5 | 8.83 | 8.4 | 30.6 | 66.43339 | 87.60655 | 1.392228 | 0.9327684 | 0.2684518 | 0.05257083 | 0 | 2.646019 | 73.33195 | 6.971923 | 31.35605 | 11.04097 | 1.80621 | 99.47275 | 101.5391 | 0.7443273 | 2.214651 | 3.745049 | 28.34185 | 5.172854 | 20.10269 | 9.683082 | 64.1 | 40 | 107.2 | 40.3 | 66 | 405 | Excesiva | Lenta | 0.72 | 7.4 | 10.7
2026-07-06 | Jul. | 2026 | B | 580.2576 | 1.395336 | 1460 | 41.32714 | 93.32 | 50 | 12.5 | 8.89 | 8.6 | 63.2 | 69.11943 | 84.20209 | 0.8067619 | 1.064433 | 0.3015902 | 0.02641644 | 0 | 2.199201 | 63.84309 | 6.817267 | 28.95274 | 10.94355 | 1.88948 | 99.16319 | 99.65943 | 0.417104 | 1.731075 | 2.033802 | 27.81487 | 4.992086 | 15.04743 | 9.182394 | 58.2 | 35 | 95.8 | 41.6 | 49 | 375 | Muy persistente | Canalizada | 1.23 | 7.4 | 12.1
2026-07-06 | Jul. | 2026 | A | 371.7022 | 1.273495 | 1499.17 | 44.4299 | 94.29 | 75 | 12.5 | 8.76 | 8.37 | 52.2 | 40.87475 | 142.3862 | 1.505761 | 1.507026 | 0.4035488 | 0.07663364 | 0 | 3.492969 | 73.54943 | 6.678657 | 28.40216 | 10.40054 | 1.789321 | 99.60869 | 104.6339 | 0.6945274 | 2.553418 | 3.646609 | 26.47631 | 3.503163 | 14.0401 | 8.751612 | 62.9 | 35 | 101.94 | 44.2 | 51 | 390 | Escasa | Rápida | 0.92 | 6.9 | 15.9
2026-07-07 | Jul. | 2026 | B | 716.109 | 1.49787 | 1453.64 | 44.17797 | 95.92 | 50 | 12.5 | 8.88 | 8.27 | 11.2 | 85.87207 | 67.77524 | 1.693107 | 1.64698 | 0.1745544 | 0.04843343 | 0 | 3.563075 | 73.98147 | 6.977014 | 31.69627 | 10.56984 | 1.71835 | 99.16864 | 91.7054 | 0.5921586 | 2.702674 | 3.747346 | 28.93686 | 4.160923 | 15.03328 | 9.636997 | 63.5 | 38 | 93.44 | 38.8 | 64 | 405 | Inestable | Lenta | 0.73 | 7.8 | 12.3
2026-07-07 | Jul. | 2026 | A | 561.7723 | 1.918286 | 1455 | 49.49704 | 91.66 | 62.5 | 12.5 | 8.7 | 8.22 | 6.4 | 67.65284 | 86.02742 | 1.962748 | 1.764825 | 0.2225101 | 0.06268126 | 0 | 4.012765 | 82.08469 | 7.616183 | 38.00711 | 10.49086 | 1.849464 | 99.59696 | 95.04671 | 1.022272 | 3.156999 | 5.044633 | 33.05252 | 6.661018 | 10.89764 | 11.82403 | 64.3 | 40 | 101.85 | 44 | 71 | 435 | Muy persistente | Rápida | 0.51 | 7.8 | 10.5
2026-07-08 | Jul. | 2026 | B | 419.7659 | 1.585296 | 1471.67 | 48.97823 | 95.47 | 25 | 12.5 | 8.69 | 8.1 | 5.2 | 48.85144 | 119.1367 | 1.86205 | 1.495051 | 0.357342 | 0.06866159 | 0 | 3.783105 | 82.06632 | 7.306878 | 34.13073 | 10.43521 | 1.778867 | 99.02977 | 102.7181 | 0.9027748 | 3.67876 | 4.702571 | 31.09221 | 6.397767 | 19.80127 | 11.06869 | 61.5 | 41 | 95.5 | 41.6 | 62 | 365 | Muy persistente | Lenta | 1.11 | 6.9 | 16.1
2026-07-08 | Jul. | 2026 | A | 375.9196 | 2.001924 | 1514.147 | 46.98165 | 96.42 | 37.5 | 25 | 8.71 | 8.53 | 58.3 | 39.32318 | 148.0043 | 1.472586 | 1.159209 | 0.3990215 | 0.05658758 | 0 | 3.087404 | 76.07358 | 7.84024 | 44.20732 | 10.29048 | 1.87836 | 99.52911 | 105.0113 | 0.8098342 | 2.823522 | 4.11005 | 35.03925 | 7.480655 | 14.51857 | 12.87787 | 63 | 35 | 95.45 | 37.3 | 58 | 405 | Equilibrada | Lenta | 0.7 | 7.7 | 10.8
2026-07-09 | Jul. | 2026 | B | 680.0265 | 1.573703 | 1516.67 | 46.44265 | 93.33 | 37.5 | 12.5 | 8.68 | 8.39 | -0.9 | 71.85996 | 80.99086 | 1.598164 | 1.538266 | 0.2205796 | 0.02252461 | 0 | 3.379535 | 76.31534 | 7.17541 | 33.23852 | 11.21544 | 1.710841 | 99.22677 | 84.84687 | 0.7929576 | 2.730349 | 3.76373 | 30.23189 | 4.767517 | 19.073 | 10.89312 | 62.9 | 33 | 107.53 | 42.7 | 68 | 425 | Escasa | Adecuada | 0.97 | 7.8 | 13.8
2026-07-09 | Jul. | 2026 | A | 543.5865 | 1.53302 | 1411.67 | 47.50853 | 89.29 | 37.5 | 12.5 | 8.71 | 7.51 | 7.8 | 71.15458 | 81.79375 | 1.721412 | 1.453697 | 0.2299542 | 0.03067015 | 0 | 3.435733 | 78.63001 | 7.137073 | 34.40572 | 11.1988 | 1.867618 | 99.02841 | 86.59235 | 0.8687974 | 2.859397 | 4.251165 | 30.14749 | 6.014079 | 16.05898 | 10.3206 | 62.4 | 34 | 98.42 | 37 | 54 | 350 | Inestable | Rápida | 0.57 | 7.2 | 10.2
2026-07-10 | Jul. | 2026 | B | 626.9867 | 1.569511 | 1466.67 | 45.56467 | 90.91 | 50 | 12.5 | 8.66 | 8.42 | 75.1 | 72.67651 | 80.0809 | 1.376059 | 1.393567 | 0.1196198 | 0.02749182 | 0 | 2.916738 | 74.3899 | 7.302953 | 35.55425 | 11.13276 | 1.768772 | 99.28931 | 86.15877 | 0.7900768 | 2.521298 | 3.655497 | 31.33575 | 6.07873 | 10.77367 | 10.53798 | 61.2 | 41 | 99.62 | 36.4 | 53 | 365 | Escasa | Canalizada | 0.83 | 8 | 10.4
2026-07-10 | Jul. | 2026 | A | 511.8806 | 1.659105 | 1590.8 | 46.29765 | 92.5 | 50 | 25 | 8.7 | 8.44 | -15 | 47.13162 | 123.484 | 1.57873 | 1.593716 | 0.3907161 | 0.02378214 | 0 | 3.586943 | 75.68791 | 7.346015 | 34.64918 | 11.01884 | 1.832317 | 98.99216 | 81.10423 | 0.7187701 | 2.88605 | 4.105313 | 31.52871 | 5.411785 | 10.36691 | 11.168 | 61 | 36 | 93.91 | 40.2 | 65 | 380 | Inestable | Rápida | 0.64 | 7.8 | 9.2
2026-07-11 | Jul. | 2026 | B | 941.6079 | 2.086535 | 1415.45 | 41.44982 | 85.72 | 62.5 | 12.5 | 8.94 | 8.59 | 18.5 | 124.1905 | 46.86348 | 0.9711515 | 1.265971 | 0.2124026 | 0.04973155 | 0 | 2.499256 | 67.46273 | 7.91303 | 41.36614 | 11.27545 | 1.789446 | 99.12733 | 82.51569 | 0.4779684 | 1.865146 | 2.651887 | 35.35112 | 7.386589 | 13.6705 | 13.5307 | 61.5 | 36 | 107.3 | 45.3 | 52 | 405 | Muy persistente | Canalizada | 1.01 | 7.8 | 15.4
2026-07-11 | Jul. | 2026 | A | 775.2045 | 1.440005 | 1590.8 | 45.51666 | 83.3 | 25 | 12.5 | 8.6 | 8.5 | -46.7 | 71.50864 | 81.38877 | 1.710016 | 1.326698 | 0.2257469 | 0.05013859 | 0 | 3.3126 | 76.23035 | 6.943638 | 30.71214 | 11.16105 | 1.858572 | 99.69467 | 82.03383 | 0.7059125 | 2.985272 | 3.78886 | 28.64373 | 4.834837 | 12.27829 | 9.561852 | 65 | 34 | 95.89 | 45.2 | 36 | 380 | Escasa | Lenta | 0.67 | 6.9 | 13.1
2026-07-12 | Jul. | 2026 | B | 457.3913 | 2.145537 | 1514.17 | 47.52077 | 86.74 | 37.5 | 12.5 | 8.78 | 8.69 | 47.1 | 47.84341 | 121.6468 | 1.651737 | 1.130395 | 0.3826046 | 0.03927314 | 0 | 3.20401 | 75.31806 | 7.89464 | 42.64774 | 10.43844 | 1.761702 | 99.4338 | 83.06858 | 0.7165903 | 2.790115 | 4.027152 | 35.36908 | 7.441401 | 14.44798 | 12.83688 | 63.7 | 34 | 101.15 | 37.2 | 47 | 390 | Inestable | Adecuada | 0.83 | 7.4 | 13.4
2026-07-12 | Jul. | 2026 | A | 612.6729 | 1.791606 | 1580 | 47.68135 | 95.65 | 50 | 25 | 8.6 | 8.5 | -12.1 | 57.46254 | 101.2834 | 1.508919 | 0.9001039 | 0.2856336 | 0.02399317 | 0 | 2.718649 | 72.83728 | 7.551 | 38.94543 | 10.31824 | 1.826611 | 99.75616 | 89.87307 | 0.8049335 | 2.725513 | 4.019738 | 33.2126 | 6.572769 | 5.810949 | 11.50917 | 60.2 | 36 | 100.06 | 46.4 | 59 | 345 | Inestable | Canalizada | 0.92 | 6.4 | 10.3
2026-07-13 | Jul. | 2026 | B | 569.9563 | 1.968614 | 1428.33 | 41.94034 | 93.59 | 50 | 25 | 8.78 | 8.26 | 31.6 | 72.7817 | 79.96516 | 0.8698109 | 1.6792 | 0.2193151 | 0.04346018 | 0.3266354 | 3.138421 | 64.57145 | 7.804196 | 39.24671 | 10.6212 | 1.767794 | 99.14016 | 88.99579 | 0.3923499 | 1.831771 | 2.632567 | 35.17076 | 7.597067 | 11.34399 | 13.03944 | 63.1 | 36 | 97.61 | 40.5 | 43 | 365 | Inestable | Adecuada | 0.76 | 7.2 | 12.1
2026-07-13 | Jul. | 2026 | A | 862.1174 | 2.007667 | 1579.17 | 36.32632 | 94.89 | 62.5 | 12.5 | 8.8 | 8.3 | -4.3 | 81.27083 | 71.61241 | 0.5863991 | 1.523261 | 0.2029886 | 0.04138839 | 0.1222375 | 2.476275 | 58.03256 | 7.876355 | 41.14517 | 10.47603 | 1.874539 | 99.38135 | 90.30972 | 0.318304 | 1.024461 | 1.793634 | 35.63675 | 7.609932 | 17.60762 | 12.77231 | 64.4 | 30 | 103.95 | 39.8 | 61 | 360 | Excesiva | Rápida | 0.81 | 7.8 | 14.1
2026-07-14 | Jul. | 2026 | B | 836.2935 | 2.029879 | 1474.17 | 38.42386 | 82.07 | 62.5 | 12.5 | 8.75 | 8.36 | 30.3 | 95.40481 | 61.00321 | 0.5950723 | 2.20796 | 0.2092567 | 0.04916794 | 0.08543897 | 3.146896 | 59.28694 | 7.886702 | 42.02253 | 10.97286 | 1.74285 | 99.294 | 98.58387 | 0.3275113 | 0.7361084 | 1.788349 | 34.74401 | 8.194742 | 16.28083 | 12.7948 | 63 | 37 | 101.36 | 41.1 | 41 | 405 | Inestable | Canalizada | 1.04 | 7.3 | 11.1
2026-07-14 | Jul. | 2026 | A | 721.1764 | 1.977375 | 1575 | 48.04147 | 84.17 | 50 | 12.5 | 8.7 | 8.67 | 91.98 | 67.84523 | 85.78348 | 1.613054 | 1.329432 | 0.2426591 | 0.03544108 | 0.07735728 | 3.297943 | 77.13916 | 7.833136 | 43.90521 | 10.5663 | 1.778851 | 99.5875 | 89.69483 | 0.8602377 | 2.899153 | 4.383397 | 34.82731 | 7.401316 | 14.29074 | 12.74219 | 60.9 | 37 | 104.53 | 43.9 | 54 | 415 | Equilibrada | Adecuada | 0.87 | 6.9 | 10.7
2026-07-15 | Jul. | 2026 | B | 754.8016 | 1.706266 | 1585.83 | 44.23566 | 84.62 | 62.5 | 25 | 8.4 | 8.52 | -0.3 | 68.1834 | 85.35802 | 1.462502 | 1.318756 | 0.1987277 | 0.06621997 | 0.08511192 | 3.131317 | 74.47893 | 7.536637 | 34.30645 | 11.08634 | 1.711307 | 99.86615 | 70.58848 | 0.7855996 | 2.757123 | 3.913014 | 32.86383 | 7.178822 | 9.242003 | 11.25372 | 61.3 | 40 | 107.21 | 43.7 | 53 | 380 | Excesiva | Lenta | 0.85 | 6.7 | 11.6
2026-07-15 | Jul. | 2026 | A | 649.019 | 1.869419 | 1560.83 | 46.4512 | 83.72 | 50 | 12.5 | 8.7 | 8.3 | -29.4 | 63.06798 | 92.28138 | 1.511868 | 1.366035 | 0.231118 | 0.04157207 | 0.234958 | 3.385551 | 76.96648 | 7.582485 | 39.07092 | 10.91613 | 1.85418 | 99.17692 | 66.84104 | 0.715525 | 2.853079 | 4.522955 | 33.43231 | 6.48845 | 12.80705 | 11.70528 | 64.9 | 33 | 94.22 | 44.3 | 68 | 430 | Escasa | Lenta | 0.94 | 7.8 | 11.7
2026-07-16 | Jul. | 2026 | B | 597.0567 | 1.995695 | 1495.83 | 45.43039 | 83.72 | 37.5 | 12.5 | 8.63 | 8.3 | 59.9 | 63.85676 | 91.14149 | 1.364517 | 1.446029 | 0.2352791 | 0.04415759 | 0 | 3.089983 | 74.69254 | 7.715705 | 39.24548 | 11.12796 | 1.876077 | 99.86709 | 76.87372 | 0.7577009 | 2.72601 | 3.887472 | 34.29202 | 6.657683 | 11.18496 | 11.93117 | 64.9 | 38 | 92.49 | 47.4 | 42 | 385 | Escasa | Canalizada | 0.68 | 7.7 | 10.5
2026-07-16 | Jul. | 2026 | A | 569.8187 | 1.848524 | 1550.83 | 45.90047 | 85.29 | 25 | 12.5 | 8.7 | 8.3 | 5.5 | 56.98368 | 102.1345 | 1.701061 | 1.018108 | 0.3509888 | 0.02066014 | 0.2212622 | 3.31208 | 76.62077 | 7.48 | 37.79515 | 11.26844 | 1.852569 | 99.87589 | 84.85 | 0.913274 | 2.681005 | 3.80918 | 31.80334 | 5.576196 | 16.79152 | 11.37348 | 59.1 | 36 | 102.89 | 40.7 | 55 | 385 | Escasa | Adecuada | 1.27 | 7.8 | 13.1
2026-07-17 | Jul. | 2026 | B | 596.187 | 1.873938 | 1573.64 | 48.22927 | 91.83 | 37.5 | 12.5 | 8.93 | 8.18 | 16.8 | 56.8463 | 102.3813 | 1.87734 | 1.463958 | 0.2935321 | 0.04078812 | 0.1216211 | 3.79724 | 81.32194 | 7.72 | 39.37056 | 10.99982 | 1.846982 | 99.36612 | 81.65 | 0.8728623 | 3.142755 | 4.492795 | 34.04565 | 6.790132 | 14.8481 | 12.38923 | 59.8 | 39 | 95.72 | 46.5 | 38 | 430 | Muy persistente | Adecuada | 0.86 | 6.8 | 14.9
2026-07-17 | Jul. | 2026 | A | 551.1046 | 2.263093 | 1588.33 | 47.44341 | 88.63 | 25 | 12.5 | 8.93 | 8.18 | 6.2 | 51.50937 | 112.9892 | 1.619474 | 1.200384 | 0.2721806 | 0.02040068 | 0.1242778 | 3.236717 | 76.21368 | 8.23 | 46.94631 | 10.86931 | 1.843167 | 99.1045 | 83.81 | 0.7701082 | 2.539189 | 3.748501 | 36.84543 | 8.71085 | 13.57348 | 14.31452 | 58.7 | 39 | 89.64 | 39 | 32 | 410 | Escasa | Adecuada | 0.74 | 6.4 | 14.6
2026-07-18 | Jul. | 2026 | B | 760.3784 | 1.951488 | 1562.5 | 43.22785 | 84.61 | 25 | 12.5 | 8.7 | 8.5 | 24.1 | 73.39825 | 79.29344 | 1.345363 | 1.828661 | 0.1972702 | 0.03273649 | 0.1502676 | 3.554299 | 70.18163 | 7.57 | 40.60521 | 10.28254 | 1.854081 | 99.50682 | 98.24 | 0.5361275 | 2.479391 | 2.926992 | 32.75512 | 7.066343 | 15.00901 | 11.6261 | 63.6 | 39 | 93.21 | 38.7 | 56 | 405 | Excesiva | Canalizada | 0.76 | 6.6 | 9.4
2026-07-18 | Jul. | 2026 | A | 577.6543 | 1.472177 | 1470.83 | 45.02193 | 87.09 | 25 | 12.5 | 8.72 | 8.34 | 28.9 | 67.10625 | 86.72813 | 1.265654 | 2.222288 | 0.3029494 | 0.0415716 | 0.1566269 | 3.98909 | 73.49625 | 7.02 | 32.00519 | 10.87632 | 1.875966 | 99.92278 | 91.82 | 0.7169691 | 2.526044 | 3.97086 | 28.8277 | 3.65461 | 17.90399 | 9.976892 | 58.7 | 36 | 94.98 | 38.8 | 38 | 435 | Escasa | Canalizada | 1.13 | 7.6 | 12.6
2026-07-19 | Jul. | 2026 | B | 221.0696 | 1.729824 | 1406.67 | 46.43501 | 93.3 | 25 | 12.5 | 9.74 | 8.57 | -22.5 | 29.94459 | 194.359 | 1.319345 | 1.279171 | 0.7916058 | 0.03227301 | 0 | 3.422394 | 72.79133 | 7.37 | 36.44131 | 11.15953 | 1.78496 | 99.66652 | 109.82 | 0.5839849 | 2.316621 | 3.768458 | 31.33634 | 6.064202 | 12.66181 | 10.92049 | 63 | 38 | 96.17 | 42.2 | 62 | 350 | Inestable | Adecuada | 1.09 | 7.9 | 13.8
2026-07-19 | Jul. | 2026 | A | 668.5407 | 1.489247 | 1425 | 35 | 93.4 | 300 | 25 | 9.06 | 8.45 | -70.3 | 86.34702 | 67.40244 | 0.2 | 1.066145 | 0.2243693 | 0.02415459 | 0 | 1.514669 | 48.55786 | 7.05 | 32.40324 | 10.83607 | 1.747437 | 98.9628 | 112.89 | 0.06538856 | 0.5 | 1 | 29.91129 | 4.727417 | 14.24223 | 9.464273 | 61.8 | 34 | 99.59 | 42.7 | 54 | 365 | Inestable | Canalizada | 1.35 | 7.2 | 13.5
2026-07-20 | Jul. | 2026 | B | 368.2714 | 1.683752 | 1491.67 | 43.09531 | 96 | 200 | 12.5 | 9.11 | 8.1 | -4.8 | 40.82038 | 142.5759 | 1.428471 | 1.383273 | 0.4073083 | 0.02864679 | 0 | 3.247698 | 72.646 | 7.24 | 33.06217 | 10.28232 | 1.842768 | 99.11182 | 114.85 | 0.6357206 | 2.377585 | 3.993747 | 30.4697 | 5.970679 | 15.85466 | 10.69957 | 62.1 | 39 | 100.17 | 36.6 | 38 | 415 | Inestable | Adecuada | 0.84 | 8 | 11
2026-07-20 | Jul. | 2026 | A | 376.6691 | 1.81306 | 1448.33 | 40.57867 | 96 | 37.5 | 12.5 | 8.74 | 7.84 | 18.2 | 46.36021 | 125.5387 | 0.7641894 | 1.101714 | 0.3982275 | 0.03697353 | 0 | 2.301105 | 62.59886 | 7.44 | 37.4692 | 11.1935 | 1.719751 | 99.26687 | 142.14 | 0.2382837 | 1.784713 | 2.350919 | 31.85518 | 6.086367 | 17.08262 | 11.21739 | 60.8 | 36 | 97.22 | 40 | 69 | 375 | Excesiva | Lenta | 0.73 | 6.4 | 11.4
2026-07-21 | Jul. | 2026 | B | 266.5975 | 1.999877 | 1448.3 | 41.18958 | 92.04 | 25 | 12.5 | 8.6 | 8.1 | -9.9 | 32.92722 | 176.7534 | 0.8295266 | 1.148165 | 0.5626458 | 0.02432112 | 0 | 2.564658 | 61.31102 | 7.6 | 38.31579 | 10.32368 | 1.856182 | 99.43763 | 150.13 | 0.4659714 | 1.447958 | 1.889224 | 33.16976 | 6.893362 | 16.65868 | 11.86714 | 64.1 | 35 | 107.52 | 42.1 | 44 | 400 | Excesiva | Lenta | 0.74 | 6.4 | 15.4
2026-07-21 | Jul. | 2026 | A | 507.5753 | 2.015176 | 1501.67 | 39.72948 | 97.04 | 125 | 25 | 9.02 | 8.54 | 9.8 | 55.24039 | 105.3577 | 0.7674541 | 0.8990099 | 0.3447764 | 0.03299366 | 0 | 2.044234 | 61.64981 | 7.79 | 39.75443 | 10.89135 | 1.834573 | 99.42995 | 125.4 | 0.4106065 | 1.218772 | 2.267444 | 34.80363 | 8.0662 | 8.593335 | 11.86073 | 63.8 | 36 | 98.37 | 47.3 | 56 | 380 | Escasa | Lenta | 0.97 | 6.3 | 13
2026-07-22 | Jul. | 2026 | B | 406.0887 | 1.301639 | 1493.33 | 41.28106 | 88.57 | 50 | 25 | 8.57 | 8.23 | -81.1 | 44.8607 | 129.7349 | 0.8034894 | 1.88521 | 0.4309403 | 0.03340976 | 0 | 3.15305 | 64.70165 | 6.71 | 27.59216 | 11.24968 | 1.874237 | 99.55211 | 126.55 | 0.4668381 | 1.97939 | 2.535903 | 26.43181 | 4.133931 | 20.77123 | 8.722825 | 61.6 | 39 | 107.26 | 41.9 | 56 | 340 | Muy persistente | Rápida | 1.03 | 6.4 | 13.8
2026-07-22 | Jul. | 2026 | A | 442.0164 | 0.7413931 | 1445 | 35.30815 | 92 | 75 | 25 | 8.75 | 8.08 | 12.1 | 54.61998 | 106.5544 | 0.279428 | 1.44205 | 0.3959129 | 0.03046966 | 0 | 2.14786 | 55.2539 | 6.01 | 18.67441 | 11.30111 | 1.800407 | 99.38997 | 127.79 | 0.1819396 | 1.091511 | 1.176489 | 22.79946 | 1.91158 | 8.648299 | 6.23776 | 62.4 | 35 | 98.79 | 40.6 | 52 | 355 | Inestable | Canalizada | 0.8 | 7.4 | 11.9
2026-07-23 | Jul. | 2026 | B | 343.7603 | 1.118523 | 1448.17 | 41.21972 | 84.61 | 25 | 12 | 8.62 | 8.26 | -82.7 | 41.87813 | 138.9747 | 1.13437 | 2.514723 | 0.5090756 | 0.07662252 | 0 | 4.234792 | 66.90818 | 6.51 | 26.31316 | 11.09337 | 1.855951 | 99.43966 | 115.37 | 0.4635347 | 2.087987 | 2.343888 | 25.38939 | 3.878462 | 13.5606 | 8.019598 | 63.8 | 37 | 100.28 | 44.1 | 56 | 395 | Equilibrada | Lenta | 0.93 | 7 | 13
2026-07-23 | Jul. | 2026 | A | 315.8447 | 1.331242 | 1507.5 | 35.03154 | 86 | 150 | 25 | 8.84 | 8.31 | 58.3 | 33.91722 | 171.5943 | 0.2 | 2.008685 | 0.6332227 | 0.03389199 | 0 | 2.8758 | 49.51575 | 6.86 | 29.436 | 11.29546 | 1.815715 | 99.33103 | 122.28 | 0.05 | 0.5 | 1 | 27.70729 | 4.65871 | 10.69242 | 9.466205 | 63.3 | 41 | 98.18 | 37.5 | 49 | 360 | Excesiva | Lenta | 1.08 | 7.5 | 13.5
2026-07-24 | Jul. | 2026 | B | 524.6495 | 1.070767 | 1480 | 37.9082 | 86 | 62.5 | 25 | 8.87 | 8.53 | -39.4 | 59.56769 | 97.70397 | 0.2199402 | 1.668215 | 0.333556 | 0.03975274 | 0 | 2.261464 | 55.89265 | 6.43 | 23.40196 | 10.44808 | 1.877692 | 99.74919 | 128.4 | 0.2165919 | 1.091496 | 1.52267 | 25.15316 | 3.165184 | 13.59781 | 7.583328 | 58.8 | 32 | 106.87 | 42.7 | 60 | 375 | Escasa | Lenta | 1.24 | 7.2 | 15.8
2026-07-24 | Jul. | 2026 | A | 430.0008 | 0.9197052 | 1515 | 35 | 87.34 | 75 | 12.5 | 8.83 | 8.37 | 131 | 45.33572 | 128.3756 | 0.2 | 1.504589 | 0.406976 | 0.04540246 | 0 | 2.156967 | 49.28997 | 6.29 | 24.65315 | 10.58059 | 1.735225 | 99.49323 | 109.05 | 0.05 | 0.5 | 1 | 24.38451 | 2.182725 | 12.76924 | 7.713699 | 60.5 | 35 | 99.4 | 40.1 | 64 | 390 | Inestable | Adecuada | 0.52 | 7.6 | 11.8
2026-07-25 | Jul. | 2026 | B | 876.6953 | 1.926618 | 1645 | 35 | 80.43 | 75 | 12.5 | 9.01 | 8.54 | 15.3 | 74.075 | 78.56902 | 0.2 | 2.002069 | 0.1996133 | 0.04631986 | 0 | 2.448002 | 49.97634 | 7.59 | 39.98754 | 10.59871 | 1.732739 | 99.20518 | 101.86 | 0.05416655 | 0.5 | 1 | 34.00517 | 6.601114 | 14.52986 | 11.9911 | 61.4 | 38 | 103.94 | 47.2 | 47 | 365 | Inestable | Lenta | 0.8 | 6.1 | 12.9
2026-07-25 | Jul. | 2026 | A | 592.5314 | 1.685118 | 1507.5 | 38.3858 | 87.5 | 50 | 12.5 | 8.76 | 8.38 | 37 | 63.39482 | 91.80561 | 0.8715486 | 1.501552 | 0.295343 | 0.05626992 | 0 | 2.724713 | 61.49244 | 7.43 | 38.43592 | 11.18509 | 1.882598 | 99.18997 | 111.56 | 0.3452043 | 1.191775 | 2.305582 | 32.27501 | 5.595658 | 9.796099 | 11.37616 | 64.2 | 35 | 96.86 | 38.6 | 63 | 355 | Muy persistente | Lenta | 1 | 7.7 | 11
2026-07-26 | Jul. | 2026 | B | 588.5523 | 1.830544 | 1527.5 | 39.38383 | 94 | 75 | 12.5 | 9.01 | 7.98 | 9.03 | 61.03794 | 95.35054 | 0.8046968 | 1.617617 | 0.2548626 | 0.03668013 | 0 | 2.713857 | 63.30309 | 7.53 | 38.67635 | 11.08618 | 1.799248 | 99.58983 | 105.28 | 0.3457057 | 1.863403 | 2.260551 | 32.43837 | 6.641374 | 12.63931 | 10.97114 | 59.8 | 37 | 98.19 | 47 | 39 | 350 | Escasa | Adecuada | 1.12 | 7.9 | 13
2026-07-26 | Jul. | 2026 | A | 717.8469 | 1.806025 | 1528.33 | 41.33129 | 89.24 | 37.5 | 12.5 | 8.72 | 8.42 | 24.6 | 73.21667 | 79.4901 | 1.06482 | 1.24017 | 0.2437846 | 0.05178949 | 0 | 2.600564 | 67.6021 | 7.632594 | 38.86582 | 10.8209 | 1.737191 | 99.13447 | 99.71933 | 0.4977995 | 1.988273 | 2.944582 | 33.27674 | 7.098414 | 19.75789 | 11.46883 | 60.1 | 37 | 98.12 | 41.8 | 37 | 335 | Excesiva | Rápida | 1.19 | 7.8 | 10.8
2026-07-27 | Jul. | 2026 | B | 562.1997 | 2.255626 | 1523.33 | 44.04479 | 85.71 | 50 | 12.5 | 8.81 | 8.58 | -46.7 | 58.4385 | 99.59187 | 1.116607 | 1.306384 | 0.2668091 | 0.04225869 | 0 | 2.732059 | 69.90898 | 8.169427 | 45.02366 | 10.83298 | 1.775706 | 99.89527 | 84.53435 | 0.6717738 | 2.599483 | 3.135377 | 36.69234 | 8.512899 | 8.531808 | 14.25122 | 59.7 | 32 | 89.75 | 38.7 | 32 | 355 | Inestable | Canalizada | 0.96 | 7 | 10
2026-07-27 | Jul. | 2026 | A | 558.1306 | 2.31799 | 1542.5 | 45.18418 | 78.35 | 62.5 | 12.5 | 8.87 | 8.41 | -4.9 | 55.86175 | 104.1858 | 1.775671 | 1.979661 | 0.2687543 | 0.08466614 | 0 | 4.108753 | 74.91619 | 8.144667 | 44.92787 | 11.24266 | 1.731749 | 99.64511 | 85.04732 | 0.8497894 | 2.175314 | 3.623535 | 37.0871 | 9.147982 | 11.35215 | 13.88599 | 64.9 | 34 | 99.72 | 39.5 | 38 | 400 | Equilibrada | Adecuada | 1.11 | 6.7 | 12.2
2026-07-28 | Jul. | 2026 | B | 751.5629 | 1.837294 | 1514.17 | 40.12536 | 80.35 | 25 | 12.5 | 8.54 | 7.98 | 54.2 | 79.80552 | 72.92728 | 0.8569881 | 1.769241 | 0.1995841 | 0.04214455 | 0 | 2.867958 | 63.84134 | 7.64 | 40.54325 | 10.65783 | 1.849436 | 99.35091 | 87.63479 | 0.372007 | 1.739262 | 2.355415 | 33.68882 | 6.436729 | 18.43968 | 12.22352 | 62.2 | 39 | 97.31 | 38.6 | 48 | 375 | Escasa | Rápida | 1.03 | 6.6 | 14.2
2026-07-28 | Jul. | 2026 | A | 669.7516 | 1.638599 | 1526.67 | 40.84148 | 88.04 | 62.5 | 25 | 8.62 | 8.41 | 14.6 | 68.1253 | 85.43082 | 0.9904761 | 1.904358 | 0.2239636 | 0.05722768 | 0 | 3.176025 | 63.10905 | 7.229895 | 34.23085 | 10.75316 | 1.744811 | 99.68274 | 80.76802 | 0.3389578 | 1.73119 | 2.691593 | 30.47149 | 5.817824 | 13.49301 | 10.43441 | 59.9 | 40 | 101.03 | 45.4 | 64 | 420 | Escasa | Adecuada | 0.86 | 7.3 | 12.7
2026-07-29 | Jul. | 2026 | B | 606.97 | 1.568352 | 1584.17 | 40.28744 | 80.39 | 75 | 25 | 8.84 | 8.68 | 24.7 | 56.5213 | 102.97 | 0.7021674 | 1.685452 | 0.2883174 | 0.05323532 | 0 | 2.729172 | 62.00017 | 7.162504 | 31.00745 | 11.2949 | 1.808455 | 99.35558 | 82.68403 | 0.4433754 | 1.335639 | 1.852124 | 30.52283 | 5.466788 | 18.26675 | 10.26018 | 62.8 | 35 | 100.96 | 42 | 58 | 385 | Escasa | Lenta | 1.27 | 7 | 13.9
2026-07-29 | Jul. | 2026 | A | 697.2625 | 1.736011 | 1555 | 41.13421 | 77.1 | 62.5 | 12.5 | 8.84 | 8.41 | 5.7 | 67.43639 | 86.30355 | 0.9552446 | 2.160404 | 0.2509815 | 0.07755458 | 0 | 3.444185 | 64.94169 | 7.385371 | 35.9222 | 10.3298 | 1.823872 | 99.12755 | 76.73866 | 0.4905161 | 1.786992 | 2.642571 | 31.06226 | 5.653343 | 16.62377 | 11.23241 | 63.9 | 34 | 106.42 | 43.2 | 63 | 405 | Escasa | Lenta | 0.59 | 7.8 | 11.4
2026-07-30 | Jul. | 2026 | B | 696.9058 | 1.780241 | 1625 | 40.35452 | 81.48 | 50 | 12.5 | 8.67 | 8.14 | -29.5 | 61.09859 | 95.25588 | 0.6301502 | 1.531742 | 0.25111 | 0.05438297 | 0 | 2.467385 | 62.51998 | 7.440114 | 34.53193 | 10.60449 | 1.815852 | 99.46792 | 90.81796 | 0.4150892 | 1.624555 | 2.325927 | 31.86071 | 6.487083 | 16.35964 | 11.08314 | 62.8 | 40 | 92.78 | 39 | 53 | 330 | Excesiva | Canalizada | 1.06 | 7.2 | 15.1
2026-07-30 | Jul. | 2026 | A | 896.0932 | 1.665468 | 1609.17 | 36.94947 | 81.83 | 62.5 | 12.5 | 8.83 | 8.56 | -49.7 | 79.72239 | 73.00333 | 0.3967931 | 1.088228 | 0.1952922 | 0.02360035 | 0 | 1.703913 | 56.32429 | 7.361996 | 35.94128 | 11.30043 | 1.87161 | 99.67498 | 76.17141 | 0.06675108 | 1.004831 | 1.326835 | 31.16907 | 6.382227 | 8.868189 | 11.33513 | 63.4 | 35 | 105.84 | 37.5 | 66 | 415 | Inestable | Rápida | 0.59 | 6.6 | 14.9
2026-07-31 | Jul. | 2026 | B | 642.544 | 1.437538 | 1514.17 | 39.94389 | 76.92 | 50 | 12.5 | 8.69 | 8.49 | 28.9 | 68.59692 | 84.84346 | 1.111209 | 1.154251 | 0.2723549 | 0.0622526 | 0 | 2.600067 | 66.20702 | 6.973974 | 29.10042 | 10.95545 | 1.723007 | 98.95108 | 70.64346 | 0.4410309 | 1.687614 | 2.631701 | 28.6269 | 5.329149 | 12.85724 | 9.344006 | 63.1 | 37 | 105.05 | 44.4 | 54 | 350 | Equilibrada | Canalizada | 0.89 | 6.9 | 11.3
2026-07-31 | Jul. | 2026 | A | 732.7554 | 1.887685 | 1515.83 | 44.46297 | 78.18 | 37.5 | 12.5 | 8.7 | 8.4 | 28.4 | 77.55804 | 75.04058 | 1.234431 | 1.698491 | 0.2047068 | 0.06203183 | 0 | 3.19966 | 72.13872 | 7.695534 | 37.91083 | 10.52423 | 1.813621 | 99.62334 | 75.30559 | 0.6093101 | 2.332425 | 3.134764 | 33.20519 | 6.991488 | 14.97944 | 12.24934 | 62.8 | 33 | 101.06 | 42.6 | 71 | 370 | Inestable | Canalizada | 1.18 | 6.6 | 13.8
2026-08-01 | Ago. | 2026 | B | 626.337 | 2.158884 | 1493.33 | 47.56769 | 79.94 | 37.5 | 12.5 | 8.71 | 8.31 | 2.5 | 69.81419 | 83.36415 | 1.882974 | 1.518604 | 0.2394877 | 0.05152097 | 0 | 3.692587 | 79.25709 | 8.129258 | 45.33468 | 10.58129 | 1.889711 | 99.50667 | 85.93227 | 0.8826464 | 3.256646 | 4.163619 | 37.08444 | 8.619426 | 13.95473 | 13.67274 | 59.5 | 33 | 98.73 | 44.3 | 50 | 355 | Escasa | Canalizada | 0.8 | 7.2 | 9.4
2026-08-01 | Ago. | 2026 | A | 617.2288 | 1.697365 | 1485 | 43.03828 | 75 | 25 | 12.5 | 8.7 | 7.8 | -18.8 | 69.10077 | 84.22482 | 1.250825 | 1.560571 | 0.2430217 | 0.04544383 | 0 | 3.099862 | 69.70112 | 7.464535 | 36.84001 | 10.29075 | 1.869781 | 99.72703 | 98.8803 | 0.4419178 | 2.415637 | 3.183241 | 31.86086 | 6.099045 | 10.15544 | 11.46154 | 61.4 | 36 | 94.1 | 44.7 | 62 | 390 | Muy persistente | Canalizada | 1.12 | 6.8 | 12.4
2026-08-02 | Ago. | 2026 | B | 495.9432 | 1.666776 | 1486.67 | 45.48902 | 90.32 | 37.5 | 12.5 | 8.77 | 8.34 | -16.2 | 55.73866 | 104.4159 | 1.345656 | 1.039683 | 0.352863 | 0.03940156 | 0 | 2.777603 | 73.68583 | 7.217975 | 31.42331 | 10.81276 | 1.828746 | 99.74264 | 85.89561 | 0.799088 | 2.530785 | 3.760359 | 30.45835 | 6.210774 | 11.23993 | 10.80742 | 62.6 | 38 | 103.93 | 38.6 | 33 | 410 | Excesiva | Rápida | 0.6 | 7.7 | 10.2
2026-08-02 | Ago. | 2026 | A | 527.1314 | 1.984062 | 1468.33 | 42.91888 | 83.72 | 25 | 12.5 | 8.5 | 8.1 | -21.6 | 62.10836 | 93.7072 | 1.175726 | 2.339028 | 0.3319855 | 0.03624414 | 0 | 3.882984 | 69.85139 | 7.855629 | 42.90388 | 10.2873 | 1.799757 | 98.94083 | 99.75807 | 0.6052728 | 2.165692 | 2.973733 | 35.28882 | 8.256117 | 13.29482 | 12.48788 | 63.6 | 33 | 100.81 | 40.8 | 46 | 375 | Inestable | Canalizada | 0.98 | 7.7 | 13.8
2026-08-03 | Ago. | 2026 | B | 492.1138 | 2.001552 | 1581.67 | 51.33179 | 88.6 | 37.5 | 12.5 | 8.81 | 8.37 | 46.2 | 46.68442 | 124.6669 | 2.00784 | 1.280459 | 0.3556088 | 0.03640471 | 0 | 3.680312 | 84.01233 | 7.754168 | 43.77464 | 10.28242 | 1.860732 | 99.49039 | 79.4727 | 1.044763 | 3.523345 | 5.736399 | 34.74245 | 7.299352 | 11.21891 | 12.52144 | 63.4 | 35 | 100.12 | 38 | 46 | 370 | Equilibrada | Adecuada | 0.49 | 7.6 | 13.1
2026-08-03 | Ago. | 2026 | A | 638.233 | 2.278829 | 1592.5 | 48.83228 | 83.33 | 37.5 | 25 | 8.9 | 8.5 | 20.9 | 59.23305 | 98.25596 | 1.89755 | 1.343694 | 0.2741945 | 0.03961324 | 0 | 3.555051 | 81.42521 | 8.185725 | 43.63128 | 10.62685 | 1.821992 | 99.20906 | 89.51268 | 0.8369213 | 3.464449 | 4.505631 | 37.55039 | 8.629133 | 11.71876 | 13.97685 | 63.4 | 36 | 100.15 | 41.2 | 36 | 420 | Excesiva | Adecuada | 0.56 | 6.2 | 11.2
2026-08-04 | Ago. | 2026 | B | 626.5099 | 1.781229 | 1570 | 48.62478 | 84.84 | 50 | 12.5 | 9.07 | 8.41 | 60.6 | 59.22928 | 98.2622 | 1.786621 | 1.605389 | 0.2793252 | 0.04887143 | 0 | 3.720207 | 80.36012 | 7.571065 | 41.00116 | 10.34792 | 1.822483 | 99.77793 | 85.81149 | 0.8972939 | 2.904204 | 4.546622 | 32.14254 | 6.26246 | 12.86878 | 11.96788 | 64 | 41 | 108.47 | 40.2 | 58 | 405 | Muy persistente | Adecuada | 1.01 | 6.7 | 12.1
2026-08-04 | Ago. | 2026 | A | 743.0374 | 2.263604 | 1577.5 | 46.95942 | 87.17 | 25 | 12.5 | 8.6 | 8.1 | 14.2 | 70.62641 | 82.40543 | 1.536822 | 0.7913077 | 0.2355198 | 0.03878846 | 0 | 2.602438 | 76.58521 | 8.117604 | 43.98137 | 10.53562 | 1.740281 | 99.27235 | 74.63654 | 0.8918966 | 2.489026 | 3.98425 | 36.56317 | 8.343983 | 10.0041 | 13.69918 | 63.6 | 34 | 97.57 | 42.9 | 47 | 405 | Excesiva | Canalizada | 0.92 | 6.5 | 11.7
2026-08-05 | Ago. | 2026 | B | 696.5861 | 2.185969 | 1492.5 | 47.87167 | 78.82 | 37.5 | 12.5 | 8.64 | 8.39 | 54.5 | 76.79749 | 75.78373 | 1.755298 | 1.669773 | 0.2512252 | 0.04536099 | 0 | 3.721657 | 79.42823 | 8.173705 | 44.96393 | 11.00729 | 1.731005 | 99.30078 | 81.86673 | 0.7456196 | 3.075886 | 4.298104 | 36.93091 | 8.357671 | 11.66856 | 13.78236 | 64.6 | 34 | 106.74 | 38.4 | 54 | 420 | Escasa | Canalizada | 1.02 | 7.4 | 12.9
2026-08-05 | Ago. | 2026 | A | 728.6555 | 2.207292 | 1587.5 | 46.26665 | 85 | 25 | 12.5 | 8.8 | 8.4 | -11.6 | 68.08051 | 85.48702 | 1.397667 | 0.8592807 | 0.2401684 | 0.03276724 | 0 | 2.529883 | 74.54633 | 8.070275 | 44.16091 | 10.86333 | 1.726013 | 98.98426 | 82.16342 | 0.74786 | 2.346421 | 4.111744 | 36.10537 | 8.283362 | 15.3678 | 13.66289 | 62.8 | 38 | 102.19 | 41.3 | 44 | 375 | Muy persistente | Rápida | 0.92 | 7.4 | 11.6
2026-08-06 | Ago. | 2026 | B | 585.0763 | 2.238663 | 1514.17 | 48.22655 | 79.07 | 37.5 | 12.5 | 8.86 | 8.35 | 33.2 | 62.46176 | 93.177 | 1.598023 | 1.106372 | 0.2991063 | 0.03613726 | 0.4618438 | 3.501482 | 78.42276 | 8.042331 | 41.91663 | 10.7726 | 1.867202 | 99.89626 | 70.27476 | 0.8966596 | 2.824904 | 4.152388 | 35.87856 | 7.548722 | 19.61642 | 13.77175 | 61.1 | 34 | 105.46 | 43.6 | 65 | 340 | Inestable | Adecuada | 0.87 | 7.5 | 12.2
2026-08-06 | Ago. | 2026 | A | 721.4349 | 2.175047 | 1490 | 45.9903 | 78 | 25 | 12.5 | 8.8 | 8.3 | -7.9 | 80.81827 | 72.01342 | 1.463695 | 1.139366 | 0.2425721 | 0.04325895 | 0 | 2.888892 | 74.00163 | 8.143859 | 47.28561 | 11.28145 | 1.810767 | 99.08972 | 67.22693 | 0.6515526 | 2.557666 | 4.051839 | 36.65546 | 9.120025 | 14.00744 | 14.0047 | 63.3 | 35 | 97.1 | 46.9 | 49 | 345 | Excesiva | Lenta | 1.16 | 5.7 | 10.5
2026-08-07 | Ago. | 2026 | B | 443.7892 | 2.033164 | 1481.67 | 47.25422 | 77.9 | 50 | 12.5 | 8.9 | 7.8 | 18.3 | 50.21227 | 115.9079 | 1.858082 | 1.250505 | 0.3379983 | 0.03086961 | 0.02615342 | 3.503608 | 79.15519 | 7.947667 | 43.65589 | 10.54982 | 1.814197 | 99.08664 | 79.48999 | 0.9281085 | 3.129035 | 4.649299 | 35.71062 | 7.89975 | 22.90202 | 13.14066 | 64.9 | 34 | 104.84 | 41.2 | 63 | 350 | Excesiva | Lenta | 0.7 | 6.2 | 13.2
2026-08-07 | Ago. | 2026 | A | 427.0058 | 2.258586 | 1475 | 47.13015 | 83.05 | 25 | 12.5 | 8.69 | 7.8 | 18.2 | 49.34562 | 117.9436 | 1.623702 | 1.218344 | 0.4098305 | 0.04074143 | 0 | 3.292618 | 79.27228 | 8.291566 | 46.03174 | 10.30189 | 1.758394 | 99.41414 | 91.07234 | 0.8400684 | 2.798024 | 4.117097 | 37.69949 | 9.292912 | 10.39972 | 14.43382 | 64.3 | 35 | 92.88 | 43.1 | 67 | 390 | Muy persistente | Lenta | 1.02 | 6.6 | 14.9
2026-08-08 | Ago. | 2026 | B | 461.6212 | 1.881612 | 1496.67 | 47.21447 | 90.76 | 37.5 | 12.5 | 8.8 | 8.5 | 1.2 | 50.83665 | 114.4843 | 1.754853 | 0.9670736 | 0.3249417 | 0.02417684 | 0 | 3.071045 | 78.89361 | 7.423097 | 36.03056 | 10.97001 | 1.794537 | 99.01777 | 77.90605 | 0.9533913 | 3.17466 | 4.589949 | 31.43818 | 6.439907 | 19.45071 | 10.84712 | 64 | 35 | 98.53 | 44.8 | 65 | 340 | Inestable | Rápida | 1.01 | 8 | 13.1
2026-08-08 | Ago. | 2026 | A | 598.2259 | 1.639563 | 1618.33 | 45.38762 | 86.56 | 100 | 12.5 | 9.23 | 8.42 | -78.2 | 52.72633 | 110.3813 | 1.400329 | 1.250628 | 0.2507414 | 0.04741269 | 0.2838091 | 3.23292 | 73.9471 | 7.298911 | 32.63978 | 11.23875 | 1.869736 | 99.84771 | 74.80059 | 0.7474583 | 2.14334 | 3.548815 | 30.50555 | 5.7547 | 14.92679 | 10.65509 | 64.7 | 30 | 96.06 | 42 | 51 | 410 | Excesiva | Rápida | 0.66 | 7.1 | 13.3
2026-08-09 | Ago. | 2026 | B | 750.3145 | 1.017404 | 1586.67 | 35 | 78.26 | 100 | 37.5 | 9.12 | 8.8 | -34.7 | 69.05064 | 84.28597 | 0.2 | 1.870639 | 0.1999162 | 0.07546044 | 0 | 2.346015 | 42.59291 | 6.434332 | 23.72793 | 10.76676 | 1.840818 | 99.66425 | 86.83491 | 0.05 | 0.5 | 1 | 25.1845 | 4.027405 | 16.99375 | 7.646459 | 60.2 | 34 | 98.26 | 36.3 | 53 | 390 | Inestable | Adecuada | 0.76 | 6.5 | 12.5
2026-08-09 | Ago. | 2026 | A | 709.7868 | 2.139278 | 1565.83 | 42.7343 | 80.37 | 100 | 12.5 | 9.14 | 8.4 | -59.2 | 68.85736 | 70.26157 | 1.321654 | 1.316561 | 0.2465529 | 0.04297254 | 0 | 2.92774 | 70.0297 | 7.95 | 44.34995 | 10.58768 | 1.716896 | 99.25639 | 80.64 | 0.747374 | 1.818398 | 3.124207 | 34.91701 | 8.276961 | 17.72646 | 12.97642 | 62.1 | 31 | 103.25 | 41.8 | 55 | 360 | Inestable | Canalizada | 0.8 | 7.6 | 15.6
2026-08-10 | Ago. | 2026 | B | 879.0591 | 1.763909 | 1595.83 | 43.58814 | 86 | 100 | 12.5 | 9.2 | 8.8 | -41 | 80.25643 | 75.66631 | 1.322219 | 0.520755 | 0.1990765 | 0.02742319 | 0 | 2.069474 | 72.38557 | 7.47 | 34.4518 | 11.1733 | 1.801698 | 99.36579 | 67.45 | 0.7245347 | 2.106361 | 3.28056 | 32.47745 | 5.795111 | 18.00807 | 11.22505 | 64.4 | 37 | 95.97 | 46.4 | 49 | 350 | Escasa | Canalizada | 0.82 | 6.2 | 10.9
2026-08-10 | Ago. | 2026 | A | 733.8737 | 1.706693 | 1560 | 42.13316 | 84.44 | 100 | 12.5 | 8.96 | 8.8 | -30.4 | 71.67908 | 73.28437 | 1.294601 | 0 | 0.2043948 | 0.03066709 | 0 | 1.529663 | 68.46388 | 7.37 | 35.13685 | 10.8563 | 1.717704 | 99.63738 | 77.12 | 0.6439473 | 2.159671 | 2.54674 | 31.37264 | 6.075732 | 17.41202 | 11.03203 | 60.4 | 40 | 96.04 | 43.9 | 66 | 365 | Escasa | Adecuada | 1.29 | 6.8 | 10
2026-08-11 | Ago. | 2026 | B | 687.5070048 | 1.477747 | 1599.17 | 43.1872 | 87.75 | 50 | 25 | 8.63 | 8.3 | -6.9 | 63.31552 | 71.92585 | 1.22256 | 0 | 0.2545429 | 0.03858811 | 0 | 1.515691 | 71.12845 | 7.11 | 32.80425 | 10.43956 | 1.724545 | 99.74512 | 81.2 | 0.524763 | 2.179332 | 3.035047 | 29.58781 | 5.208314 | 18.41712 | 10.21768 | 61.3 | 33 | 105.83 | 40.2 | 48 | 410 | Equilibrada | Canalizada | 0.91 | 7.4 | 11.5
2026-08-11 | Ago. | 2026 | A | 669.1462 | 1.535567 | 1614.17 | 45.04723 | 84.5 | 75 | 12.5 | 8.99 | 8.14 | 8.6 | 58.82348 | 67.67442 | 1.374962 | 0 | 0.2241662 | 0.0425273 | 0 | 1.641655 | 71.74027 | 7.31 | 36.62346 | 10.37581 | 1.800191 | 99.69034 | 77.14 | 0.5867185 | 2.151192 | 3.289791 | 31.21613 | 5.584567 | 13.36757 | 11.31518 | 63.4 | 37 | 106.09 | 46.8 | 46 | 340 | Muy persistente | Adecuada | 0.68 | 6.2 | 8.9
2026-08-12 | Ago. | 2026 | B | 911.0662 | 1.552814 | 1597.5 | 39.74252 | 88.099 | 37.5 | 37.5 | 8.7 | 8.5 | -53.1 | 82.6376 | 73.59326 | 0.7081262 | 0 | 0.1920826 | 0 | 0.07788865 | 0.9780975 | 61.38365 | 7.2 | 35.71822 | 10.52511 | 1.794475 | 99.86402 | 85.13 | 0.3918323 | 1.255308 | 1.888038 | 30.25592 | 6.431906 | 14.95765 | 10.26274 | 62 | 34 | 92.78 | 40.3 | 53 | 355 | Escasa | Canalizada | 1.36 | 7.8 | 13.1
2026-08-12 | Ago. | 2026 | A | 704.0998 | 2.152223 | 1633.33 | 46.70601 | 90 | 50 | 12.5 | 8.86 | 8.28 | 28.6 | 64.38494 | 69.14851 | 1.447171 | 0 | 0.2485443 | 0.03482148 | 0 | 1.730537 | 74.92636 | 8.14 | 44.60344 | 11.06509 | 1.746109 | 99.43459 | 76 | 0.8073529 | 2.727871 | 3.526914 | 37.07298 | 7.921236 | 19.88476 | 13.56031 | 64.2 | 35 | 103.84 | 38 | 36 | 360 | Escasa | Lenta | 0.76 | 7.9 | 11.9
2026-08-13 | Ago. | 2026 | B | 776.8889 | 2.157179 | 1606.67 | 47.13334 | 83.72 | 37.5 | 12.5 | 8.8 | 8.2 | 98.9 | 70.04313 | 68.60511 | 1.846962 | 0 | 0.2252574 | 0.06902007 | 0 | 2.141239 | 79.46994 | 8.2 | 44.91897 | 11.22106 | 1.814573 | 99.46422 | 82.52 | 0.8679986 | 3.040565 | 4.229439 | 36.78488 | 9.193575 | 13.28907 | 14.25059 | 62.8 | 33 | 99.41 | 42.1 | 55 | 370 | Equilibrada | Lenta | 0.81 | 6.3 | 10.8
2026-08-13 | Ago. | 2026 | A | 674.0739 | 1.66284 | 1601.67 | 44.86245 | 85.96 | 125 | 25 | 9.06 | 8.55 | 41.6 | 61.0565 | 72.52336 | 1.473303 | 0 | 0.2967034 | 0.06870425 | 0.4668508 | 2.305561 | 74.34867 | 7.4 | 36.83687 | 11.15813 | 1.797534 | 99.65792 | 78.39 | 0.7797928 | 2.564823 | 3.710079 | 31.11672 | 5.491698 | 26.91335 | 11.1894 | 62 | 39 | 96.46 | 41.2 | 50 | 360 | Escasa | Adecuada | 1.23 | 7.3 | 15.1
2026-08-14 | Ago. | 2026 | B | 705.7346 | 2.065821 | 1537.17 | 45.39554 | 86.26 | 50 | 12.5 | 8.76 | 8.47 | 63.7 | 71.86026 | 68.67257 | 1.561183 | 0 | 0.2833927 | 0.02987541 | 0 | 1.874451 | 74.55497 | 8 | 43.01751 | 10.39145 | 1.735948 | 99.00008 | 83.85 | 0.6389921 | 2.822721 | 4.149897 | 36.55437 | 8.529768 | 13.60213 | 13.06641 | 64.8 | 35 | 104.74 | 43.7 | 54 | 400 | Equilibrada | Rápida | 0.77 | 6.8 | 13.7
2026-08-14 | Ago. | 2026 | A | 588.4447 | 1.763137 | 1513.33 | 48.26103 | 88.3 | 75 | 12.5 | 8.92 | 7.82 | 72.3 | 62.92416 | 79.63512 | 1.630173 | 0 | 0.339879 | 0.06199681 | 0 | 2.032049 | 76.84781 | 7.38 | 35.44954 | 10.62933 | 1.862942 | 99.70473 | 79.9 | 0.8101813 | 2.648487 | 3.648967 | 31.6766 | 5.905441 | 15.72073 | 11.46213 | 63.1 | 39 | 104.56 | 38.5 | 41 | 370 | Muy persistente | Lenta | 1.26 | 7.1 | 10.1
2026-08-15 | Ago. | 2026 | B | 583.2613 | 1.408511 | 1569.17 | 43.38923 | 85.42 | 75 | 12.5 | 8.99 | 8.56 | 19.2 | 56.25091 | 80.73988 | 0.930705 | 0 | 0.1714497 | 0.03176117 | 0 | 1.133916 | 66.65952 | 6.85 | 30.99718 | 11.29683 | 1.812912 | 99.04108 | 63.05 | 0.3928478 | 1.745028 | 2.660561 | 27.07972 | 3.624219 | 17.42588 | 9.138308 | 62.5 | 32 | 99.2 | 38.9 | 34 | 350 | Inestable | Canalizada | 0.86 | 7.9 | 13.2
2026-08-15 | Ago. | 2026 | A | 491.4331 | 1.449725 | 1527.5 | 35 | 86.53 | 75 | 12.5 | 8.99 | 8.53 | 82.2 | 51.31843 | 68.00389 | 0.2 | 0 | 0.406973 | 0.05517741 | 0 | 0.6621504 | 51.18882 | 6.93 | 32.89833 | 11.22303 | 1.722867 | 99.02266 | 84.77 | 0.05 | 0.5 | 1 | 29.12962 | 4.86772 | 13.5441 | 9.393774 | 59.7 | 37 | 99.74 | 44.4 | 42 | 390 | Equilibrada | Rápida | 1.15 | 7.2 | 9.8
2026-08-16 | Ago. | 2026 | B | 456.1247 | 1.886702 | 1560.83 | 43.77351 | 82.47 | 100 | 12.5 | 8.91 | 8.28 | 19.2 | 45.03188 | 74.06151 | 1.206073 | 0 | 0.2192383 | 0.03940733 | 0 | 1.464719 | 69.42361 | 7.69 | 40.13728 | 10.90719 | 1.882801 | 99.85401 | 93.94 | 0.5294179 | 2.365716 | 2.765951 | 33.24533 | 7.24263 | 12.33317 | 12.02978 | 62.1 | 36 | 103.48 | 39.4 | 64 | 335 | Inestable | Canalizada | 0.9 | 7.9 | 11.4
2026-08-16 | Ago. | 2026 | A | 542.5121 | 2.033966 | 1498.3 | 49.2227 | 90.03 | 62.5 | 12.5 | 8.85 | 8.51 | 80.2 | 61.4597 | 74.85531 | 1.793331 | 0 | 0.3686554 | 0.05173587 | 0 | 2.213723 | 77.91831 | 7.98 | 43.02736 | 11.26439 | 1.812355 | 99.47481 | 83.42 | 0.7742035 | 3.124782 | 3.892362 | 36.45064 | 7.563942 | 15.45394 | 12.98617 | 62.5 | 33 | 95.14 | 40.2 | 49 | 410 | Inestable | Adecuada | 1.23 | 7.3 | 10.3
2026-08-17 | Ago. | 2026 | B | 364.3867 | 1.785251 | 1490 | 42.01193 | 80 | 100 | 12.5 | 9 | 8.26 | 70 | 41.2446 | 87.5188 | 1.077391 | 0 | 0.2744337 | 0.03403025 | 0.3121513 | 1.698007 | 68.86154 | 7.46 | 37.75827 | 10.77363 | 1.777558 | 99.42126 | 92.31 | 0.5557992 | 2.338901 | 2.847891 | 32.80384 | 6.789331 | 11.07537 | 11.38837 | 63.7 | 36 | 102.64 | 37.3 | 40 | 360 | Escasa | Rápida | 1.08 | 7.8 | 15.4
2026-08-17 | Ago. | 2026 | A | 571.144 | 2.16999 | 1535 | 47.04803 | 95.24 | 62.5 | 12.5 | 8.78 | 8.46 | 81.7 | 58.70363 | 71.26531 | 1.685022 | 0 | 0.3501744 | 0.07789809 | 0 | 2.113094 | 77.7724 | 8.03 | 41.10117 | 10.4173 | 1.863164 | 99.04859 | 93 | 0.9664627 | 2.885538 | 4.369878 | 36.38189 | 7.407406 | 12.11682 | 13.15461 | 62.3 | 37 | 104.89 | 42.9 | 31 | 405 | Inestable | Canalizada | 0.83 | 6.2 | 12.8
2026-08-18 | Ago. | 2026 | B | 779.2463 | 2.274921 | 1570 | 45.83088 | 83.78 | 75 | 12.5 | 8.86 | 8.14 | 58.1 | 82.43601 | 76.74725 | 1.205019 | 0 | 0.1924937 | 0 | 0 | 1.397513 | 72.43981 | 8.14 | 45.26194 | 10.62771 | 1.710856 | 99.28781 | 88.62 | 0.5786843 | 2.357444 | 3.474112 | 36.82799 | 8.858483 | 18.92236 | 14.39941 | 64.1 | 41 | 101.42 | 41.2 | 62 | 415 | Equilibrada | Canalizada | 0.72 | 7.2 | 13.1
2026-08-18 | Ago. | 2026 | A | 612.9841 | 2.04585 | 1515.83 | 48.07627 | 90.25 | 37.5 | 12.5 | 8.78 | 7.71 | 112.7 | 65.39874 | 77.68632 | 1.778747 | 0 | 0.3262727 | 0.063889 | 0 | 2.168909 | 78.19393 | 7.885746 | 40.56218 | 11.19085 | 1.796718 | 99.09428 | 82.41633 | 0.7856876 | 3.120179 | 4.108928 | 34.77835 | 7.877487 | 15.75652 | 12.96225 | 62.5 | 36 | 89.66 | 40.9 | 40 | 440 | Inestable | Adecuada | 1.11 | 7.9 | 12.4
2026-08-19 | Ago. | 2026 | B | 436.1091 | 2.007149 | 1539.17 | 45.08198 | 84.09 | 75 | 12.5 | 8.85 | 8.06 | 58.1 | 45.65607 | 81.3986 | 1.429414 | 0 | 0.3439506 | 0.0291469 | 0 | 1.802511 | 75.18275 | 7.836222 | 45.1263 | 11.14901 | 1.731834 | 99.1909 | 90.87286 | 0.8280791 | 2.562882 | 4.019027 | 35.08072 | 8.207741 | 18.03522 | 12.63965 | 63.2 | 37 | 105.22 | 42 | 60 | 350 | Equilibrada | Canalizada | 0.81 | 7 | 10.8
2026-08-19 | Ago. | 2026 | A | 627.0383 | 2.220967 | 1463.33 | 47.05061 | 90.69 | 50 | 12.5 | 8.76 | 8.17 | -90.8 | 74.93269 | 73.67089 | 1.320514 | 0 | 0.3189598 | 0.111963 | 0 | 1.751437 | 74.55991 | 8.12125 | 46.13833 | 10.74911 | 1.807585 | 98.98145 | 90.01841 | 0.6899244 | 2.77388 | 3.858371 | 36.55853 | 8.195886 | 11.89471 | 13.52317 | 62.9 | 37 | 98.32 | 44.3 | 37 | 405 | Escasa | Adecuada | 0.76 | 7.4 | 11.9
2026-08-20 | Ago. | 2026 | B | 728.0812 | 1.75924 | 1533.33 | 44.26655 | 93.33 | 75 | 12.5 | 8.88 | 8.35 | 45.6 | 83.40929 | 94.50609 | 1.215077 | 0 | 0.206021 | 0.04172726 | 0 | 1.462825 | 69.76778 | 7.532135 | 38.00323 | 10.6579 | 1.786864 | 99.5423 | 81.88544 | 0.7202724 | 2.300234 | 3.132021 | 33.04365 | 6.928876 | 10.92223 | 11.68042 | 60.1 | 35 | 107.37 | 40.5 | 45 | 380 | Muy persistente | Rápida | 1.07 | 6.3 | 12.7
2026-08-20 | Ago. | 2026 | A | 680.8891 | 1.032742 | 1537.5 | 36.74931 | 92.5 | 50 | 12.5 | 9 | 8.31 | 56 | 69.41208 | 77.77283 | 0.4482494 | 0.4320951 | 0.2937336 | 0.04385148 | 0 | 1.21793 | 54.65823 | 6.416642 | 23.7398 | 11.05408 | 1.802523 | 99.80283 | 68.05445 | 0.1391014 | 0.567643 | 1.391102 | 24.91946 | 2.982933 | 15.17282 | 7.889399 | 62 | 36 | 96.46 | 43.1 | 41 | 410 | Excesiva | Canalizada | 1.14 | 7 | 11.3
2026-08-21 | Ago. | 2026 | B | 571.843 | 1.590719 | 1585 | 41.83442 | 88.89 | 37.5 | 12.5 | 8.52 | 8.01 | 116.9 | 53.36976 | 72.37306 | 1.01642 | 0 | 0.3497464 | 0.06889112 | 0 | 1.435057 | 68.87601 | 7.132856 | 29.09356 | 11.02021 | 1.798631 | 99.25492 | 75.76629 | 0.5589839 | 2.038801 | 2.86905 | 29.37196 | 5.702504 | 7.707175 | 10.25221 | 62.8 | 35 | 96.46 | 40.6 | 60 | 360 | Escasa | Canalizada | 0.84 | 6.5 | 9
2026-08-21 | Ago. | 2026 | A | 897.9106 | 1.68903 | 1544.17 | 40.48711 | 87.27 | 37.5 | 12.5 | 8.8 | 8 | 62.8 | 90.57471 | 71.12016 | 0.7779279 | 0.1752939 | 0.1670545 | 0.07965353 | 0 | 1.19993 | 64.05 | 7.455699 | 37.91754 | 10.97879 | 1.770084 | 99.35157 | 91.54556 | 0.4341795 | 1.57744 | 2.628413 | 31.89181 | 6.447799 | 10.98712 | 11.05604 | 63.2 | 34 | 97.3 | 42.1 | 46 | 370 | Inestable | Lenta | 0.94 | 7.5 | 14
2026-08-22 | Ago. | 2026 | B | 644.1619 | 1.961948 | 1521.67 | 44.15759 | 92.2 | 50 | 12.5 | 8.67 | 8.03 | 40.6 | 68.01904 | 79.18367 | 1.096415 | 0 | 0.1940506 | 0.06155309 | 0 | 1.352019 | 68.90814 | 7.762899 | 43.08176 | 10.79469 | 1.814223 | 99.83383 | 91.36254 | 0.6920003 | 2.441457 | 3.196894 | 34.26533 | 7.595033 | 13.23168 | 12.37792 | 61.7 | 38 | 94.75 | 40.1 | 61 | 355 | Excesiva | Canalizada | 0.83 | 7.6 | 12.6
2026-08-22 | Ago. | 2026 | A | 862.9834 | 1.634163 | 1594.17 | 42.4201 | 90.63 | 37.5 | 12.5 | 8.7 | 7.9 | 64.3 | 79.58457 | 71.63077 | 0.9369604 | 0.2781989 | 0.1738156 | 0.03259604 | 0 | 1.421571 | 66.84124 | 7.185987 | 32.42815 | 10.26568 | 1.749492 | 99.05521 | 97.18084 | 0.5425609 | 2.435248 | 2.71816 | 30.11754 | 5.026073 | 12.33348 | 9.952924 | 61.2 | 35 | 104.69 | 41 | 52 | 430 | Inestable | Rápida | 1.21 | 6.8 | 13.2
2026-08-23 | Ago. | 2026 | B | 812.7936 | 1.677755 | 1527.5 | 37.88573 | 92.45 | 50 | 12.5 | 8.61 | 8.28 | 100.6 | 84.72878 | 70.90355 | 0.5020413 | 0 | 0.1845487 | 0.04548824 | 0 | 0.7320782 | 56.82066 | 7.301943 | 35.97683 | 11.31732 | 1.863921 | 99.15038 | 92.74436 | 0.2281023 | 0.90246 | 1.261056 | 31.13443 | 6.081304 | 12.65785 | 11.15042 | 60.6 | 38 | 103.26 | 43.1 | 60 | 400 | Muy persistente | Canalizada | 1 | 6.9 | 10.8
2026-08-23 | Ago. | 2026 | A | 833.5976418 | 1.780251 | 1588.33 | 38.38279 | 91.11 | 50 | 12.5 | 8.7 | 8 | 81.9 | 76.20378 | 68.33659 | 0.5608097 | 0 | 0.1799429 | 0.03738255 | 0.4663892 | 1.244524 | 59.85599 | 7.44 | 37.73849 | 11.09221 | 1.773366 | 99.63538 | 92.63 | 0.2988066 | 1.212722 | 2.326187 | 31.70671 | 6.44979 | 12.96773 | 11.45417 | 63.7 | 35 | 102.76 | 45.5 | 64 | 400 | Excesiva | Adecuada | 0.95 | 7.8 | 12.2
2026-08-24 | Ago. | 2026 | B | 469.0593 | 1.523469 | 1521.67 | 42.93991 | 92 | 50 | 12.5 | 8.79 | 8.04 | 46.17 | 49.52942 | 78.91525 | 0.9289623 | 0 | 0.3730871 | 0.0494194 | 0 | 1.351469 | 66.00656 | 7.19 | 31.24869 | 10.62444 | 1.75376 | 99.32573 | 94.48 | 0.339869 | 1.285556 | 2.740223 | 30.88627 | 6.148598 | 10.27247 | 10.44418 | 63.9 | 33 | 105.83 | 36.9 | 39 | 345 | Inestable | Lenta | 0.51 | 6.9 | 15
2026-08-24 | Ago. | 2026 | A | 532.5255 | 1.582623 | 1582.5 | 43.48557 | 94.44 | 50 | 25 | 8.6 | 8.2 | 89.4 | 50.00387 | 78.20829 | 1.31816 | 0 | 0.2816766 | 0.03244851 | 0 | 1.632285 | 70.43201 | 7.19 | 34.97449 | 10.6781 | 1.830022 | 99.32198 | 92.07 | 0.5280184 | 2.249834 | 4.033879 | 30.13447 | 5.414603 | 18.1923 | 10.46529 | 61.5 | 38 | 94.7 | 42.3 | 61 | 425 | Escasa | Canalizada | 0.97 | 6.7 | 15.4
2026-08-25 | Ago. | 2026 | B | 705.0382 | 1.837066 | 1525 | 43.13487 | 93.02 | 50 | 12.5 | 8.79 | 8.52 | 61 | 73.0529 | 68.00389 | 1.013845 | 0 | 0.2127544 | 0.06558016 | 0 | 1.29218 | 67.51668 | 7.59 | 40.53713 | 10.45701 | 1.775256 | 99.84805 | 96.68 | 0.629248 | 1.92784 | 2.742498 | 33.24341 | 6.683295 | 11.51464 | 11.6756 | 59.8 | 40 | 103.75 | 43.8 | 50 | 395 | Escasa | Canalizada | 0.76 | 7.1 | 12.7
2026-08-25 | Ago. | 2026 | A | 813.7443 | 2.09352 | 1597.5 | 41.82309 | 84.44 | 50 | 12.5 | 8.7 | 8 | 59.1 | 73.67085 | 72.0743 | 1.038711 | 0 | 0.1843331 | 0.05302981 | 0 | 1.276074 | 65.90938 | 7.9 | 42.67159 | 11.14699 | 1.864507 | 99.24093 | 88.69 | 0.5276708 | 1.542349 | 2.91771 | 34.59648 | 7.946874 | 12.31237 | 12.88577 | 63.2 | 32 | 105.53 | 36.9 | 52 | 415 | Equilibrada | Lenta | 1.1 | 7.4 | 10.2
2026-08-26 | Ago. | 2026 | B | 597.2455 | 2.154966 | 1545 | 45.52866 | 90 | 37.5 | 12.5 | 8.89 | 8.5 | 83.8 | 59.61294 | 71.19266 | 1.490708 | 0 | 0.2930118 | 0.04485106 | 0 | 1.828571 | 76.04289 | 8.01 | 43.59097 | 10.6385 | 1.849424 | 99.21203 | 82.35 | 0.8091913 | 2.903298 | 3.865401 | 36.23056 | 8.231719 | 14.19163 | 13.55449 | 64.5 | 34 | 95.2 | 44.6 | 55 | 355 | Muy persistente | Canalizada | 0.86 | 7.6 | 11.7
2026-08-26 | Ago. | 2026 | A | 655.784 | 2.039605 | 1596.67 | 46.84735 | 90.9 | 100 | 25 | 8.9 | 8.3 | 47.3 | 60.00687 | 68.74016 | 1.358464 | 0 | 0.2287339 | 0.02757448 | 0 | 1.614772 | 74.19261 | 7.87 | 43.14076 | 11.0909 | 1.829048 | 99.53865 | 80.83 | 0.7636553 | 2.212159 | 3.805584 | 35.52402 | 6.595828 | 11.95702 | 12.80433 | 61.4 | 37 | 96.92 | 42.8 | 54 | 380 | Escasa | Adecuada | 1.17 | 7.3 | 12
2026-08-27 | Ago. | 2026 | B | 647.7146 | 2.290191 | 1578.33 | 42.80372 | 90.99 | 50 | 12.5 | 8.78 | 8.49 | -16.2 | 61.14801 | 69.35452 | 1.105004 | 0 | 0.2315835 | 0.07213033 | 0 | 1.408718 | 70.92328 | 8.08 | 42.23807 | 10.53993 | 1.758411 | 99.61941 | 86.35 | 0.5702256 | 2.202187 | 3.540954 | 36.63155 | 8.120397 | 9.678342 | 13.71088 | 64.6 | 36 | 109.67 | 42.4 | 63 | 395 | Equilibrada | Lenta | 1.05 | 7.4 | 14.6
2026-08-27 | Ago. | 2026 | A | 915.624997 | 1.939168 | 1620.83 | 44.20537 | 89.23 | 75 | 12.5 | 8.8 | 8.3 | -127.2 | 79.3206 | 67.47826 | 1.587865 | 0 | 0.1638225 | 0.02191735 | 0.1642754 | 1.93788 | 72.85954 | 7.67 | 39.63169 | 10.27442 | 1.837378 | 99.77298 | 84.7 | 0.6993692 | 2.461924 | 3.37534 | 33.52453 | 7.337775 | 8.972652 | 12.15771 | 61.6 | 36 | 103.9 | 37.4 | 65 | 365 | Excesiva | Adecuada | 0.6 | 7 | 11.4
2026-08-28 | Ago. | 2026 | B | 687.3625 | 1.646073 | 1590 | 41.60711 | 91 | 75 | 12.5 | 8.7 | 8.6 | 74.9 | 64.36619 | 79.45392 | 0.9571013 | 0 | 0.2182254 | 0.05934792 | 0 | 1.234675 | 65.80152 | 7.3 | 36.50926 | 10.83271 | 1.744984 | 99.28397 | 81.62 | 0.3865916 | 1.49346 | 2.665964 | 30.74869 | 5.738744 | 7.486282 | 10.84224 | 63.9 | 38 | 92.19 | 38.4 | 46 | 365 | Equilibrada | Adecuada | 0.86 | 6.8 | 10.5
2026-08-28 | Ago. | 2026 | A | 477.4911 | 1.870019 | 1595 | 44.70304 | 91.91 | 75 | 12.5 | 9.05 | 7.68 | 35.9 | 43.73519 | 73.59326 | 1.56015 | 0 | 0.261785 | 0.06043096 | 0 | 1.882366 | 75.15187 | 7.67 | 37.62812 | 11.08734 | 1.86944 | 99.32824 | 90.47 | 0.7730401 | 2.835235 | 3.902571 | 33.8242 | 6.256849 | 16.1985 | 12.18252 | 61 | 37 | 106.79 | 40.1 | 46 | 345 | Escasa | Lenta | 1.02 | 7.5 | 11.7
2026-08-29 | Ago. | 2026 | B | 655.6422 | 2.161303 | 1588.33 | 44.9381 | 91.48 | 37.5 | 12.5 | 8.7 | 7.9 | -36.4 | 61.17224 | 75.33981 | 1.605285 | 0 | 0.1906528 | 0.05579981 | 0 | 1.851737 | 76.39429 | 8.06 | 45.79136 | 11.14373 | 1.84534 | 99.21794 | 96.44 | 0.7222139 | 2.995707 | 4.046348 | 36.48779 | 8.032122 | 13.40496 | 13.75287 | 59.3 | 34 | 100.08 | 40.7 | 37 | 390 | Equilibrada | Rápida | 0.72 | 6.8 | 13.4
2026-08-29 | Ago. | 2026 | A | 634.69 | 1.964847 | 1549.17 | 37.75203 | 90.8 | 50 | 12.5 | 8.88 | 8.29 | 54.1 | 65.84345 | 79.63512 | 0.5645522 | 0 | 0.1969465 | 0.0420121 | 0 | 0.8035108 | 58.26535 | 7.81 | 40.59136 | 11.27259 | 1.794311 | 99.32695 | 105.58 | 0.2133966 | 0.7551667 | 1.896018 | 34.11264 | 7.405327 | 13.11451 | 12.52929 | 63.5 | 36 | 104.74 | 39.2 | 64 | 370 | Equilibrada | Adecuada | 1.18 | 7.4 | 12.5
2026-08-30 | Ago. | 2026 | B | 783.9501 | 1.860537 | 1598.33 | 40.53365 | 90.69 | 75 | 25 | 8.8 | 8.5 | 42.4 | 72.74803 | 81.35814 | 0.9261917 | 0 | 0.1913387 | 0.01952429 | 0.2769274 | 1.413982 | 64.63999 | 7.45 | 33.65679 | 10.46873 | 1.822729 | 99.16097 | 99.28 | 0.4597637 | 1.349384 | 2.801869 | 32.10976 | 5.945064 | 17.84882 | 11.48943 | 63.7 | 35 | 96.65 | 42.1 | 56 | 400 | Inestable | Canalizada | 1.02 | 6.3 | 15.7
2026-08-30 | Ago. | 2026 | A | 679.9083 | 2.19788 | 1586.67 | 39.59959 | 93.25 | 50 | 12.5 | 8.85 | 8.34 | -86.5 | 66.14531 | 91.81367 | 0.9817535 | 0 | 0.1838483 | 0.07287184 | 0 | 1.238474 | 62.4113 | 8.06 | 44.14388 | 10.66569 | 1.843587 | 99.44607 | 331.53 | 0.3298752 | 1.582209 | 2.47469 | 36.47513 | 8.199988 | 10.81144 | 13.29594 | 64.6 | 31 | 92.47 | 40.5 | 53 | 395 | Inestable | Lenta | 0.98 | 7 | 14.3
2026-08-31 | Ago. | 2026 | B | 516.3404 | 1.862362 | 1600.83 | 47.4015 | 92.85 | 50 | 25 | 8.7 | 7.9 | 43.7 | 48.15306 | 71.70431 | 1.551695 | 0 | 0.2420884 | 0.02326439 | 0 | 1.817047 | 77.20163 | 7.63 | 37.54052 | 10.66352 | 1.814538 | 99.39073 | 85.58 | 0.8555928 | 2.832627 | 4.184869 | 33.06363 | 6.432729 | 17.02971 | 11.81615 | 63.8 | 40 | 90.02 | 45.8 | 57 | 430 | Equilibrada | Adecuada | 1.3 | 6.4 | 12.3
2026-08-31 | Ago. | 2026 | A | 671.077 | 2.172449 | 1575 | 45.39022 | 90.38 | 75 | 12.5 | 8.83 | 8.13 | 68.3 | 63.8357 | 69.7006 | 1.062254 | 0 | 0.2235213 | 0.0358859 | 0 | 1.321662 | 69.71651 | 8.132702 | 45.67818 | 10.99598 | 1.856848 | 99.03495 | 81.43718 | 0.6136619 | 1.869564 | 3.094587 | 36.9964 | 8.307638 | 11.49757 | 13.574 | 61.3 | 32 | 97.12 | 37.3 | 64 | 385 | Escasa | Canalizada | 1.09 | 7 | 12.7
2026-09-01 | Set. | 2026 | B | 840.3046 | 2.24246 | 1599.17 | 46.68755 | 92.68 | 37.5 | 12.5 | 8.7 | 8.3 | 63.5 | 75.27967 | 69.08012 | 1.568461 | 0.2491334 | 0.1785067 | 0.02233381 | 0 | 2.018435 | 77.4423 | 8.277128 | 45.2226 | 11.09091 | 1.815398 | 99.58752 | 89.47646 | 0.8398292 | 2.796999 | 3.866845 | 37.67769 | 8.852096 | 16.36312 | 14.48126 | 64.4 | 37 | 98.5 | 40.7 | 33 | 420 | Inestable | Rápida | 0.79 | 7.3 | 14.7
2026-09-01 | Set. | 2026 | A | 791.207 | 2.674742 | 1590 | 46.75553 | 86.53 | 50 | 12.5 | 8.85 | 8.34 | 39.6 | 73.08375 | 68.00389 | 1.230338 | 0 | 0.1895838 | 0.02410109 | 0 | 1.444023 | 72.21062 | 8.861403 | 55.76338 | 11.07506 | 1.744095 | 98.94115 | 92.1766 | 0.7586396 | 2.346753 | 3.310001 | 42.28742 | 11.28768 | 17.67851 | 16.27499 | 60.7 | 33 | 93.95 | 39.3 | 52 | 405 | Equilibrada | Rápida | 0.92 | 7.8 | 14.6
2026-09-02 | Set. | 2026 | B | 792.1553 | 2.262284 | 1603.33 | 45.63144 | 92.3 | 75 | 25 | 8.8 | 8.4 | 51.6 | 71.94367 | 75.09677 | 1.543771 | 0 | 0.2209163 | 0.02148604 | 0 | 1.786174 | 74.01125 | 8.089648 | 43.55997 | 10.84987 | 1.735198 | 99.84528 | 79.84307 | 0.5892889 | 2.508117 | 3.58731 | 36.0412 | 8.39407 | 9.796695 | 13.90715 | 61.5 | 31 | 97.5 | 43 | 31 | 400 | Excesiva | Lenta | 0.87 | 7.1 | 13.4
2026-09-02 | Set. | 2026 | A | 741.2077 | 1.599429 | 1602.5 | 46.08484 | 89.79 | 50 | 12.5 | 8.95 | 8.28 | 71.8 | 67.64816 | 71.12016 | 1.643504 | 0 | 0.2023724 | 0.05699632 | 0.4294694 | 2.332342 | 75.59165 | 7.124902 | 33.30242 | 11.08871 | 1.806284 | 99.89013 | 81.13419 | 0.6273425 | 2.870118 | 4.088106 | 30.06076 | 5.850681 | 18.15512 | 9.908104 | 61.5 | 37 | 94.46 | 39.2 | 30 | 380 | Muy persistente | Lenta | 1.05 | 6.9 | 14.1
2026-09-03 | Set. | 2026 | B | 598.0447 | 1.52546 | 1611.67 | 44.68653 | 86.17 | 100 | 12.5 | 8.9 | 8.2 | 51.6 | 53.57394 | 68.60511 | 1.581105 | 0 | 0.2508174 | 0.02928629 | 0 | 1.861208 | 77.57195 | 7.094055 | 31.49641 | 10.92753 | 1.847775 | 99.00666 | 70.72906 | 0.8642967 | 2.958653 | 4.074604 | 29.70712 | 5.338208 | 14.37632 | 10.14973 | 64.3 | 35 | 96.31 | 38.9 | 60 | 330 | Equilibrada | Adecuada | 1.12 | 6.1 | 12.3
2026-09-03 | Set. | 2026 | A | 843.7236 | 1.787649 | 1606.67 | 44.3171 | 94 | 75 | 12.5 | 8.94 | 7.64 | 71.8 | 76.06884 | 75.25862 | 1.365053 | 0 | 0.2074139 | 0.05433662 | 0 | 1.626803 | 74.61031 | 7.474667 | 36.59794 | 10.64661 | 1.741445 | 99.1382 | 78.79985 | 0.8005991 | 2.985151 | 3.483908 | 31.61404 | 5.946715 | 16.84239 | 11.12104 | 62.9 | 32 | 102.93 | 41.6 | 50 | 395 | Inestable | Rápida | 0.85 | 6.8 | 10.4
2026-09-04 | Set. | 2026 | B | 565.6494 | 2.122573 | 1506.667 | 43.99543 | 87.23 | 25 | 12.5 | 8.67 | 7.82 | 81.8 | 61.28207 | 99.6291 | 1.233152 | 0 | 0.2651819 | 0.02893026 | 0 | 1.527264 | 70.58257 | 8.1665 | 47.40384 | 10.33602 | 1.838452 | 99.0138 | 84.33271 | 0.7643297 | 2.519803 | 3.446511 | 36.68744 | 8.024808 | 14.41055 | 14.1561 | 64.7 | 37 | 93.45 | 36.8 | 55 | 415 | Equilibrada | Rápida | 0.86 | 6.1 | 12.1
2026-09-04 | Set. | 2026 | A | 588.8404 | 2.089656 | 1601.67 | 48.35247 | 94.4 | 25 | 12.5 | 8.62 | 8.05 | 73.6 | 53.33619 | 74.77516 | 1.906076 | 0 | 0.2971943 | 0.01745524 | 0 | 2.220726 | 79.10678 | 7.877007 | 42.36816 | 11.22744 | 1.761322 | 99.89182 | 73.85183 | 0.921964 | 3.167599 | 4.156967 | 34.72963 | 7.925978 | 15.74919 | 12.67076 | 63.9 | 32 | 102.66 | 43 | 54 | 400 | Muy persistente | Lenta | 0.94 | 6.5 | 11.7
2026-09-05 | Set. | 2026 | B | 589.9331 | 1.997485 | 1539.17 | 45.98213 | 87.5 | 37.5 | 12.5 | 8.86 | 7.84 | 85.8 | 59.7381 | 93.87097 | 1.349175 | 0 | 0.2966438 | 0.02962791 | 0 | 1.675447 | 76.78331 | 7.82628 | 40.82697 | 10.9213 | 1.765985 | 99.41091 | 80.86438 | 0.8575391 | 3.036991 | 3.875254 | 35.01016 | 6.821327 | 13.5881 | 12.77734 | 62 | 38 | 101.93 | 39.6 | 41 | 370 | Inestable | Rápida | 0.91 | 7 | 12.4
2026-09-05 | Set. | 2026 | A | 806.2042 | 1.815655 | 1592.5 | 46.38549 | 88.29 | 62.5 | 12.5 | 8.76 | 8.16 | 84.6 | 74.01859 | 67.87172 | 1.608604 | 0 | 0.2170666 | 0.01479412 | 0 | 1.840465 | 75.49714 | 7.404268 | 34.33665 | 10.38652 | 1.804832 | 99.77338 | 78.50999 | 0.6815374 | 2.970432 | 3.84902 | 31.66468 | 5.550897 | 13.10117 | 10.98756 | 62 | 40 | 103.36 | 38 | 55 | 415 | Muy persistente | Rápida | 1.11 | 7.2 | 14.3
2026-09-06 | Set. | 2026 | B | 765.3345 | 1.951946 | 1468.5 | 48.30933 | 87.23 | 37.5 | 12.5 | 8.59 | 8.06 | 70.6 | 89.35129 | 85.90406 | 1.617443 | 0 | 0.2286582 | 0.0293686 | 0 | 1.87547 | 78.38929 | 7.753092 | 42.25665 | 10.37673 | 1.745805 | 99.50534 | 76.40017 | 0.8999517 | 3.106242 | 4.386192 | 34.17818 | 7.596579 | 19.93859 | 12.21122 | 59 | 35 | 99.02 | 45 | 35 | 365 | Escasa | Lenta | 0.88 | 7.9 | 12.1
2026-09-06 | Set. | 2026 | A | 596.7808 | 1.747016 | 1617.5 | 45.92428 | 89.01 | 37.5 | 12.5 | 8.77 | 7.94 | 53.7 | 52.95598 | 69.08012 | 1.699423 | 0 | 0.29324 | 0.01090767 | 0.2899085 | 2.293479 | 76.17186 | 7.469381 | 38.11631 | 10.28822 | 1.716427 | 99.16338 | 81.60277 | 0.8265178 | 2.472922 | 3.386817 | 32.28907 | 6.05664 | 16.28153 | 11.45182 | 63.1 | 40 | 105.32 | 39.8 | 55 | 370 | Inestable | Lenta | 0.99 | 6.8 | 11.5
2026-09-07 | Set. | 2026 | B | 708.4681 | 1.937833 | 1520 | 46.35728 | 89.36 | 25 | 12.5 | 8.91 | 7.76 | 62.8 | 74.38602 | 82.35849 | 1.656394 | 0 | 0.2470118 | 0.02322872 | 0 | 1.926635 | 79.05927 | 7.695558 | 39.31724 | 11.2904 | 1.778477 | 99.55183 | 81.61683 | 0.775556 | 3.202943 | 4.071465 | 34.69379 | 6.605161 | 16.88926 | 11.76857 | 61.8 | 37 | 94.05 | 39.9 | 44 | 405 | Escasa | Canalizada | 1.12 | 7.9 | 10.9
2026-09-07 | Set. | 2026 | A | 564.8105 | 1.880174 | 1538.33 | 46.66074 | 89.74 | 50 | 12.5 | 8.79 | 8.52 | 79.8 | 57.07399 | 74.85531 | 1.702579 | 0 | 0.3098385 | 0.03610286 | 0 | 2.04852 | 78.49366 | 7.6855 | 40.04793 | 10.46118 | 1.754726 | 99.41971 | 85.66853 | 0.7711962 | 2.976629 | 4.324869 | 33.63363 | 7.68851 | 16.08925 | 11.86347 | 60.9 | 37 | 98.69 | 43.1 | 41 | 365 | Equilibrada | Lenta | 1.02 | 6.8 | 12.8
2026-09-08 | Set. | 2026 | B | 588.641 | 1.779637 | 1548.33 | 45.46263 | 86 | 75 | 12.5 | 9.05 | 8.19 | 57 | 58.39728 | 95.02041 | 1.360299 | 0 | 0.2972949 | 0.03000232 | 0 | 1.687596 | 74.72715 | 7.351995 | 34.02475 | 10.44268 | 1.883706 | 99.73463 | 98.3017 | 0.7199904 | 2.962985 | 3.718089 | 32.11204 | 5.679166 | 13.66616 | 11.35074 | 63.2 | 39 | 107.99 | 43.7 | 67 | 410 | Excesiva | Rápida | 0.82 | 7.4 | 12.2
2026-09-08 | Set. | 2026 | A | 672.6119 | 1.526095 | 1586.67 | 47.49212 | 84.12 | 37.5 | 12.5 | 8.9 | 8.28 | 116.5 | 62.59577 | 76.32787 | 1.595947 | 0 | 0.2601798 | 0.02714416 | 0 | 1.883271 | 77.8531 | 7.06277 | 30.4792 | 11.25105 | 1.882108 | 99.56828 | 78.49442 | 0.8465693 | 2.92111 | 3.984591 | 29.3841 | 5.39674 | 16.9911 | 9.737087 | 62.3 | 40 | 99.17 | 46.2 | 50 | 400 | Inestable | Rápida | 1.27 | 7.1 | 10.8
2026-09-09 | Set. | 2026 | B | 731.7508 | 1.601664 | 1560.83 | 47.21576 | 93.1 | 50 | 12.5 | 8.9 | 8.32 | 75.6 | 71.10738 | 76.9163 | 1.744807 | 0 | 0.2391525 | 0.03944327 | 0 | 2.023402 | 76.35723 | 7.170103 | 32.08616 | 10.47318 | 1.740893 | 99.4968 | 80.76739 | 0.5426396 | 2.875719 | 3.877971 | 29.63062 | 5.463729 | 12.01162 | 10.52859 | 63 | 35 | 100.48 | 46.7 | 58 | 390 | Inestable | Rápida | 0.62 | 6.6 | 9.6
2026-09-09 | Set. | 2026 | A | 633.4928 | 2.127996 | 1543.33 | 45.10221 | 88.63 | 50 | 12.5 | 8.8 | 7.81 | 135.3 | 62.82918 | 74.377 | 1.617832 | 0.1632871 | 0.2762462 | 0.02942878 | 0 | 2.086794 | 75.15217 | 7.973027 | 43.75981 | 10.5814 | 1.853148 | 99.87733 | 88.40061 | 0.7473647 | 2.719301 | 4.208687 | 35.40035 | 7.95119 | 14.53992 | 12.97091 | 63.8 | 36 | 97.01 | 38 | 38 | 380 | Inestable | Canalizada | 1.2 | 7.5 | 10.9
2026-09-10 | Set. | 2026 | B | 642.4433 | 2.148625 | 1593.33 | 45.01015 | 90.69 | 50 | 12.5 | 9.28 | 8.06 | 97.8 | 58.34745 | 74.77516 | 1.378945 | 0.1224296 | 0.2334836 | 0.02610199 | 0 | 1.76096 | 73.1566 | 8.0669 | 44.83138 | 10.36181 | 1.751451 | 99.83717 | 91.47173 | 0.699794 | 2.829156 | 3.49845 | 35.89325 | 8.198587 | 11.82551 | 13.11037 | 64.1 | 38 | 93.37 | 41.6 | 42 | 350 | Inestable | Rápida | 0.94 | 7.9 | 14.8
2026-09-10 | Set. | 2026 | A | 862.7645 | 1.780046 | 1585 | 40.89501 | 90.9 | 50 | 25 | 9.32 | 8.66 | -21.3 | 80.95522 | 70.90355 | 0.8634303 | 0 | 0.2028363 | 0.0173652 | 0.2592621 | 1.342894 | 65.13989 | 7.43043 | 35.41868 | 11.16872 | 1.794875 | 99.61677 | 88.90702 | 0.4244777 | 1.745057 | 2.786268 | 31.83811 | 6.6628 | 14.78591 | 11.14891 | 62 | 38 | 90.27 | 40.3 | 44 | 350 | Inestable | Lenta | 0.91 | 6.6 | 13.7
2026-09-11 | Set. | 2026 | B | 767.6956 | 1.774743 | 1605 | 46.29852 | 86.53 | 50 | 12.5 | 9.29 | 8.43 | 63.6 | 72.42295 | 72.37306 | 1.386618 | 0 | 0.2279549 | 0.05957923 | 0 | 1.674153 | 75.84024 | 7.450224 | 37.88746 | 10.27987 | 1.837962 | 98.96515 | 86.95613 | 0.783917 | 2.652128 | 4.146537 | 31.5898 | 6.910727 | 14.57013 | 11.53899 | 63.1 | 34 | 100.56 | 40.8 | 70 | 410 | Muy persistente | Canalizada | 0.99 | 6.4 | 10.6
2026-09-11 | Set. | 2026 | A | 778.0788 | 1.878134 | 1594.17 | 46.86217 | 82.65 | 75 | 25 | 9.1 | 8 | -3.1 | 71.75464 | 69.14851 | 1.48827 | 0 | 0.1927825 | 0.03956846 | 0 | 1.720621 | 75.01296 | 7.462986 | 38.11525 | 10.80054 | 1.818907 | 98.97984 | 79.12176 | 0.7739982 | 2.701701 | 3.732379 | 31.86985 | 5.988614 | 12.888 | 11.36152 | 59.3 | 35 | 104.4 | 40.5 | 39 | 425 | Escasa | Rápida | 0.74 | 7.9 | 14.2
2026-09-12 | Set. | 2026 | B | 645.4838 | 1.751007 | 1595 | 46.24383 | 87.5 | 37.5 | 12.5 | 8.91 | 7.95 | 73.4 | 59.12227 | 69.08012 | 1.427786 | 0 | 0.2711145 | 0.0056414 | 0 | 1.704541 | 73.35784 | 7.424173 | 36.71881 | 11.276 | 1.827976 | 99.26842 | 75.40387 | 0.6064868 | 2.381502 | 3.748451 | 32.59677 | 6.849875 | 24.53717 | 11.15573 | 62.3 | 35 | 94.49 | 43.3 | 70 | 385 | Muy persistente | Canalizada | 0.9 | 6.7 | 14.1
2026-09-12 | Set. | 2026 | A | 811.6799 | 1.923256 | 1601.67 | 46.54028 | 91.38 | 75 | 12.5 | 8.8 | 8 | 36.8 | 73.52062 | 71.12016 | 1.653032 | 0 | 0.1848019 | 0.05759419 | 0 | 1.895428 | 77.3017 | 7.657241 | 40.89198 | 10.9638 | 1.808566 | 99.39918 | 80.28648 | 0.8401103 | 2.884388 | 4.019093 | 33.6064 | 6.859315 | 11.6918 | 12.27363 | 62 | 34 | 105.31 | 43.1 | 45 | 395 | Excesiva | Lenta | 1.03 | 7.4 | 9.3
2026-09-13 | Set. | 2026 | B | 605.8095 | 1.755253 | 1570.83 | 46.4746 | 90.29 | 50 | 12.5 | 8.93 | 8.34 | 69.4 | 63.4388 | 80 | 1.658424 | 0 | 0.2063355 | 0.03151799 | 0.3174188 | 2.213696 | 77.41059 | 7.477398 | 36.68494 | 11.18155 | 1.790578 | 99.75878 | 83.16679 | 0.7900078 | 2.857326 | 3.992688 | 32.40727 | 6.334971 | 8.003558 | 11.22898 | 60.8 | 34 | 94.95 | 40.2 | 46 | 385 | Excesiva | Lenta | 0.77 | 6.9 | 12.7
2026-09-13 | Set. | 2026 | A | 649.9756 | 1.452211 | 1602.5 | 46.57095 | 88.23 | 75 | 12.5 | 8.8 | 8.2 | 24.9 | 59.1122 | 70.68826 | 1.57643 | 0 | 0.2307779 | 0.057426 | 0 | 1.864634 | 77.76652 | 7.008762 | 31.16573 | 10.95221 | 1.82256 | 99.83453 | 78.14992 | 0.7452175 | 2.952168 | 3.908382 | 29.71693 | 5.261809 | 10.69444 | 9.929349 | 63.5 | 35 | 102.77 | 40.7 | 40 | 370 | Equilibrada | Canalizada | 0.7 | 7.1 | 15.5
2026-09-14 | Set. | 2026 | B | 697.1195 | 1.727254 | 1603.33 | 45.8263 | 90 | 50 | 12.5 | 8.86 | 7.88 | -110.9 | 62.85451 | 65.88679 | 1.573308 | 0 | 0.2151711 | 0.02940676 | 0 | 1.817886 | 75.90758 | 7.420402 | 37.12222 | 10.82989 | 1.880819 | 99.36238 | 81.54966 | 0.7813409 | 3.140876 | 4.175744 | 31.31894 | 6.014741 | 20.15564 | 11.29332 | 63.9 | 41 | 101.77 | 43.3 | 41 | 375 | Excesiva | Canalizada | 0.8 | 7 | 14.9
2026-09-14 | Set. | 2026 | A | 873.3211 | 2.042036 | 1613.33 | 45.79738 | 85.71 | 37.5 | 12.5 | 8.85 | 8.03 | 45.4 | 77.88232 | 75.33981 | 1.560127 | 0 | 0.1717581 | 0.0245881 | 0 | 1.756473 | 75.63489 | 7.752542 | 40.45888 | 11.32775 | 1.859283 | 99.86913 | 77.89063 | 0.8753659 | 2.602882 | 3.823306 | 34.37393 | 6.864715 | 15.79398 | 12.14182 | 61.5 | 38 | 101.75 | 39.2 | 58 | 360 | Escasa | Canalizada | 1.23 | 7.7 | 10.8
2026-09-15 | Set. | 2026 | B | 550.739 | 1.957547 | 1567.5 | 47.50657 | 90.21 | 50 | 12.5 | 8.82 | 8.19 | -120.8 | 52.29539 | 78.38384 | 1.874266 | 0 | 0.2723613 | 0.03647135 | 0 | 2.183098 | 78.73466 | 7.734109 | 41.47342 | 10.81481 | 1.712958 | 99.5279 | 88.05343 | 0.7333885 | 2.991506 | 4.173127 | 33.88312 | 7.778633 | 15.71943 | 12.56351 | 63.7 | 35 | 93.56 | 41.8 | 60 | 340 | Inestable | Lenta | 0.52 | 7.1 | 13.3
2026-09-15 | Set. | 2026 | A | 546.2999 | 1.711155 | 1600 | 45.21031 | 92.5 | 37.5 | 12.5 | 8.82 | 8.01 | 4.415019 | 51.46482 | 80.73988 | 1.688997 | 0.8981559 | 0.2288121 | 0.05741528 | 0.04212697 | 2.915507 | 74.57998 | 7.277908 | 32.77624 | 10.81528 | 1.802738 | 99.42644 | 83.39984 | 0.5921686 | 2.549131 | 3.508831 | 30.91107 | 5.571354 | 14.09886 | 10.98698 | 62.39574 | 35.74806 | 99.45527 | 41.63508 | 50.69574 | 383.624 | Inestable | Adecuada | 0.920969 | 7.083915
2026-09-16 | Set. | 2026 | B | 571.279 | 1.554105 | 1583.33 | 46.31424 | 94.93 | 25 | 12.5 | 8.6 | 7.86 | 4.415019 | 53.66252 | 73.82664 | 1.685289 | 0.8981559 | 0.2625687 | 0.05741528 | 0.04212697 | 2.945556 | 77.94401 | 7.151345 | 35.23271 | 10.81528 | 1.802738 | 99.42644 | 95.88125 | 0.6940082 | 3.057062 | 4.664328 | 29.81522 | 4.576738 | 14.09886 | 10.19408 | 62.39574 | 35.74806 | 99.45527 | 41.63508 | 50.69574 | 383.624 | Inestable | Adecuada | 0.920969 | 7.083915
2026-09-16 | Set. | 2026 | A | 871.6481 | 1.967844 | 1609.17 | 45.31692 | 90.47 | 50 | 12.5 | 8.64 | 8.44 | 4.415019 | 77.98039 | 70.40323 | 1.511518 | 0.8981559 | 0.1720878 | 0.05741528 | 0.04212697 | 2.681304 | 76.04806 | 7.789333 | 39.79187 | 10.81528 | 1.802738 | 99.42644 | 86.66089 | 0.9270477 | 2.471007 | 4.160056 | 34.46876 | 6.034344 | 14.09886 | 12.55802 | 62.39574 | 35.74806 | 99.45527 | 41.63508 | 50.69574 | 383.624 | Inestable | Adecuada | 0.920969 | 7.083915
2026-09-17 | Set. | 2026 | B | 501.897 | 1.817114 | 1595 | 46.68908 | 94.83 | 37.5 | 12.5 | 8.91 | 7.93 | 4.415019 | 77.62901 | 106.4634 | 1.614138 | 0.8981559 | 0.2490551 | 0.05741528 | 0.04212697 | 2.860891 | 76.60377 | 7.702433 | 39.6448 | 10.81528 | 1.802738 | 99.42644 | 82.13781 | 0.7655599 | 2.630765 | 4.011019 | 34.26518 | 7.208172 | 14.09886 | 12.14809 | 62.39574 | 35.74806 | 99.45527 | 41.63508 | 50.69574 | 383.624 | Inestable | Adecuada | 0.920969 | 7.083915
2026-09-17 | Set. | 2026 | A | 547.8668 | 1.886949 | 1601.67 | 50.70048 | 93.78 | 25 | 12.5 | 8.8 | 8 | 4.415019 | 49.80533 | 66.07379 | 1.786717 | 0.8981559 | 0.2281576 | 0.05741528 | 0.04212697 | 3.012573 | 80.48404 | 7.557197 | 36.03401 | 10.81528 | 1.802738 | 99.42644 | 81.47241 | 0.8984001 | 3.139047 | 4.35663 | 33.25906 | 6.582786 | 14.09886 | 11.41975 | 62.39574 | 35.74806 | 99.45527 | 41.63508 | 50.69574 | 383.624 | Inestable | Adecuada | 0.920969 | 7.083915
2026-09-18 | Set. | 2026 | B | 745.0434 | 2.091031 | 1610 | 45.38845 | 90.19 | 37.5 | 12.5 | 8.9 | 8.4 | 4.415019 | 66.80529 | 91.53342 | 1.333022 | 0.8981559 | 0.2013306 | 0.05741528 | 0.04212697 | 2.532051 | 72.95397 | 7.754885 | 41.43918 | 10.81528 | 1.802738 | 99.42644 | 79.40746 | 0.6122651 | 2.560401 | 3.204548 | 34.27805 | 7.92578 | 14.09886 | 12.60196 | 62.39574 | 35.74806 | 99.45527 | 41.63508 | 50.69574 | 383.624 | Inestable | Adecuada | 0.920969 | 7.083915
2026-09-18 | Set. | 2026 | A | 976.4205 | 2.141827 | 1600.83 | 45.84983 | 92.72 | 25 | 12.5 | 9.01 | 8.78 | 4.415019 | 89.04764 | 77.85953 | 1.447499 | 0.8981559 | 0.1280186 | 0.05741528 | 0.04212697 | 2.573216 | 73.74251 | 8.040692 | 45.97511 | 10.81528 | 1.802738 | 99.42644 | 93.37591 | 0.6238277 | 2.504153 | 3.758734 | 36.43826 | 7.635862 | 14.09886 | 13.1702 | 62.39574 | 35.74806 | 99.45527 | 41.63508 | 50.69574 | 383.624 | Inestable | Adecuada | 0.920969 | 7.083915
2026-09-19 | Set. | 2026 | B | 713.0262 | 2.146872 | 1601.67 | 47.15037 | 79.62 | 37.5 | 12.5 | 8.7 | 8 | 4.415019 | 65.05124 | 69.35452 | 1.540082 | 0.8981559 | 0.210371 | 0.05741528 | 0.04212697 | 2.748151 | 77.01048 | 7.896532 | 43.89266 | 10.81528 | 1.802738 | 99.42644 | 91.27302 | 0.6358506 | 2.711314 | 4.167275 | 34.74281 | 7.183132 | 14.09886 | 13.03965 | 62.39574 | 35.74806 | 99.45527 | 41.63508 | 50.69574 | 383.624 | Inestable | Adecuada | 0.920969 | 7.083915
2026-09-19 | Set. | 2026 | A | 767.574 | 2.052119 | 1607.5 | 45.6529 | 84.84 | 37.5 | 12.5 | 8.9 | 8.54 | 4.415019 | 69.10876 | 75.83062 | 1.578759 | 0.8981559 | 0.1628507 | 0.05741528 | 0.04212697 | 2.739308 | 74.85067 | 7.805694 | 42.41565 | 10.81528 | 1.802738 | 99.42644 | 83.64643 | 0.7462448 | 2.42775 | 3.472502 | 33.51252 | 7.405783 | 14.09886 | 12.45107 | 62.39574 | 35.74806 | 99.45527 | 41.63508 | 50.69574 | 383.624 | Inestable | Adecuada | 0.920969 | 7.083915
2026-09-20 | Set. | 2026 | B | 743.1586 | 1.878378 | 1598.33 | 48.08181 | 84.31 | 37.5 | 12.5 | 8.8 | 8.1 | 4.415019 | 67.68984 | 73.20755 | 1.566311 | 0.8981559 | 0.168201 | 0.05741528 | 0.04212697 | 2.73221 | 75.85227 | 7.681461 | 37.29743 | 10.81528 | 1.802738 | 99.42644 | 93.21914 | 0.7837001 | 2.825143 | 4.240465 | 34.05369 | 7.548499 | 14.09886 | 11.88413 | 62.39574 | 35.74806 | 99.45527 | 41.63508 | 50.69574 | 383.624 | Inestable | Adecuada | 0.920969 | 7.083915
2026-09-20 | Set. | 2026 | A | 624.4348 | 2.028625 | 1540.833 | 45.89694 | 86.84 | 25 | 12.5 | 8.73 | 8.06 | 4.415019 | 68.8924 | 84.04332 | 1.589587 | 0.8981559 | 0.200181 | 0.05741528 | 0.04212697 | 2.787466 | 75.64501 | 7.777648 | 39.64638 | 10.81528 | 1.802738 | 99.42644 | 81.00608 | 0.5985377 | 3.010368 | 4.118101 | 35.06068 | 7.868681 | 14.09886 | 12.63671 | 62.39574 | 35.74806 | 99.45527 | 41.63508 | 50.69574 | 383.624 | Inestable | Adecuada | 0.920969 | 7.083915
2026-09-21 | Set. | 2026 | B | 598.1158 | 1.675335 | 1596.667 | 44.16303 | 87.8 | 37.5 | 12.5 | 8.7 | 8.2 | 4.415019 | 54.63063 | 71.77801 | 1.407657 | 0.8981559 | 0.1671917 | 0.05741528 | 0.04212697 | 2.572547 | 73.27359 | 7.392014 | 35.36892 | 10.81528 | 1.802738 | 99.42644 | 90.01857 | 0.6014155 | 2.541311 | 3.386519 | 31.8685 | 6.159308 | 14.09886 | 11.16732 | 62.39574 | 35.74806 | 99.45527 | 41.63508 | 50.69574 | 383.624 | Inestable | Adecuada | 0.920969 | 7.083915
2026-09-21 | Set. | 2026 | A | 449.4905 | 1.76543 | 1518.333 | 44.93077 | 87.3 | 37.5 | 12.5 | 8.64 | 7.46 | 4.415019 | 51.74389 | 84.65455 | 1.475282 | 0.8981559 | 0.2224741 | 0.05741528 | 0.04212697 | 2.695455 | 75.36143 | 7.47443 | 35.67728 | 10.81528 | 1.802738 | 99.42644 | 93.43192 | 0.6885464 | 2.707831 | 3.749664 | 32.05287 | 6.138479 | 14.09886 | 11.86376 | 62.39574 | 35.74806 | 99.45527 | 41.63508 | 50.69574 | 383.624 | Inestable | Adecuada | 0.920969 | 7.083915
2026-09-22 | Set. | 2026 | B | 616.7221 | 2.020146 | 1596.667 | 46.84984 | 85.33 | 50 | 12.5 | 8.7 | 8 | 4.415019 | 56.6363 | 73.74868 | 1.531033 | 0.8981559 | 0.2026845 | 0.05741528 | 0.04212697 | 2.731416 | 76.6926 | 7.72291 | 41.82847 | 10.81528 | 1.802738 | 99.42644 | 90.3834 | 0.7862955 | 2.889163 | 3.948518 | 33.98888 | 7.19765 | 14.09886 | 12.27023 | 62.39574 | 35.74806 | 99.45527 | 41.63508 | 50.69574 | 383.624 | Inestable | Adecuada | 0.920969 | 7.083915
2026-09-22 | Set. | 2026 | A | 697.873 | 1.873226 | 1587.5 | 42.85161 | 89.74 | 50 | 12.5 | 8.76 | 7.34 | 4.415019 | 64.85491 | 83.14286 | 1.245071 | 0.8981559 | 0.1432926 | 0.05741528 | 0.04212697 | 2.386062 | 70.58544 | 7.59624 | 38.85866 | 10.81528 | 1.802738 | 99.42644 | 103.2826 | 0.6230155 | 2.010329 | 3.330453 | 33.53259 | 7.367547 | 14.09886 | 11.87379 | 62.39574 | 35.74806 | 99.45527 | 41.63508 | 50.69574 | 383.624 | Inestable | Adecuada | 0.920969 | 7.083915
2026-09-23 | Set. | 2026 | B | 726.0338 | 1.794475 | 1602.727 | 42.88064 | 79.62 | 200 | 12.5 | 9.2 | 8.3 | 4.415019 | 70.53677 | 75.25862 | 1.203872 | 0.8981559 | 0.1934826 | 0.05741528 | 0.04212697 | 2.395053 | 70.41351 | 7.597922 | 38.56596 | 10.81528 | 1.802738 | 99.42644 | 105.6212 | 0.6883435 | 2.13299 | 3.232353 | 32.70538 | 6.736474 | 14.09886 | 11.87137 | 62.39574 | 35.74806 | 99.45527 | 41.63508 | 50.69574 | 383.624 | Inestable | Adecuada | 0.920969 | 7.083915
2026-09-23 | Set. | 2026 | A | 452.9034 | 1.723658 | 1637.778 | 44.57642 | 81.13 | 175 | 12.5 | 9.23 | 8.07 | 4.415019 | 56.96986 | 98.64407 | 1.488186 | 0.8981559 | 0.3311965 | 0.05741528 | 0.04212697 | 2.817081 | 73.93806 | 7.2545 | 35.0978 | 10.81528 | 1.802738 | 99.42644 | 102.5737 | 0.8141401 | 2.473764 | 3.300542 | 30.78753 | 5.555193 | 14.09886 | 10.55632 | 62.39574 | 35.74806 | 99.45527 | 41.63508 | 50.69574 | 383.624 | Inestable | Adecuada | 0.920969 | 7.083915
2026-09-24 | Set. | 2026 | B | 685.0631 | 1.551002 | 1610.833 | 42.53283 | 82.35 | 175 | 25 | 9.1 | 8.4 | 4.415019 | 64.01038 | 73.36134 | 1.264486 | 0.8981559 | 0.145972 | 0.05741528 | 0.04212697 | 2.408156 | 70.51924 | 7.221126 | 32.52739 | 10.81528 | 1.802738 | 99.42644 | 97.78496 | 0.6869576 | 2.276446 | 3.650516 | 30.74857 | 5.810341 | 14.09886 | 10.82899 | 62.39574 | 35.74806 | 99.45527 | 41.63508 | 50.69574 | 383.624 | Inestable | Adecuada | 0.920969 | 7.083915
2026-09-24 | Set. | 2026 | A | 849.0172 | 1.705532 | 1620 | 43.735 | 84.01 | 37.5 | 25 | 8.91 | 8.37 | 4.415019 | 74.76514 | 71.12016 | 1.112408 | 0.8981559 | 0.1177832 | 0.05741528 | 0.04212697 | 2.227889 | 70.24059 | 7.370532 | 34.43525 | 10.81528 | 1.802738 | 99.42644 | 94.95363 | 0.7003673 | 2.178267 | 3.32616 | 31.19624 | 6.163375 | 14.09886 | 11.40837 | 62.39574 | 35.74806 | 99.45527 | 41.63508 | 50.69574 | 383.624 | Inestable | Adecuada | 0.920969 | 7.083915
2026-09-25 | Set. | 2026 | B | 769.7558 | 1.615883 | 1618.33 | 36.60225 | 87.28 | 50 | 25 | 9.06 | 8.51 | 4.415019 | 68.09132 | 71.3381 | 0.5895172 | 0.8981559 | 0.194867 | 0.05741528 | 0.04212697 | 1.782082 | 58.85119 | 7.251085 | 33.00218 | 10.81528 | 1.802738 | 99.42644 | 109.693 | 0.154925 | 0.8476145 | 2.13549 | 31.4727 | 5.76859 | 14.09886 | 10.77713 | 62.39574 | 35.74806 | 99.45527 | 41.63508 | 50.69574 | 383.624 | Inestable | Adecuada | 0.920969 | 7.083915
2026-09-25 | Set. | 2026 | A | 661.8647 | 1.67523 | 1569.17 | 46.31182 | 85.18 | 62.5 | 25 | 9.1 | 8.65 | 4.415019 | 63.0221 | 85.69325 | 1.196183 | 0.8981559 | 0.1133162 | 0.05741528 | 0.04212697 | 2.307197 | 71.64033 | 7.324474 | 35.97607 | 10.81528 | 1.802738 | 99.42644 | 99.43807 | 0.591062 | 2.564375 | 3.736139 | 31.52715 | 6.77169 | 14.09886 | 10.61691 | 62.39574 | 35.74806 | 99.45527 | 41.63508 | 50.69574 | 383.624 | Inestable | Adecuada | 0.920969 | 7.083915
2026-09-26 | Set. | 2026 | B | 679.4085 | 1.640719 | 1495.17 | 43.13387 | 80.48 | 50 | 25 | 9.17 | 8.61 | 4.415019 | 74.77551 | 68.87574 | 1.434998 | 0.8981559 | 0.07359343 | 0.05741528 | 0.04212697 | 2.50629 | 74.48286 | 7.334909 | 35.87076 | 10.81528 | 1.802738 | 99.42644 | 88.27621 | 0.8129661 | 2.956225 | 3.726552 | 31.896 | 6.243745 | 14.09886 | 11.01919 | 62.39574 | 35.74806 | 99.45527 | 41.63508 | 50.69574 | 383.624 | Inestable | Adecuada | 0.920969 | 7.083915
2026-09-26 | Set. | 2026 | A | 818.8391 | 1.531372 | 1595 | 42.14978 | 94.44 | 50 | 12.5 | 9.07 | 8.46 | 4.415019 | 75.40823 | 69.01186 | 1.197325 | 0.8981559 | 0.1831862 | 0.05741528 | 0.04212697 | 2.378209 | 69.86634 | 7.240167 | 35.05683 | 10.81528 | 1.802738 | 99.42644 | 94.26262 | 0.604808 | 2.092247 | 3.285691 | 30.28494 | 5.739318 | 14.09886 | 10.58378 | 62.39574 | 35.74806 | 99.45527 | 41.63508 | 50.69574 | 383.624 | Inestable | Adecuada | 0.920969 | 7.083915
2026-09-27 | Set. | 2026 | B | 1035.167 | 1.816537 | 1615.83 | 44.19888 | 83.34 | 37.5 | 12.5 | 9.03 | 8.59 | 4.415019 | 91.9409 | 68.203125 | 1.108748 | 0.8981559 | 0.09660276 | 0.05741528 | 0.04212697 | 2.203049 | 71.39754 | 7.355456 | 37.22938 | 10.81528 | 1.802738 | 99.42644 | 92.57724 | 0.629569 | 2.381759 | 3.576185 | 31.52967 | 5.90228 | 14.09886 | 10.86789 | 62.39574 | 35.74806 | 99.45527 | 41.63508 | 50.69574 | 383.624 | Inestable | Adecuada | 0.920969 | 7.083915
2026-09-27 | Set. | 2026 | A | 678.801 | 1.833297 | 1590 | 46.21078 | 91.23 | 37.5 | 12.5 | 8.84 | 8.53 | 4.415019 | 64.97493 | 73.13089 | 1.531235 | 0.8981559 | 0.2069457 | 0.05741528 | 0.04212697 | 2.735879 | 74.91799 | 7.636351 | 37.04076 | 10.81528 | 1.802738 | 99.42644 | 90.6755 | 0.5763316 | 2.683553 | 4.02544 | 33.9162 | 6.78141 | 14.09886 | 11.59359 | 62.39574 | 35.74806 | 99.45527 | 41.63508 | 50.69574 | 383.624 | Inestable | Adecuada | 0.920969 | 7.083915
2026-09-28 | Set. | 2026 | B | 823.7158 | 1.649469 | 1614.167 | 45.99394 | 80.95 | 37.5 | 12.5 | 8.8 | 8.03 | 4.415019 | 73.22604 | 66.07379 | 1.59402 | 0.8981559 | 0.1214011 | 0.05741528 | 0.04212697 | 2.713119 | 75.89023 | 7.351339 | 34.72028 | 10.81528 | 1.802738 | 99.42644 | 81.41995 | 0.6153451 | 2.88875 | 3.913853 | 31.58325 | 6.231121 | 14.09886 | 11.1868 | 62.39574 | 35.74806 | 99.45527 | 41.63508 | 50.69574 | 383.624 | Inestable | Adecuada | 0.920969 | 7.083915
2026-09-28 | Set. | 2026 | A | 740.9216 | 1.383051 | 1602.5 | 46.36363 | 89.39 | 75 | 12.5 | 9.11 | 8.41 | 4.415019 | 66.00946 | 75.91304 | 1.538971 | 0.8981559 | 0.1012253 | 0.05741528 | 0.04212697 | 2.637895 | 75.47717 | 7.088112 | 32.53537 | 10.81528 | 1.802738 | 99.42644 | 71.52101 | 0.8100504 | 2.351763 | 3.74854 | 30.0641 | 5.524152 | 14.09886 | 10.32781 | 62.39574 | 35.74806 | 99.45527 | 41.63508 | 50.69574 | 383.624 | Inestable | Adecuada | 0.920969 | 7.083915
2026-09-29 | Set. | 2026 | B | 764.2022 | 1.750879 | 1596.67 | 45.81598 | 83.34 | 50 | 12.5 | 8.94 | 8.69 | 4.415019 | 69.80022 | 72.52336 | 1.457381 | 0.8981559 | 0.1962831 | 0.05741528 | 0.04212697 | 2.651362 | 74.53703 | 7.416789 | 34.34525 | 10.81528 | 1.802738 | 99.42644 | 79.04197 | 0.7504432 | 2.943846 | 3.794134 | 31.22422 | 5.976776 | 14.09886 | 11.27704 | 62.39574 | 35.74806 | 99.45527 | 41.63508 | 50.69574 | 383.624 | Inestable | Adecuada | 0.920969 | 7.083915
2026-09-29 | Set. | 2026 | A | 591.9693 | 1.657727 | 1583.333 | 46.09042 | 81.81 | 62.5 | 12.5 | 8.97 | 8.01 | 4.415019 | 55.60572 | 80.927 | 1.500838 | 0.8981559 | 0.1689277 | 0.05741528 | 0.04212697 | 2.667464 | 75.19365 | 7.165788 | 32.47395 | 10.81528 | 1.802738 | 99.42644 | 81.11896 | 0.7193112 | 2.547749 | 3.667183 | 30.12252 | 5.262745 | 14.09886 | 10.41867 | 62.39574 | 35.74806 | 99.45527 | 41.63508 | 50.69574 | 383.624 | Inestable | Adecuada | 0.920969 | 7.083915
2026-09-30 | Set. | 2026 | B | 687.1155 | 1.509239 | 1604.167 | 45.22158 | 82.85 | 37.5 | 12.5 | 8.96 | 8 | 4.415019 | 62.09367 | 78.91525 | 1.284136 | 0.8981559 | 0.1819199 | 0.05741528 | 0.04212697 | 2.463754 | 72.5182 | 6.929988 | 31.88462 | 10.81528 | 1.802738 | 99.42644 | 77.04745 | 0.6289605 | 2.677435 | 3.393423 | 27.83686 | 4.652393 | 14.09886 | 9.904052 | 62.39574 | 35.74806 | 99.45527 | 41.63508 | 50.69574 | 383.624 | Inestable | Adecuada | 0.920969 | 7.083915
2026-09-30 | Set. | 2026 | A | 662.9978 | 1.437376 | 1603.333 | 45.48008 | 90.8 | 50 | 12.5 | 8.84 | 8.13 | 4.415019 | 59.77766 | 70.33233 | 1.423456 | 0.8981559 | 0.1508301 | 0.05741528 | 0.04212697 | 2.571984 | 73.69225 | 6.696274 | 29.13463 | 10.81528 | 1.802738 | 99.42644 | 77.156 | 0.5594538 | 2.527361 | 3.17194 | 26.75994 | 3.683294 | 14.09886 | 9.115517 | 62.39574 | 35.74806 | 99.45527 | 41.63508 | 50.69574 | 383.624 | Inestable | Adecuada | 0.920969 | 7.083915

## Hoja1_Original (hidden)
Fecha | Mes | Año | Guardia | Masa de Solidos (tms) | L.Au cbz (g/t) | Densidad de Pulpa (g/L) | Solidos (%) | Granulometria -200 Mesh (%) | FCN_Inic (ppm) | FCN_Fin (ppm) | pH_Inic | pH_Fin | ORP (mV) | Qp (m3/h) | Tiempo_Flot (min) | CuSO4·5H2O (kg) | Na2S2O5 (kg/t) | Z6+Z11 (kg) | MIBC (kg/t) | Antiespumante (kg/t) | Consumo específico total (kg/t) | R.Au ccPy (%) | L.Au ccPy (g/t) | K80 (um) | K50 (um) | K30 (um) | 200M_ccPy (%) | L.Ag ccPy | L.Cu ccPy | L.Pb ccPy | L.Zn ccPy | L.Fe ccPy | L.As ccPy | %Insolubles | %H2O ccPy | Nivel de pulpa (%) | Presión aire (kPa) | Caudal aire (Nm³/h) | Apertura aire (%) | Presión manifold (kPa) | Altura espuma (mm) | Estado de espuma | Velocidad / descarga espuma | Q agua de lavado (m³/h, si aplica) | O₂ disuelto (mg/L) | CN libre residual (mg/L) | Particion_Modelado | Estadísticos 01/01/2026–31/03/2026 | R.Au ccPy (%) | L.Au ccPy (g/t) | Consumo específico total (kg/t)
2026-01-01 | Ene. | 2026 | A | 443.5796 | 1.225183 | 1540 | 54.54545 | 88.59 | 158.3333 | 50 | 9.51 | 9.29 | -12.2 | 44.00592 | 132.2549 | 375 | 1.439215 | 150 | 0.04429585 | 0.02878431 | 3.603955 | 75.16057 | 7.897 | 25.9 | 10.8 | 1.8 | 99.4257 | 68.34494 | 0.3401327 | 2.08951 | 2.873729 | 29.64481 | 6.010404 | 9.402977 | 11.23218 | 62.5 | 35 | 95.47 | 45 | 52 | 350 | Inestable | Adecuada | 0.65 | 6.5 | 12.5 | TRAIN | Promedio | 79.78144 | 7.649479 | 3.980767
2026-01-01 | Ene. | 2026 | B | 447.0086 | 1.455556 | 1540 | 54.54545 | 82.82 | 158.3333 | 50 | 9.73 | 9.51 | -80.2 | 44.34609 | 131.2404 | 375 | 0.9900914 | 150 | 0.08481783 | 0 | 2.967634 | 79.8164 | 8.710113 | 25.24122 | 10.68923 | 1.836222 | 99.36652 | 68.3448 | 0.3205448 | 2.261805 | 3.029588 | 31.79106 | 6.141332 | 7.558504 | 9.566378 | 63 | 39 | 102.58 | 38 | 48 | 420 | Equilibrada | Rápida | 1.2 | 8.3 | 10 | TRAIN | Desv. estándar | 7.287495 | 0.7278034 | 1.784959
2026-01-01 | Ene. | 2026 | A | 297.2902 | 1.486222 | 1530 | 53.88526 | 80.65 | 191.6667 | 50 | 9.51 | 9.29 | -38.2 | 30.04955 | 193.6801 | 500 | 0.587909 | 200 | 0.03856683 | 0.01343792 | 2.219407 | 81.67875 | 7.924 | 26.98733 | 10.3075 | 1.750791 | 98.97202 | 63.96175 | 0.3785753 | 2.264629 | 2.838381 | 31.43384 | 6.066866 | 7.673077 | 10.78595 | 64.8 | 32 | 105.24 | 42.5 | 65 | 380 | Excesiva | Canalizada | 0.95 | 7.8 | 14.5 | TRAIN | Fecha inicio / fin | 2026-01-01 | 2026-03-31
2026-01-02 | Ene. | 2026 | B | 439.9188 | 1.532011 | 1407.5 | 45.03651 | 88.89 | 191.6667 | 50 | 9.73 | 9.51 | 30.9 | 57.83332 | 100.634 | 500 | 0.8706709 | 225 | 0.04385015 | 0.02216253 | 2.695439 | 79.76577 | 9.162993 | 26.51348 | 10.38078 | 1.844993 | 99.40474 | 76.78449 | 0.4103175 | 2.437509 | 3.283343 | 33.70921 | 6.829418 | 11.69525 | 9.725089 | 70.2 | 37 | 95.28 | 39.6 | 39 | 390 | Muy persistente | Lenta | 0.84 | 6.8 | 13.5 | TRAIN
2026-01-02 | Ene. | 2026 | A | 284.4693 | 1.275786 | 1149.2 | 20.19569 | 85.77 | 81.25 | 50 | 9.51 | 9.29 | 12.5 | 102.1409 | 56.98009 | 500 | 0.5675101 | 150 | 0.05485931 | 0.02017814 | 2.082006 | 78.13285 | 8.442785 | 25.10324 | 10.76253 | 1.871578 | 99.48368 | 86.31385 | 0.453148 | 2.539863 | 3.800215 | 32.03602 | 6.414774 | 12.08015 | 10.05296 | 62.3 | 38 | 101.29 | 40.5 | 65 | 355 | Escasa | Adecuada | 1.05 | 6.7 | 11 | TRAIN
2026-01-03 | Ene. | 2026 | B | 170.2584 | 1.856987 | 1583.33 | 57.30973 | 93.1 | 81.25 | 50 | 9.73 | 9.51 | -116.7 | 15.63607 | 372.2163 | 250 | 1.029683 | 175 | 0.04305239 | 0.03419323 | 2.390728 | 86.20776 | 8.364736 | 26.63914 | 11.09882 | 1.757004 | 99.28075 | 95.21921 | 0.4688927 | 2.538905 | 3.520693 | 32.38653 | 6.157226 | 11.50713 | 9.663017 | 64.9 | 36 | 105.5 | 44.4 | 44 | 370 | Equilibrada | Canalizada | 0.89 | 7.6 | 14.4 | TRAIN
2026-01-03 | Ene. | 2026 | A | 1083.848 | 1.381333 | 1518.3 | 53.10179 | 86.17 | 108.3333 | 58.33333 | 9.07 | 8.653333 | -23.6 | 112.0264 | 51.95206 | 600 | 0.6738107 | 50 | 0.05578526 | 0.01880402 | 2.250214 | 78.11389 | 9.000542 | 26.0666 | 10.59161 | 1.780278 | 99.48891 | 67.54558 | 0.3808944 | 2.45924 | 3.229373 | 34.08828 | 6.661121 | 12.09485 | 10.11065 | 61.5 | 31 | 101.87 | 44.6 | 68 | 365 | Inestable | Rápida | 0.68 | 7.1 | 13.3 | TRAIN
2026-01-04 | Ene. | 2026 | B | 394.4325 | 1.674889 | 1535 | 54.21643 | 86.29 | 108.3333 | 58.33333 | 9.07 | 8.653333 | -116.7 | 39.49591 | 147.357 | 125 | 0.6678428 |  | 0.03269249 | 0.01908122 | 2.18251 | 82.34318 | 9.639222 | 26.48797 | 10.9536 | 1.803077 | 99.91698 | 79.90417 | 0.4334817 | 2.743477 | 3.208143 | 34.50672 | 7.080329 | 15.75134 | 9.356805 | 64 | 34 | 98.6 | 42.6 | 62 | 340 | Equilibrada | Adecuada | 0.92 | 6.5 | 12.1 | TRAIN
2026-01-04 | Ene. | 2026 | A | 271.8852 | 1.393071 | 1370 | 42.01135 | 90.11 | 142.5 | 50 | 9.0425 | 8.69 | -116.7 | 39.36561 | 147.8448 | 375 | 0.9525778 | 100 | 0.0706074 | 0.02332844 | 2.984329 | 79.20221 | 8.964961 | 26.22764 | 10.33572 | 1.756491 | 98.9925 | 84.52951 | 0.489426 | 2.61663 | 3.314689 | 32.26275 | 6.302297 | 16.93166 | 9.90393 | 64.8 | 31 | 99.42 | 41 | 50 | 350 | Equilibrada | Canalizada | 0.65 | 7.4 | 11.7 | TRAIN
2026-01-05 | Ene. | 2026 | B | 478.5553 | 1.557521 | 1576.67 | 56.89474 | 90.52 | 142.5 | 50 | 9.0425 | 8.69 | -27.2 | 44.45678 | 130.9137 | 500 | 1.195317 | 100 | 0.03895326 | 0 | 2.844432 | 81.99807 | 9.138977 | 25.18287 | 10.69132 | 1.824717 | 99.5725 | 73.2699 | 0.465261 | 2.732709 | 3.251233 | 34.47479 | 6.572295 | 12.83066 | 10.04 | 63.9 | 38 | 98.39 | 40.3 | 47 | 360 | Excesiva | Lenta | 0.64 | 6.2 | 11.6 | TRAIN
2026-01-05 | Ene. | 2026 | A | 453.4348 | 1.677333 | 1525.8 | 53.60539 | 84.77 | 108.3333 | 41.66667 | 8.81 | 8.45 | -56.4 | 46.19846 | 125.9782 | 500 | 0.705535 | 150 | 0.05581566 | 0.01881427 | 2.20892 | 79.79824 | 8.501726 | 25.54361 | 11.01284 | 1.800557 | 99.77019 | 61.90068 | 0.3414386 | 2.245923 | 2.807513 | 32.54413 | 6.463117 | 12.26255 | 9.647878 | 63.6 | 35 | 104.8 | 42.4 | 44 | 365 | Inestable | Adecuada | 1.16 | 7 | 11.1 | TRAIN
2026-01-06 | Ene. | 2026 | B | 526.4205 | 1.365333 | 1594.09 | 57.97289 | 88.24 | 108.3333 | 41.66667 | 8.81 | 8.45 | -10.8 | 47.4694 | 122.6053 | 700 | 1.125004 |  | 0.04783349 | 0.01666672 | 3.227844 | 65.05086 | 8.231038 | 26.51239 | 11.16 | 1.860437 | 99.22183 | 68.0276 | 0.3401323 | 2.377275 | 3.153087 | 31.87601 | 5.562088 | 10.14398 | 9.822487 | 62.3 | 34 | 96.61 | 39.5 | 36 | 360 | Inestable | Adecuada | 1.2 | 6.2 | 12.5 | TRAIN
2026-01-06 | Ene. | 2026 | A | 413.5848 | 1.299333 | 1524 | 53.48498 | 89.47 | 125 | 41.66667 | 8.893333 | 8.4 | -27.9 | 42.28307 | 137.6437 | 500 | 0.7949731 | 100 | 0.05865135 | 0.019786 | 1.751061 | 77.57843 | 7.323 | 24.74735 | 11.00047 | 1.742791 | 99.1743 | 65.93337 | 0.4611362 | 2.439563 | 3.188808 | 29.10498 | 5.993514 | 17.80644 | 11.04771 | 60.9 | 40 | 98.23 | 43.2 | 39 | 340 | Muy persistente | Adecuada | 1.2 | 6.3 | 9.9 | TRAIN
2026-01-07 | Ene. | 2026 | B | 534.9214 | 1.369173 | 1582.5 | 57.25821 | 91.76 | 125 | 41.66667 | 8.893333 | 8.4 | 53.9 | 49.19572 | 118.303 | 500 | 1.23594 | 100 | 0.06306042 | 0 | 3.711556 | 75.98936 | 7.394135 | 26.15741 | 11.24972 | 1.798879 | 99.4732 | 63.56129 | 0.4345247 | 2.338209 | 3.106143 | 31.50377 | 5.61468 | 11.99782 | 11.1351 | 63.3 | 39 | 105.71 | 45.4 | 54 | 395 | Muy persistente | Rápida | 1.17 | 6.4 | 13.4 | TRAIN
2026-01-07 | Ene. | 2026 | A | 296.4057 | 1.260904 | 1609 | 58.87715 | 93.33 | 108.3333 | 50 | 8.763333 | 8.386667 | -105.8 | 26.07369 | 223.2136 | 250 | 0.3428586 | 50 | 0.05423399 | 0.01745462 | 1.870761 | 76.52849 | 7.880292 | 26.66679 | 11.15199 | 1.760711 | 99.5944 | 68.25641 | 0.4751776 | 2.388708 | 2.990404 | 30.52758 | 5.700949 | 8.261698 | 11.15 | 62 | 39 | 108.22 | 37 | 56 | 400 | Excesiva | Canalizada | 0.97 | 7.9 | 13.1 | TRAIN
2026-01-08 | Ene. | 2026 | B | 460.8798 | 1.365555 | 1419 | 45.93219 | 89.28 | 108.3333 | 50 | 8.763333 | 8.386667 | 19.2 | 58.92599 | 98.76797 | 375 | 0.5261261 | 50 | 0.04663582 | 0.02188685 | 1.707511 | 80.17585 | 8.172923 | 25.11539 | 11.26945 | 1.819497 | 98.99523 | 61.16338 | 0.4101555 | 2.356189 | 3.09414 | 32.3333 | 5.963228 | 6.688367 | 10.80687 | 62.5 | 35 | 95.38 | 43.5 | 30 | 385 | Equilibrada | Adecuada | 0.77 | 7.5 | 12.5 | TRAIN
2026-01-08 | Ene. | 2026 | A | 413.1092 | 1.317333 | 1596 | 58.08967 | 81.25 | 125 | 58.33333 | 8.953333 | 8.61 | -82.3 | 37.1323 | 156.7369 | 480 | 0.4503881 | 75 | 0.02846453 | 0 | 1.983029 | 77.78639 | 7.99175 | 27.03484 | 11.30703 | 1.800434 | 99.40316 | 65.19985 | 0.4295988 | 2.450394 | 3.38805 | 29.95598 | 5.92643 | 5.960297 | 11.23 | 59.7 | 31 | 94.94 | 42.2 | 47 | 395 | Escasa | Rápida | 0.54 | 6.8 | 11.4 | TRAIN
2026-01-09 | Ene. | 2026 | B | 403.6275 | 1.410889 | 1573 | 56.66455 | 84.85 | 125 | 58.33333 | 8.953333 | 8.61 | -52.7 | 37.73631 | 154.2281 | 375 | 0.5783201 | 50 | 0.05564377 | 0.01750591 | 2.082077 | 82.76617 | 8.256 | 25.05126 | 10.64021 | 1.855661 | 99.665 | 68.2227 | 0.4280864 | 2.40695 | 3.235584 | 31.87702 | 5.995555 | 7.568043 | 11.83078 | 64.5 | 35 | 97.91 | 43.8 | 47 | 395 | Inestable | Canalizada | 0.89 | 7.8 | 11.9 | TRAIN
2026-01-09 | Ene. | 2026 | A | 444.6341 | 1.300026 | 1582 | 57.22714 | 83.72 | 112.5 | 50 | 8.95 | 8.71 | -40.9 | 40.9273 | 142.2034 | 300 | 0.7240941 | 50 | 0.01714655 | 0.01158551 | 2.075891 | 77.67004 | 7.599333 | 27.11515 | 10.58288 | 1.865359 | 99.04544 | 69.9171 | 0.3683588 | 2.300042 | 2.760667 | 33.71114 | 6.169532 | 8.776964 | 11.67747 | 62 | 33 | 95.71 | 41.8 | 52 | 360 | Escasa | Lenta | 0.81 | 7.2 | 12.9 | TRAIN
2026-01-10 | Ene. | 2026 | B |  |  |  |  | 88.58 |  |  |  |  | -132.2 |  |  |  | 0.3542395 | 50 | 0.09238566 | 0.01416958 | 1.204698 |  |  | 26.47974 | 10.85966 | 1.726903 | 98.93152 | [6 empty] | 7.606186 |  | 59.1 | 39 | 95.23 | 45.1 | 47 | 340 | Excesiva | Lenta | 0.87 | 7.2 | 11.8 | TRAIN
2026-01-10 | Ene. | 2026 | A | 347.0466 | 1.362808 | 1591 | 57.78336 | 88.53 | 125 | 37.5 | 9.105 | 8.51 | -84.3 | 31.45818 | 185.0075 | 250 | 0.9392732 | 25 | 0.02316874 | 0 | 1.965899 | 74.58359 | 7.406786 | 25.00628 | 10.54671 | 1.885423 | 99.13838 | 68.35891 | 0.4041581 | 2.677592 | 3.413952 | 31.96482 | 6.175908 | 6.85298 | 10.74756 | 61.3 | 35 | 94.39 | 47.1 | 45 | 370 | Excesiva | Lenta | 1.23 | 7.1 | 12.4 | TRAIN
2026-01-11 | Ene. | 2026 | B | 417.5303 | 1.382234 | 1543 | 54.74184 | 81.77 | 125 | 37.5 | 9.105 | 8.51 | -97.8 | 41.1928 | 141.2868 | 550 | 0.555831 | 150 | 0.04561932 | 0.02305669 | 2.760545 | 77.88496 | 7.401 | 27.12049 | 10.38628 | 1.859016 | 99.32844 | 68.45233 | 0.4645216 | 2.506496 | 3.170099 | 31.51709 | 5.967214 | 6.841237 | 13.17495 | 62.9 | 37 | 101.7 | 39 | 46 | 355 | Excesiva | Adecuada | 0.93 | 6.8 | 13.5 | TRAIN
2026-01-11 | Ene. | 2026 | A | 420.8169 | 1.371778 | 1586 | 57.47513 | 91.3 | 125 | 37.5 | 9.105 | 8.51 | -124.8 | 38.47059 | 151.2844 | 375 | 0.6480278 | 100 | 0.02340306 | 0 | 1.580892 | 72.2674 | 7.619002 | 24.80541 | 11.16512 | 1.838873 | 99.15018 | 74.72032 | 0.498501 | 2.551662 | 3.078116 | 30.65495 | 5.702281 | 6.328419 | 14.43242 | 63.6 | 32 | 100.33 | 42.4 | 47 | 395 | Excesiva | Canalizada | 1.28 | 7.8 | 11.8 | TRAIN
2026-01-12 | Ene. | 2026 | B | 334.7823 | 1.469562 | 1592 | 57.84478 | 87.4 | 125 | 37.5 | 9.105 | 8.51 | -80.9 | 30.29521 | 192.1096 | 500 | 0.7747329 | 25 | 0.07316921 | 0.0241028 | 3.018876 | 76.97275 | 7.211788 | 25.84943 | 10.77072 | 1.784507 | 99.66113 | 79.86389 | 0.4877854 | 2.263516 | 2.703246 | 30.23246 | 5.720054 | 7.57 | 15.11431 | 58.6 | 36 | 102.08 | 40.2 | 40 | 420 | Equilibrada | Rápida | 1.15 | 6.5 | 12 | TRAIN
2026-01-12 | Ene. | 2026 | A | 416.2403 | 1.206 | 1597 | 58.1507 | 90.27 | 125 | 37.5 | 8.935 | 8.77 | -76.9 | 37.35107 | 155.8188 | 500 | 0.5711992 | 175 | 0.02181613 | 0 | 2.311772 | 70.09387 | 6.704591 | 25.113 | 10.89966 | 1.734682 | 99.12773 | 77.82854 | 0.5120724 | 2.241467 | 2.602275 | 27.86911 | 5.262539 | 9.710004 | 16.75024 | 63.2 | 33 | 100.43 | 41 | 51 | 405 | Excesiva | Lenta | 0.9 | 6.9 | 13.2 | TRAIN
2026-01-13 | Ene. | 2026 | B | 377.3739 | 1.260004 | 1576 | 56.85279 | 88.13 | 125 | 37.5 | 8.935 | 8.77 | -73.9 | 35.09801 | 165.8213 | 500 | 0.6758493 | 225 | 0.05334704 | 0 | 1.852007 | 77.17457 | 5.851297 | 26.74223 | 10.50748 | 1.814483 | 99.89655 | 72.68371 | 0.5199681 | 1.974441 | 2.324281 | 25.89457 | 4.709352 | 10.1 | 17.04475 | 59.8 | 32 | 94.54 | 41.4 | 46 | 375 | Excesiva | Adecuada | 0.59 | 6.3 | 13.9 | TRAIN
2026-01-13 | Ene. | 2026 | A | 249.3753 | 1.372028 | 1568 | 56.34921 | 89.47 | 108.3333 | 41.66667 | 9.16 | 8.596667 | -113.1 | 23.52006 | 247.4484 | 870 | 0.831929 | 100 | 0.02141313 | 0.01446833 | 2.706735 | 81.26921 | 5.771942 | 25.86507 | 10.42919 | 1.777777 | 99.44342 | 79.58359 | 0.5042989 | 2.281937 | 2.379492 | 25.61494 | 4.912553 | 7.70386 | 18.32 | 59.2 | 37 | 108.24 | 38.7 | 50 | 375 | Excesiva | Adecuada | 1.02 | 6.9 | 12.7 | TRAIN
2026-01-14 | Ene. | 2026 | B | 250.4311 | 1.3245 | 1503 | 52.05885 | 91.71 | 108.3333 | 41.66667 | 9.16 | 8.596667 | 23.6 | 26.67187 | 218.2074 | 500 | 0.4610762 | 150 | 0.06227241 | 0 | 1.946718 | 81.42242 | 5.997998 | 24.64012 | 10.95848 | 1.747421 | 99.68811 | 78.30519 | 0.5225717 | 2.340001 | 2.63684 | 26.024 | 4.830662 | 5.810949 | 20.164 | 64 | 36 | 91.59 | 43.8 | 63 | 365 | Excesiva | Rápida | 1.22 | 6.5 | 11.3 | TRAIN
2026-01-14 | Ene. | 2026 | A | 433.744 | 1.3554 | 1570 | 56.47558 | 91.83 | 100 | 40 | 8.952 | 8.696 | 73.1 | 40.76541 | 142.7681 | 500 | 0.8876175 | 150 | 0.02627348 | 0 | 2.050041 | 80.40853 | 7.231 | 24.62534 | 11.05944 | 1.869449 | 99.50122 | 84.50226 | 0.6596003 | 2.770536 | 3.380232 | 30.13994 | 5.726122 | 7.41095 | 17.53 | 63.9 | 38 | 109.69 | 38.1 | 42 | 350 | Equilibrada | Adecuada | 0.95 | 7.5 | 12.6 | TRAIN
2026-01-15 | Ene. | 2026 | B | 402.7972 | 1.124104 | 1555 | 55.51983 | 94.12 | 100 | 40 | 8.952 | 8.696 | 69.6 | 38.88004 | 149.6912 | 500 | 1.531661 | 100 | 0.07789592 | 0.03209195 | 3.476725 | 75.64248 | 6.801779 | 25.41146 | 10.39415 | 1.710237 | 98.93045 | 77.21553 | 0.6045208 | 2.355276 | 2.864 | 29.712 | 5.77434 | 16.89416 | 17.07134 | 64.8 | 39 | 96.15 | 43.6 | 46 | 385 | Escasa | Adecuada | 1.01 | 8 | 14.5 | TRAIN
2026-01-15 | Ene. | 2026 | A | 313.6933 | 1.037308 | 1549 | 55.13234 | 97.12 | 87.5 | 25 | 9 | 8.575 | -157.7 | 30.6102 | 190.1327 | 600 | 0.9450902 | 200 | 0.06477018 | 0.01512144 | 4.266011 | 66.64236 | 5.940033 | 25.87495 | 11.2019 | 1.817641 | 99.82996 | 83.35003 | 0.6479656 | 2.147466 | 2.576637 | 26.49173 | 4.969344 | 15.01024 | 20.39494 | 59.8 | 32 | 102.89 | 37.1 | 57 | 415 | Muy persistente | Adecuada | 1.07 | 7.5 | 11.2 | TRAIN
2026-01-16 | Ene. | 2026 | B | 275.2242 | 1.038641 | 1518 | 53.08154 | 96.59 | 87.5 | 25 | 9 | 8.575 | -46.1 | 28.46361 | 204.4716 | 500 | 0.815851 | 200 | 0.04408458 | 0.009160432 | 2.232855 | 66.65073 | 5.624 | 25.85578 | 10.61412 | 1.793151 | 99.01653 | 86.53846 | 0.6734689 | 2.176974 | 2.734743 | 26.56644 | 5.013314 | 13.80724 | 21.63424 | 58.4 | 36 | 104.92 | 35.7 | 48 | 375 | Inestable | Adecuada | 1 | 6.7 | 12.9 | TRAIN
2026-01-16 | Ene. | 2026 | A | 319.9045 | 1.076904 | 1538 | 54.4141 | 93.05 | 91.66667 | 25 | 8.82 | 8.296667 | -19.8 | 31.85454 | 182.7055 | 600 | 2.038394 | 125 | 0.05979288 | 0.05901635 | 3.938565 | 67.66446 | 6.793732 | 26.2685 | 10.67048 | 1.715064 | 99.77174 | 92.03683 | 0.7422969 | 2.417362 | 3.2693 | 31.03119 | 5.559857 | 10.03101 | 20.14826 | 59.5 | 34 | 97.84 | 41.9 | 55 | 340 | Equilibrada | Canalizada | 0.88 | 7.9 | 12.2 | TRAIN
2026-01-17 | Ene. | 2026 | B | 225.0911 | 0.9713142 | 1526 | 53.61876 | 88.37 | 91.66667 | 25 | 8.82 | 8.296667 | -9.1 | 22.92481 | 253.8734 | 500 | 0.8018537 | 100 | 0.03898242 | 0 | 2.831736 | 67.46245 | 6.817213 | 25.36483 | 11.13461 | 1.810361 | 99.61777 | 86.3102 | 0.7596428 | 2.534683 | 3.608381 | 31.22902 | 5.918843 | 9.730203 | 15.61695 | 62.1 | 33 | 99.32 | 42.1 | 47 | 415 | Equilibrada | Lenta | 0.52 | 7 | 10.2 | TRAIN
2026-01-17 | Ene. | 2026 | A | 553.5558 | 1.118728 | 1522.5 | 53.38442 | 87.41 | 100 | 34.375 | 8.664 | 8.078 | -7.5 | 56.75555 | 102.545 | 525 | 0.8471903 | 200 | 0.04890807 | 0 | 3.180307 | 68.55461 | 7.618409 | 26.03118 | 11.20753 | 1.822897 | 99.00114 | 96.602 | 0.7225392 | 2.897784 | 4.032791 | 32.03705 | 5.941716 | 12.43556 | 14.68765 | 63.4 | 37 | 95.2 | 39.6 | 58 | 380 | Inestable | Adecuada | 0.88 | 6.7 | 14.2 | TRAIN
2026-01-18 | Ene. | 2026 | B | 394.6218 | 1.176667 | 1549 | 55.13234 | 93.33 | 100 | 34.375 | 8.664 | 8.078 | -0.9 | 38.5072 | 151.1406 | 475 | 0.9358856 | 100 | 0.05377088 | 0.02268814 | 3.60333 | 73.56676 | 7.658529 | 26.55613 | 10.43992 | 1.767738 | 99.83101 | 88.49866 | 0.6259717 | 2.487135 | 3.627653 | 32.78044 | 5.83571 | 14.42004 | 13.8925 | 60.6 | 37 | 98.67 | 39 | 63 | 360 | Escasa | Adecuada | 1.27 | 7.6 | 14.6 | TRAIN
2026-01-18 | Ene. | 2026 | A | 443.1169 | 1.116648 | 1559.2 | 55.78929 | 89.06 | 125 | 50 | 9.013333 | 8.56 | 82.3 | 42.45065 | 137.1004 | 575 | 0.6540526 | 25 | 0.06295256 | 0.01635132 | 2.88846 | 78.79896 | 7.541 | 26.54399 | 11.09017 | 1.741252 | 98.93858 | 73.54031 | 0.6007217 | 2.576736 | 3.333309 | 33.81696 | 6.314135 | 13.30768 | 13.78315 | 62.1 | 37 | 101.18 | 44.6 | 57 | 360 | Inestable | Lenta | 1.27 | 7.1 | 13.3 | TRAIN
2026-01-19 | Ene. | 2026 | B | 191.9728 | 1.355285 | 1600 | 58.33333 | 95.89 | 125 | 50 | 9.013333 | 8.56 | -36.1 | 17.14043 | 339.5481 | 700 | 0.8433406 | 125 | 0.05411436 | 0 | 2.540564 | 79.04559 | 7.781255 | 26.69388 | 10.79965 | 1.876715 | 99.70854 | 70.17544 | 0.5706299 | 2.603797 | 3.440559 | 34.45764 | 6.543457 | 15.83733 | 12.13407 | 61.6 | 38 | 90.4 | 41 | 66 | 395 | Escasa | Rápida | 0.68 | 6.5 | 14.8 | TRAIN
2026-01-19 | Ene. | 2026 | A | 537.3387 | 1.495003 | 1621.7 | 59.63427 | 95.52 | 120 | 50 | 9.014 | 8.534 | -45.2 | 46.30208 | 125.6963 | 675 | 0.6005415 |  | 0.05559299 | 0.01784466 | 2.519117 | 83.41748 | 8.363333 | 26.53595 | 10.77533 | 1.852316 | 99.54426 | 63.20016 | 0.4847884 | 2.304349 | 3.41597 | 35.4643 | 6.732559 | 14.14433 | 9.921326 | 59.1 | 36 | 95.18 | 36.7 | 46 | 420 | Escasa | Rápida | 0.89 | 7.6 | 15.9 | TRAIN
2026-01-20 | Ene. | 2026 | B | 312.0886 | 1.462615 | 1578.33 | 56.9985 | 94.78 | 120 | 50 | 9.014 | 8.534 | 1.6 | 28.90916 | 201.3203 | 825 | 0.6484264 | 125 | 0.06412217 | 0.007204738 | 2.433472 | 82.84003 | 7.978541 | 26.35011 | 10.74678 | 1.866585 | 98.93994 | 68.68348 | 0.5018028 | 2.26152 | 3.360034 | 33.47239 | 6.639169 | 13.52457 | 11.26354 | 62.7 | 36 | 98.6 | 42.4 | 50 | 375 | Escasa | Lenta | 1.01 | 7.8 | 15 | TRAIN
2026-01-20 | Ene. | 2026 | A | 295.1751 | 1.373696 | 1538.3 | 54.43383 | 96.66 | 137.4 | 67.4 | 9.162 | 8.62 | 9.4 | 29.37573 | 198.1228 | 775 | 0.8959342 | 125 | 0.09132749 | 0.02543297 | 3.685469 | 81.88961 | 7.558 | 26.1427 | 10.4461 | 1.870384 | 99.03753 | 61.22485 | 0.6106382 | 2.462984 | 3.365371 | 31.17341 | 6.444246 | 9.646654 | 12.67508 | 62.5 | 37 | 107.02 | 39.6 | 53 | 370 | Equilibrada | Adecuada | 1.19 | 7.8 | 14.4 | TRAIN
2026-01-21 | Ene. | 2026 | B | 344.3044 | 1.370889 | 1590 | 57.72187 | 82.61 | 137.4 | 67.4 | 9.162 | 8.62 | -5.6 | 31.26251 | 186.1655 | 650 | 1.040739 | 100 | 0.0555811 | 0.02250247 | 3.740361 | 74.04246 | 7.832168 | 26.66625 | 11.08595 | 1.749059 | 99.67209 | 69.24452 | 0.7388275 | 2.423773 | 3.461979 | 32.68405 | 6.83855 | 13.69592 | 12.59264 | 63.2 | 38 | 91.73 | 40.1 | 56 | 350 | Excesiva | Rápida | 0.56 | 7.1 | 10.5 | TRAIN
2026-01-21 | Ene. | 2026 | A | 277.0855 | 1.505117 | 1557.5 | 55.6804 | 89.47 | 100 | 42.5 | 9.102 | 8.55 | 8.42 | 26.62577 | 218.5852 | 650 | 1.043656 | 100 | 0.102468 | 0 | 4.066842 | 83.17981 | 7.724667 | 25.26684 | 10.58365 | 1.889198 | 99.19361 | 69.44722 | 0.5990796 | 2.669728 | 3.671189 | 31.22107 | 6.401748 | 10.44461 | 13.15439 | 63.6 | 38 | 96.04 | 40.6 | 52 | 415 | Excesiva | Rápida | 0.87 | 6.5 | 13.1 | TRAIN
2026-01-22 | Ene. | 2026 | B | 259.9703 | 1.556527 | 1558 | 55.71245 | 81.81 | 100 | 42.5 | 9.102 | 8.55 | -16.3 | 24.95874 | 233.1848 | 875 | 0.7483674 |  | 0.03846609 | 0.01945755 | 2.506582 | 82.45521 | 7.893667 | 24.87061 | 10.51933 | 1.732863 | 99.54945 | 82.30145 | 0.6088747 | 3.166571 | 4.246883 | 34.41909 | 6.323956 | 12.0856 | 13.7724 | 64.8 | 34 | 103.64 | 42.9 | 50 | 420 | Equilibrada | Adecuada | 1.19 | 6.5 | 12.1 | TRAIN
2026-01-22 | Ene. | 2026 | A | 383.9489 | 1.284 | 1524.2 | 53.49837 | 84.01 | 109.375 | 25 | 9.0225 | 8.56 | -62.5 | 39.23825 | 148.3246 | 700 | 0.6763762 |  | 0.03813473 | 0 | 2.291434 | 73.37421 | 7.005 | 26.90134 | 10.67335 | 1.81234 | 99.20307 | 78.21229 | 0.6116741 | 2.747475 | 3.495786 | 31.34645 | 5.765753 | 12.13864 | 16.97988 | 58.6 | 39 | 100.67 | 41.7 | 53 | 385 | Excesiva | Canalizada | 0.69 | 6.3 | 14.7 | TRAIN
2026-01-23 | Ene. | 2026 | B | 244.7702 | 1.414 | 1394.17 | 43.97981 | 96.8 | 109.375 | 25 | 9.0225 | 8.56 | 36.2 | 33.26658 | 174.9503 | 800 | 0.8127653 | 225 | 0.0327873 | 0.02628518 | 2.408829 | 72.98473 | 6.432 | 25.18481 | 10.61574 | 1.781582 | 99.22054 | 72.66413 | 0.5541106 | 2.444261 | 3.218381 | 28.8343 | 5.357518 | 13.38885 | 19.75279 | 63.4 | 40 | 99.27 | 42.1 | 51 | 410 | Muy persistente | Adecuada | 1.17 | 7.1 | 8.8 | TRAIN
2026-01-23 | Ene. | 2026 | A | 260.4057 | 1.344 | 1508.3 | 52.42252 | 85.13 | 71.875 | 25 | 9.0875 | 8.45 | -42.7 | 27.44502 | 212.0603 | 975 | 1.190532 | 75 | 0.1009117 | 0.03174751 | 4.139649 | 74.34126 | 6.824667 | 26.31899 | 10.77555 | 1.843433 | 99.45178 | 81.61479 | 0.6889424 | 2.740149 | 3.444639 | 30.23015 | 5.685483 | 19.28788 | 18.10103 | 60.3 | 34 | 91.94 | 43.1 | 58 | 395 | Excesiva | Canalizada | 0.85 | 7.8 | 11 | TRAIN
2026-01-24 | Ene. | 2026 | B | 258.6157 | 1.394 | 1526.67 | 53.66349 | 96.51 | 71.875 | 25 | 9.0875 | 8.45 | -8.1 | 26.30568 | 221.245 | 1000 | 1.291495 | 100 | 0.06076179 | 0.02705991 | 4.247667 | 73.88079 | 6.319 | 25.34342 | 10.61972 | 1.714977 | 99.13 | 90.30985 | 0.7128883 | 2.755244 | 3.500503 | 28.56753 | 5.366614 | 16.46002 | 18.26582 | 60.8 | 36 | 96.19 | 41.4 | 41 | 370 | Equilibrada | Canalizada | 1.02 | 7.5 | 13 | TRAIN
2026-01-24 | Ene. | 2026 | A | 219.4569 | 1.366222 | 1538.1 | 54.42068 | 92.11 | 100 | 25 | 9 | 8.18 | -2.2 | 21.84839 | 266.3811 | 750 | 1.104291 | 275 | 0.06338628 | 0.02429439 | 3.660502 | 76.5615 | 6.542 | 26.34572 | 10.7751 | 1.721302 | 99.30498 | 79.42495 | 0.7563308 | 2.664102 | 3.384525 | 29.28123 | 5.443109 | 12.64811 | 19.35425 | 61.2 | 32 | 100.5 | 44.9 | 72 | 440 | Equilibrada | Rápida | 1.04 | 5.8 | 14.9 | TRAIN
2026-01-25 | Ene. | 2026 | B | 128.4161 | 1.514889 | 1503 | 52.05885 | 92.31 | 100 | 25 | 9 | 8.18 | -123.1 | 13.67681 | 425.5378 | 750 | 1.321479 | 75 | 0.1021143 | 0.0216242 | 4.171307 | 79.62488 | 6.353 | 24.86614 | 10.74799 | 1.758163 | 99.11936 | 82.33413 | 0.6241741 | 2.4991 | 3.208792 | 27.13678 | 5.12645 | 9.763938 | 21.1192 | 64.5 | 39 | 105.52 | 39.2 | 36 | 440 | Muy persistente | Canalizada | 0.71 | 7.4 | 12.7 | TRAIN
2026-01-25 | Ene. | 2026 | A | 195.4823 | 1.264 | 1509.2 | 52.48402 | 90.16 | 133.3333 | 50 | 9.113333 | 8.343333 | -33.2 | 20.56611 | 282.9898 | 775 | 1.398095 | 300 | 0.07605639 | 0.02734053 | 4.525852 | 70.17894 | 6.645877 | 24.96057 | 10.93293 | 1.888418 | 99.39775 | 92.32716 | 0.8029642 | 2.69786 | 3.824927 | 31.12335 | 5.663826 | 10.55948 | 17.8719 | 61.1 | 38 | 99.32 | 45.8 | 60 | 370 | Muy persistente | Rápida | 1.03 | 7.6 | 11.3 | TRAIN
2026-01-26 | Ene. | 2026 | B | 173.8587 | 1.434 | 1518.33 | 53.10381 | 89.83 | 133.3333 | 50 | 9.113333 | 8.343333 | -52.2 | 17.96897 | 323.8916 | 1000 | 1.588312 | 175 | 0.03761123 | 0.02795429 | 4.540794 | 81.75496 | 6.012974 | 24.90399 | 10.28058 | 1.806239 | 99.18533 | 83.64827 | 0.76807 | 2.52515 | 3.249985 | 25.88753 | 2.52515 | 10.41053 | 21.3875 | 61.6 | 33 | 99.24 | 44.3 | 63 | 415 | Inestable | Adecuada | 0.72 | 6.3 | 15.5 | TRAIN
2026-01-26 | Ene. | 2026 | A | 167.07 | 1.522543 | 1505.1 | 52.20325 | 92.18 | 100 | 37.5 | 9.065 | 8.315 | 2.4 | 17.71961 | 328.4496 | 475 | 0.9473087 |  | 0.06820622 | 0.02674754 | 4.838184 | 80.2507 | 6.424152 | 26.66363 | 10.52721 | 1.821481 | 99.13785 | 83.56909 | 0.8008832 | 2.628974 | 3.234744 | 28.83661 | 5.650987 | 11.44271 | 19.53374 | 64.9 | 30 | 98.96 | 41.6 | 52 | 380 | Equilibrada | Canalizada | 1.06 | 7.1 | 10.8 | TRAIN
2026-01-27 | Ene. | 2026 | B | 250.935 | 1.487229 | 1511.67 | 52.65244 | 90.61 | 100 | 50 | 9.16 | 8.74 | -13.6 | 26.27269 | 221.5228 | 600 | 1.170638 |  | 0.1110434 | 0.05083915 | 4.671048 | 79.33524 | 7.321222 | 26.14072 | 10.61318 | 1.840884 | 99.32876 | 84.96963 | 0.7106263 | 2.854895 | 3.88377 | 31.98001 | 5.839669 | 14.26002 | 16.21921 | 58.4 | 36 | 96.39 | 40.7 | 39 | 345 | Inestable | Canalizada | 1.11 | 7.4 | 13.6 | TRAIN
2026-01-27 | Ene. | 2026 | A | 291.4254 | 1.63 | 1528.1 | 53.75884 | 92.81 | 75 | 50 | 9.1 | 8.8 | 3.6 | 29.56272 | 196.8695 | 450 | 1.607465 | 250 | 0.1015918 | 0.0417941 | 5.478885 | 80.66265 | 8.020559 | 25.22518 | 10.53759 | 1.773015 | 99.42634 | 75.93925 | 0.6131095 | 2.695444 | 3.944844 | 33.67706 | 6.442046 | 14.86646 | 14.40059 | 63 | 37 | 95.17 | 43.4 | 39 | 420 | Muy persistente | Rápida | 0.84 | 6.9 | 13.1 | TRAIN
2026-01-28 | Ene. | 2026 | B | 429.8188 | 1.475892 | 1552.5 | 55.35874 | 92.3 | 125 | 50 | 9.16 | 8.27 | 47.8 | 41.67604 | 139.6486 | 600 | 1.422981 | 175 | 0.08377343 | 0.02918935 | 4.705907 | 76.80379 | 7.803393 | 27.13514 | 10.3313 | 1.882928 | 99.79362 | 86.6612 | 0.6928929 | 2.897374 | 3.969681 | 30.85862 | 6.332692 | 10.33875 | 15.63762 | 63.5 | 37 | 103.59 | 39.4 | 57 | 395 | Inestable | Adecuada | 1.17 | 7.7 | 10.3 | TRAIN
2026-01-28 | Ene. | 2026 | A | 380.5734 | 1.488682 | 1558.1 | 55.71886 | 88.71 | 125 | 25 | 9.26 | 8.1 | 33.1 | 36.53084 | 159.3174 | 725 | 1.017735 | 200 | 0.0689966 | 0.02689146 | 3.736075 | 80.32784 | 7.892033 | 25.70134 | 10.67049 | 1.802857 | 99.67319 | 103.9169 | 0.7531462 | 3.2056 | 4.492522 | 33.93415 | 5.96535 | 14.19 | 14.44259 | 64.2 | 32 | 104.44 | 37.6 | 61 | 400 | Escasa | Rápida | 0.71 | 7.1 | 15.1 | TRAIN
2026-01-29 | Ene. | 2026 | B | 320.7745 | 1.675111 | 1560.83 | 55.89348 | 92.1 | 100 | 25 | 9.28 | 8.55 | -29.3 | 30.64092 | 189.9421 | 700 | 1.737291 |  | 0.0733424 | 0 | 6.430256 | 80.69685 | 8.55845 | 26.81226 | 11.23445 | 1.772817 | 99.09209 | 125.7509 | 0.7644575 | 3.356412 | 4.686816 | 34.824 | 6.497491 | 13.12866 | 12.812546 | 64.4 | 36 | 104.29 | 35.5 | 45 | 370 | Equilibrada | Rápida | 0.72 | 7.4 | 16.4 | TRAIN
2026-01-29 | Ene. | 2026 | A | 391.3487 | 1.564 | 1523.1 | 53.42467 | 89.12 | 125 | 50 | 9.13 | 8.54 | -46.7 | 40.07859 | 145.2147 | 750 | 1.255853 | 225 | 0.05551455 | 0 | 4.184293 | 79.1935 | 7.86682 | 24.64755 | 10.67164 | 1.786759 | 99.80491 | 111.9525 | 0.7852826 | 3.17036 | 4.382297 | 30.05944 | 6.638184 | 9.539606 | 12.82449 | 64.2 | 37 | 101.03 | 40.8 | 51 | 420 | Escasa | Adecuada | 0.53 | 6.6 | 13.1 | TRAIN
2026-01-30 | Ene. | 2026 | B | 108.382 | 1.578993 | 1504.1 | 52.13454 | 90.88 | 125 | 75 | 9.2 | 8.65 | -18.7 | 11.51791 | 505.3 | 500 | 1.398949 |  | 0.0222837 | 0.00885379 | 4.189584 | 82.56419 | 7.988689 | 25.7069 | 10.44522 | 1.888519 | 99.6017 | 124.0987 | 0.8170474 | 3.782586 | 5.228115 | 33.18246 | 6.477063 | 7.888942 | 13.55342 | 64.7 | 33 | 102.1 | 41.1 | 45 | 425 | Escasa | Adecuada | 1.1 | 6.5 | 10.5 | TRAIN
2026-01-30 | Ene. | 2026 | A | 295.3217 | 1.762 | 1529 | 53.81876 | 87.14 | 125 | 50 | 9.22 | 8.46 | -92.3 | 29.90701 | 194.6032 | 525 | 1.623802 | 100 | 0.0856213 | 0 | 5.033816 | 83.80353 | 8.0205 | 25.08097 | 10.87337 | 1.823035 | 99.27872 | 89.0239 | 0.7457579 | 3.32603 | 4.338956 | 32.9132 | 6.295145 | 10.10697 | 14.78 | 60.4 | 33 | 108.48 | 42 | 48 | 395 | Escasa | Adecuada | 0.91 | 7.9 | 11.7 | TRAIN
2026-01-31 | Ene. | 2026 | B | 208.7408 | 1.736102 | 1490.1 | 51.16286 | 89.41 | 100 | 50 | 8.98 | 8.51 | -12.7 | 22.81686 | 255.0746 | 600 | 0.8658857 | 25 | 0 | 0 | 2.875754 | 84.39691 | 7.602603 | 26.65917 | 11.04092 | 1.886351 | 99.66974 | 93.33865 | 0.723574 | 3.309134 | 4.926207 | 33.8931 | 6.589549 | 12.08202 | 13.41 | 64.5 | 36 | 103.17 | 40.7 | 60 | 415 | Equilibrada | Adecuada | 0.86 | 6.8 | 12.9 | TRAIN
2026-01-31 | Ene. | 2026 | A | 152.2959 | 1.289709 | 1533 | 54.08422 | 84.31 | 118.75 | 43.75 | 8.975 | 8.4425 | -12.9 | 15.30715 | 380.2145 | 525 | 1.42385 | 125 | 0.03979806 | 0.008275764 | 4.051266 | 71.54437 | 7.861146 | 26.77419 | 11.02522 | 1.840742 | 99.87738 | 93.54388 | 0.7447531 | 3.228867 | 4.317413 | 30.08989 | 6.032787 | 7.595834 | 15.52 | 62.1 | 39 | 98.42 | 40.9 | 49 | 380 | Equilibrada | Adecuada | 0.99 | 7.5 | 11.1 | TRAIN
2026-02-01 | Feb. | 2026 | B | 206.8878 | 1.502408 | 1525 | 53.55191 | 89.34 | 118.75 | 43.75 | 8.975 | 8.4425 | -52.7 | 21.111 | 275.6857 | 600 | 1.297892 | 100 | 0.006354478 | 0.005316164 | 4.675421 | 74.36204 | 8.211 | 25.9463 | 10.61359 | 1.800757 | 99.07927 | 106.8646 | 0.8264995 | 3.586542 | 4.882823 | 32.68305 | 6.702119 | 9.508551 | 14.95477 | 64.3 | 36 | 101.36 | 45.9 | 49 | 400 | Muy persistente | Canalizada | 1.23 | 7.4 | 10.2 | TRAIN
2026-02-01 | Feb. | 2026 | A | 175.4981 | 1.816222 | 1517 | 53.01399 | 85.29 | 150 | 62.5 | 9.19 | 8.565 | -23.7 | 18.18508 | 320.0427 | 650 | 1.319608 | 25 | 0.07357673 | 0.005875122 | 4.252258 | 76.432 | 8.301333 | 25.3447 | 10.59707 | 1.842995 | 99.00769 | 117.8819 | 0.9086883 | 3.964423 | 4.991037 | 32.76704 | 6.761302 | 11.66843 | 16.31782 | 62.8 | 38 | 99.95 | 40.7 | 38 | 385 | Excesiva | Adecuada | 0.66 | 6.8 | 11.4 | TRAIN
2026-02-02 | Feb. | 2026 | B | 57.52644 | 1.558961 | 1550 | 55.19713 | 88.84 | 150 | 62.5 | 9.19 | 8.565 | -3.1 | 8.404837 | 1038.688 | 425 | 0.9080249 | 25 | 0.0626739 | 0.00314782 | 3.119469 | 75.07947 | 8.129 | 25.68173 | 10.9223 | 1.87745 | 99.81787 | 123.7278 | 0.586311 | 3.827176 | 5.272319 | 31.49021 | 6.686544 | 12.73359 | 15.39344 | 64.5 | 36 | 102.99 | 39.1 | 43 | 385 | Equilibrada | Canalizada | 1 | 7.4 | 12.6 | TRAIN
2026-02-02 | Feb. | 2026 | A | 373.5327 | 1.447333 | 1533 | 54.08422 | 89.47 | 158.3333 | 58.33333 | 9.086667 | 8.446667 | -95.4 | 37.54349 | 155.0202 | 925 | 0.8938924 | 125 | 0.03689988 | 0.00727373 | 3.277163 | 74.88403 | 7.257 | 24.94151 | 11.23098 | 1.841012 | 99.20587 | 102.3056 | 0.7687681 | 3.297686 | 4.376385 | 31.85185 | 6.193388 | 9.8072 | 16.06 | 60.1 | 37 | 97.52 | 44.3 | 62 | 390 | Inestable | Adecuada | 0.84 | 7.5 | 15 | TRAIN
2026-02-03 | Feb. | 2026 | B | 448.1174 | 1.308256 | 1511 | 52.60681 | 84.79 | 158.3333 | 58.33333 | 9.086667 | 8.446667 | -43.7 | 46.97904 | 123.885 | 875 | 0.8733645 | 200 | 0.0267987 | 0.00220476 | 2.947413 | 64.31743 | 7.0585 | 25.92587 | 10.4673 | 1.722281 | 99.49968 | 101.477 | 0.8445803 | 2.914113 | 4.135142 | 29.92427 | 5.719326 | 11.40998 | 18.28115 | 61.8 | 36 | 99.19 | 42.4 | 33 | 395 | Escasa | Adecuada | 1.3 | 6 | 13 | TRAIN
2026-02-03 | Feb. | 2026 | A | 221.6661 | 1.438 | 1528 | 53.75218 | 87.16 | 150 | 62.5 | 9.22 | 8.515 | -57.5 | 22.49047 | 258.7763 | 800 | 1.506909 | 100 | 0.05414826 | 0.008187539 | 4.409165 | 71.90053 | 7.094905 | 25.84949 | 10.55326 | 1.845004 | 98.94646 | 103.7924 | 0.8830635 | 3.00337 | 4.441417 | 30.46242 | 6.075946 | 12.39937 | 17.1079 | 59.4 | 32 | 106.01 | 39.8 | 51 | 370 | Escasa | Lenta | 1.18 | 6 | 14.9 | TRAIN
2026-02-04 | Feb. | 2026 | B | 269.2474 | 1.233023 | 1563 | 56.03185 | 88.91 | 150 | 62.5 | 9.22 | 8.515 | 3.7 | 25.61983 | 227.1677 | 750 | 1.395523 |  | 0.03741843 | 0.01911407 | 4.459762 | 67.14009 | 7.08561 | 26.48734 | 10.70156 | 1.72401 | 99.89864 | 103.7246 | 0.9963962 | 2.950745 | 4.21706 | 30.13622 | 5.83539 | 12.77748 | 17.02 | 63.9 | 35 | 99.04 | 43.4 | 51 | 395 | Equilibrada | Lenta | 1.2 | 6.7 | 14.5 | TRAIN
2026-02-04 | Feb. | 2026 | A | 271.1 | 1.544341 | 1578 | 56.97789 | 83.34 | 131.25 | 62.5 | 9.4325 | 8.6075 | -15.6 | 25.12667 | 231.6264 | 925 | 1.439528 | 100 | 0.05890094 | 0 | 4.506517 | 79.20017 | 7.383234 | 26.84306 | 10.98541 | 1.75467 | 99.64892 | 105.3682 | 0.845739 | 3.005785 | 4.318496 | 31.37903 | 6.314502 | 11.67557 | 16.10136 | 60.4 | 38 | 97.12 | 39.6 | 43 | 370 | Muy persistente | Adecuada | 0.75 | 6.9 | 10.5 | TRAIN
2026-02-05 | Feb. | 2026 | B | 413.2969 | 1.714 | 1573 | 56.66455 | 90.62 | 131.25 | 62.5 | 9.4325 | 8.6075 | 40.4 | 38.64032 | 150.6199 | 800 | 1.243087 | 75 | 0.04542239 | 0 | 4.395207 | 80.91109 | 8.077614 | 25.65534 | 11.30634 | 1.848232 | 99.27884 | 107.1147 | 0.7597768 | 3.416455 | 4.688372 | 32.32673 | 6.538012 | 14.083 | 13.85525 | 63.8 | 40 | 98.39 | 39.2 | 61 | 405 | Equilibrada | Adecuada | 0.98 | 7.8 | 11.7 | TRAIN
2026-02-05 | Feb. | 2026 | A | 344.1786 | 1.95 | 1582 | 57.22714 | 96.97 | 115 | 45 | 9.236 | 8.508 | 33.5 | 31.68065 | 183.7083 | 800 | 1.158884 |  | 0.04851231 | 0.01553378 | 3.427951 | 83.58027 | 8.167942 | 24.84439 | 10.6675 | 1.753384 | 99.0861 | 94.23039 | 0.5298446 | 3.25934 | 4.208414 | 32.45359 | 6.987848 | 11.35927 | 11.82857 | 62.9 | 32 | 92.63 | 42.4 | 63 | 415 | Excesiva | Rápida | 0.85 | 6.6 | 12.9 | TRAIN
2026-02-06 | Feb. | 2026 | B | 233.8243 | 2.017345 | 1594.17 | 57.97778 | 92.09 | 115 | 45 | 9.236 | 8.508 | 34.5 | 21.08202 | 276.0646 | 750 | 0.8513226 | 75 | 0.01850532 | 0 | 3.327533 | 85.01586 | 8.327 | 26.8385 | 10.4058 | 1.85662 | 99.23981 | 81.59811 | 0.5192147 | 3.198432 | 4.283989 | 32.59928 | 6.926869 | 15.86123 | 13.02254 | 62.5 | 36 | 100.76 | 45.1 | 49 | 375 | Escasa | Canalizada | 0.52 | 6.1 | 10.6 | TRAIN
2026-02-06 | Feb. | 2026 | A | 422.8326 | 1.895 | 1586 | 57.47513 | 96.12 | 108.3333 | 25 | 9.183333 | 8.486667 | 43 | 46.38583 | 150.5632 | 800 | 1.377523 |  | 0.0669476 | 0.02496071 | 4.637485 | 86.09955 | 8.086086 | 24.90285 | 10.65377 | 1.809834 | 99.78614 | 75.24081 | 0.5235151 | 3.113854 | 4.134248 | 32.1669 | 6.310559 | 10.28585 | 12.39562 | 62.1 | 36 | 96.41 | 40.7 | 58 | 335 | Equilibrada | Adecuada | 1.09 | 7.2 | 14.7 | TRAIN
2026-02-07 | Feb. | 2026 | B | 245.793 | 1.99 | 1581 | 57.16494 | 92.59 | 108.3333 | 25 | 9.183333 | 8.486667 | 42 | 27.89351 | 256.8008 | 700 | 0.9391296 | 125 | 0.03091904 | 0 | 3.31454 | 86.30258 | 7.763974 | 24.84259 | 10.91844 | 1.863766 | 99.53611 | 91.77974 | 0.4756591 | 2.93375 | 3.770946 | 31.08937 | 6.126484 | 12.11625 | 12.50343 | 62.3 | 31 | 96.99 | 42.9 | 55 | 375 | Inestable | Adecuada | 1.08 | 6.9 | 13 | TRAIN
2026-02-07 | Feb. | 2026 | A | 410.591 | 1.715 | 1589 | 57.6603 | 96.26 | 118.75 | 50 | 9.1775 | 8.395 | 12.4 | 37.34456 | 155.846 | 800 | 0.6708621 | 100 | 0.03296808 | 0.01050378 | 2.502937 | 82.34153 | 7.78022 | 26.06151 | 11.31887 | 1.85738 | 99.48911 | 85.02968 | 0.4934116 | 2.997211 | 3.940138 | 30.55533 | 6.182029 | 10.90551 | 12.52961 | 62.3 | 38 | 103.12 | 36.5 | 69 | 365 | Excesiva | Rápida | 0.85 | 6.2 | 10.9 | TRAIN
2026-02-08 | Feb. | 2026 | B | 403.1725 | 2.125 | 1627.5 | 59.97611 | 94.11 | 118.75 | 50 | 9.1775 | 8.395 | -35.3 | 34.41996 | 169.0879 | 700 | 1.301138 | 50 | 0.04565137 | 0.007608562 | 5.793164 | 85.90325 | 8.301002 | 25.0862 | 10.31952 | 1.830104 | 99.60885 | 86.38747 | 0.5022925 | 3.117708 | 3.903163 | 32.00021 | 6.475921 | 12.90053 | 11.25102 | 63.8 | 37 | 93.68 | 36.9 | 50 | 365 | Equilibrada | Canalizada | 0.9 | 6.1 | 13.5 | TRAIN
2026-02-08 | Feb. | 2026 | A | 463.0661 | 2.26 | 1598 | 58.21165 | 93.33 | 81.25 | 21.875 | 9.15 | 8.6075 | 38.9 | 49.78016 | 140.2969 | 525 | 0.9912136 |  | 0.05029701 | 0.01066735 | 3.306556 | 89.86108 | 8.598 | 26.74277 | 10.64002 | 1.880543 | 99.61515 | 79.93606 | 0.4368536 | 3.043554 | 3.689022 | 32.38203 | 6.742103 | 9.377386 | 10.77829 | 59.5 | 31 | 97.51 | 37.6 | 49 | 390 | Muy persistente | Adecuada | 0.91 | 7.4 | 11.9 | TRAIN
2026-02-09 | Feb. | 2026 | B | 435.5964 | 2.266 | 1604.17 | 58.58606 | 88.37 | 81.25 | 21.875 | 9.15 | 8.6075 | -17.8 | 38.6241 | 150.6831 | 700 | 0.9507634 |  | 0.08082908 | 0.01319149 | 3.74527 | 86.53927 | 8.683166 | 26.01116 | 10.56024 | 1.88226 | 99.7002 | 87.58205 | 0.4247107 | 3.196309 | 3.771251 | 33.56104 | 7.31266 | 11.08959 | 10.593681 | 65 | 39 | 105.98 | 41.7 | 58 | 365 | Escasa | Canalizada | 0.87 | 7.2 | 12.5 | TRAIN
2026-02-09 | Feb. | 2026 | A | 422.8851 | 1.8876 | 1405 | 44.83986 | 90.06 | 95 | 25 | 9.263333 | 8.51 | 40.1 | 55.93718 | 104.0453 | 775 | 1.746656 | 25 | 0.09197925 | 0 | 5.206348 | 84.30499 | 9.025006 | 25.2708 | 11.06772 | 1.823894 | 98.99627 | 87.58228 | 0.4339151 | 3.222929 | 3.935195 | 33.08161 | 6.759522 | 8.483099 | 10.79611 | 63 | 35 | 107.15 | 40.8 | 59 | 400 | Escasa | Lenta | 1.31 | 6.2 | 11.1 | TRAIN
2026-02-10 | Feb. | 2026 | B | 239.2377 | 1.785333 | 1599.17 | 58.28287 | 92.08333 | 95 | 25 | 9.263333 | 8.51 | -121.5 | 21.3901 | 272.0885 | 750 | 1.512437 | 125 | 0.07477844 | 0.01669071 | 4.975308 | 82.46592 | 7.867028 | 26.81532 | 10.49073 | 1.758294 | 99.89104 | 83.75124 | 0.548578 | 2.957732 | 3.614534 | 32.14155 | 6.254966 | 8.376179 | 12.9614 | 60.4 | 32 | 92.18 | 40.8 | 59 | 400 | Inestable | Rápida | 0.97 | 7 | 15.2 | TRAIN
2026-02-10 | Feb. | 2026 | A | 442.5877 | 2.03243 | 1471 | 49.80739 | 92.08333 | 77.5 | 25 | 9.226667 | 8.725 | 29.9 | 50.33982 | 115.6142 | 775 | 1.098453 | 25 | 0.06135987 | 0.01510013 | 4.328807 | 85.67196 | 7.838062 | 25.6439 | 11.03981 | 1.830038 | 99.80662 | 81.4673 | 0.4392995 | 2.944891 | 3.770003 | 31.456 | 6.284091 | 8.281915 | 11.23087 | 61.2 | 39 | 97.66 | 37.4 | 34 | 370 | Excesiva | Adecuada | 0.6 | 7.6 | 11.7 | TRAIN
2026-02-11 | Feb. | 2026 | B | 431.1538 | 1.721039 | 1598.33 | 58.23175 | 85.965 | 77.5 | 25 | 9.226667 | 8.725 | -10.92 | 38.60332 | 150.7642 | 750 | 1.534283 | 150 | 0.08004388 | 0 | 4.63552 | 82.16816 | 7.997671 | 25.94757 | 11.08117 | 1.810975 | 99.43027 | 81.33971 | 0.4424553 | 3.105823 | 3.740875 | 30.67172 | 6.342445 | 10.48467 | 12.371856 | 62.6 | 34 | 94.39 | 44.5 | 45 | 350 | Excesiva | Lenta | 0.97 | 7.1 | 12.5 | TRAIN
2026-02-11 | Feb. | 2026 | A | 716.3407 | 1.556344 | 1573 | 56.66455 | 85.965 | 131.25 | 58.33333 | 9.19 | 9.066667 | -41.1 | 66.97276 | 86.901 | 375 | 1.646033 | 50 | 0.08251178 | 0.01807134 | 4.919887 | 77.5174 | 7.800601 | 24.98871 | 10.69219 | 1.748238 | 99.02019 | 89.12825 | 0.4540466 | 3.441235 | 4.368467 | 30.31616 | 6.348741 | 10.12292 | 12.32278 | 63.5 | 37 | 97.72 | 40 | 61 | 400 | Escasa | Adecuada | 0.67 | 6 | 13.8 | TRAIN
2026-02-12 | Feb. | 2026 | B | 954.3292 | 1.434088 | 1600 | 58.33333 | 91.83 | 131.25 | 58.33333 | 9.19 | 9.066667 | -13.7 | 85.20797 | 68.30347 | 500 | 2.06191 | 150 | 0.0765051 | 0.03196785 | 5.714657 | 72.07238 | 7.475375 | 26.99492 | 10.81385 | 1.871118 | 99.65944 | 85.75439 | 0.4572215 | 2.914851 | 3.626556 | 31.67693 | 6.411592 | 16.03171 | 14.47913 | 62.2 | 38 | 95.54 | 39.4 | 52 | 370 | Escasa | Canalizada | 1.06 | 6.9 | 12.4 | TRAIN
2026-02-12 | Feb. | 2026 | A | 310.8421 | 1.328219 | 1470 | 49.73545 | 91.83 | 105 | 50 | 9.06 | 8.826667 | -21.7 | 35.43033 | 164.266 | 375 | 0.8941404 | 25 | 0.03031335 | 0.012208 | 3.672715 | 81.05585 | 7.52229 | 26.59251 | 10.5842 | 1.795652 | 99.29262 | 84.13078 | 0.4732855 | 2.667863 | 3.365231 | 33.11005 | 6.273923 | 12.08643 | 14.82272 | 63.6 | 41 | 101.72 | 45.2 | 45 | 440 | Equilibrada | Adecuada | 0.76 | 7 | 10.2 | TRAIN
2026-02-13 | Feb. | 2026 | B | 375.548 | 1.294434 | 1501.67 | 51.96718 | 93.835 | 105 | 50 | 9.06 | 8.826667 | 101.3 | 40.10334 | 145.1251 | 375 | 1.11851 | 100 | 0.08156521 | 0 | 3.812319 | 82.24661 | 7.388014 | 26.80959 | 10.29904 | 1.882353 | 99.74386 | 86.14087 | 0.5659064 | 2.746961 | 4.063785 | 32.40672 | 5.751885 | 12.59529 | 13.28753 | 60.2 | 37 | 104.85 | 42.5 | 61 | 385 | Inestable | Rápida | 1.05 | 6.5 | 11.5 | TRAIN
2026-02-13 | Feb. | 2026 | A | 496.2872 | 1.143364 | 1533 | 54.08422 | 93.835 | 125 | 50 | 9.06 | 8.795 | -31.2 | 49.88146 | 116.6766 | 425 | 0.9182362 | 125 | 0.04410595 | 0.01539576 | 2.685596 | 59.05751 | 7.418166 | 25.9252 | 11.17884 | 1.729368 | 99.46376 | 86.09184 | 0.635023 | 2.744165 | 4.21588 | 34.40593 | 6.456683 | 12.30311 | 14.1 | 64.6 | 41 | 95.2 | 44 | 46 | 395 | Muy persistente | Lenta | 1.24 | 7.2 | 14.2 | TRAIN
2026-02-14 | Feb. | 2026 | B | 399.1764 | 1.14486 | 1535.83 | 54.2712 | 94.095 | 125 | 50 | 9.06 | 8.795 | 89.5 | 39.90902 | 145.8317 | 500 | 1.292797 |  | 0.07875945 | 0.02351767 | 4.253842 | 60.7755 | 7.610506 | 27.16157 | 11.21372 | 1.747464 | 99.49228 | 95.37192 | 0.6855567 | 2.865906 | 4.345614 | 31.59627 | 6.059053 | 12.18843 | 14.79127 | 62.7 | 34 | 100.34 | 43.6 | 58 | 425 | Muy persistente | Lenta | 0.92 | 7 | 15.2 | TRAIN
2026-02-14 | Feb. | 2026 | A | 352.8009 | 1.168779 | 1553 | 55.391 | 94.095 | 75 | 25 | 8.9 | 8.7 | -37.3 | 34.1773 | 170.2885 | 925 | 1.000111 | 200 | 0.05329372 | 0.01682138 | 4.21157 | 74.62586 | 6.544363 | 25.72349 | 10.61227 | 1.72311 | 99.40751 | 113.441 | 0.8971421 | 4.017974 | 5.664094 | 27.22197 | 5.825823 | 13.63827 | 15.34 | 64.1 | 39 | 102.42 | 44.4 | 53 | 370 | Excesiva | Lenta | 0.84 | 7.1 | 10.3 | TRAIN
2026-02-15 | Feb. | 2026 | B | 334.4157 | 1.227706 | 1455 | 48.64452 | 94.4 | 100 | 50 | 9.23 | 8.92 | 168.7 | 41.08582 | 147.8136 | 700 | 2.429892 |  | 0.1042378 | 0.025711 | 6.623646 | 79.38862 | 6.739479 | 26.89745 | 10.51752 | 1.725825 | 99.01269 | 88.90669 | 0.7684604 | 3.116669 | 4.382648 | 30.40204 | 5.763044 | 13.64233 | 16.10935 | 60.8 | 38 | 98.64 | 45.1 | 58 | 420 | Escasa | Adecuada | 0.75 | 7.3 | 14 | TRAIN
2026-02-15 | Feb. | 2026 | A | 622.5641 | 1.028 | 1448 | 48.12769 | 96.72 | 100 | 25 | 9.1 | 8.8 | -19.3 | 74.44564 | 78.17785 | 700 | 0.8935426 |  | 0.05403413 | 0.008596338 | 3.26001 | 66.46296 | 7.123979 | 25.62264 | 10.44865 | 1.723142 | 99.02333 | 88.57004 | 0.8705347 | 2.899662 | 4.205064 | 30.95948 | 6.246553 | 15.36938 | 13.24 | 63.8 | 36 | 102.3 | 45.5 | 54 | 345 | Escasa | Adecuada | 1.18 | 6.7 | 12.8 | TRAIN
2026-02-16 | Feb. | 2026 | B | 343.3652 | 1.209595 | 1450 | 48.27586 | 94.4 | 100 | 50 | 9.3 | 8.85 | 88 | 40.8768 | 142.379 | 725 | 0.8222892 | 25 | 0.05154198 | 0.009903029 | 3.984911 | 47.44894 | 6.5 | 26.39108 | 10.88739 | 1.726887 | 99.77678 | 85 | 0.7684604 | 3.116669 | 4.382648 | 30.40204 | 5.763044 | 13.13809 | 15.5 | 64.9 | 39 | 105.87 | 36.4 | 54 | 380 | Excesiva | Rápida | 0.75 | 6.8 | 13.1 | TRAIN
2026-02-16 | Feb. | 2026 | A | 328.0435 | 1.220147 | 1442 | 47.68069 | 95.42 | 75 | 25 | 8.9 | 8.7 | -24.1 | 39.75964 | 146.3796 | 750 | 0.8434439 | 225 | 0.05297693 | 0.0110383 | 2.902831 | 62.95722 | 7.507175 | 26.64441 | 11.05618 | 1.795459 | 99.36182 | 102.5743 | 0.7256045 | 3.060874 | 4.705653 | 30.68853 | 5.74974 | 14.8279 | 16.25 | 64 | 33 | 99.07 | 46.9 | 58 | 365 | Escasa | Lenta | 1.07 | 7.6 | 14.3 | TRAIN
2026-02-17 | Feb. | 2026 | B | 237.3154 | 1.181373 | 1445.83 | 47.96645 | 94.4 | 100 | 50 | 9.26 | 8.82 | 170 | 28.51609 | 204.0953 | 700 | 1.948427 | 25 | 0.0439636 | 0 | 6.079164 | 58.23354 | 6.596575 | 25.41846 | 11.22232 | 1.771753 | 99.40344 | 117.4111 | 0.8807843 | 3.067122 | 4.816669 | 28.35513 | 5.319177 | 15.58555 | 21.38 | 63.6 | 34 | 91.6 | 37.6 | 60 | 385 | Inestable | Canalizada | 1.02 | 7.6 | 12.6 | TRAIN
2026-02-17 | Feb. | 2026 | A | 290.5636 | 1.138947 | 1508 | 52.402 | 95.42 | 50 | 25 | 9.22 | 8.5 | 38.7 | 30.64155 | 189.9381 | 1000 | 0.7680017 | 250 | 0.05215585 | 0.006075747 | 3.628637 | 59.02533 | 6.241 | 25.67356 | 10.36925 | 1.869818 | 99.43215 | 123.5774 | 0.889419 | 3.006948 | 5.026916 | 28.36983 | 5.267738 | 15.65454 | 22.5275 | 61 | 32 | 99.52 | 38.6 | 53 | 335 | Escasa | Adecuada | 1.27 | 7.1 | 9.6 | TRAIN
2026-02-18 | Feb. | 2026 | B | 212.4467 | 1.412257 | 1467 | 49.51905 | 97.3 | 75 | 50 | 9.23 | 9.13 | 110.3 | 30.78392 | 238.8123 | 275 | 0.7444828 | 225 | 0.0147064 | 0.01174374 | 2.598604 | 58.30632 | 6.571514 | 24.99201 | 11.1635 | 1.871062 | 99.40047 | 118.8669 | 0.8867156 | 3.056625 | 4.890321 | 29.31382 | 5.515785 | 14.93266 | 23.24 | 63 | 40 | 101.49 | 42.1 | 67 | 345 | Muy persistente | Adecuada | 1.08 | 7.8 | 15.7 | TRAIN
2026-02-18 | Feb. | 2026 | A | 242.4982 | 1.172552 | 1506 | 52.26501 | 96.32 | 50 | 25 | 9.2 | 8.3 | 10.7 | 25.67387 | 226.6897 | 375 | 1.001072 | 150 | 0.07393181 | 0.01490017 | 4.76563 | 62.72079 | 6.729992 | 26.55823 | 10.83105 | 1.861804 | 99.51156 | 105.6007 | 0.7512062 | 3.087582 | 4.863984 | 27.57189 | 5.103205 | 15.34258 | 19.82 | 63.4 | 40 | 99.82 | 42.2 | 55 | 375 | Escasa | Lenta | 0.57 | 6.4 | 10.6 | TRAIN
2026-02-19 | Feb. | 2026 | B | 283.2353 | 1.15 | 1485 | 50.80434 | 96.74 | 75 | 25 | 9.3 | 8.66 | -35.1 | 34.92301 | 186.0305 | 375 | 1.06117 | 125 | 0.0494566 | 0.003638298 | 3.79147 | 64.78311 | 7.449102 | 25.9695 | 10.58853 | 1.878722 | 99.7036 | 107.4249 | 0.7476038 | 3.317093 | 5.071885 | 30.1278 | 5.629393 | 13.616 | 17.09931 | 61.6 | 33 | 97.57 | 38.6 | 55 | 385 | Inestable | Adecuada | 0.71 | 7.7 | 14.9 | TRAIN
2026-02-19 | Feb. | 2026 | A | 329.1629 | 1.562955 | 1543 | 54.74184 | 89.23 | 100 | 50 | 9.22 | 8.7 | -47.8 | 32.47464 | 179.2168 | 500 | 1.168424 | 150 | 0.0520546 | 0.01169463 | 3.928564 | 84.04189 | 7.695426 | 26.85405 | 10.68214 | 1.839234 | 99.86563 | 99.16034 | 0.6037585 | 3.082767 | 4.654138 | 31.18752 | 5.930428 | 16.50265 | 15.02566 | 64.4 | 38 | 105.07 | 43.6 | 36 | 350 | Excesiva | Adecuada | 0.69 | 7.5 | 10.9 | TRAIN
2026-02-20 | Feb. | 2026 | B | 470.9016 | 1.59 | 1563 | 56.03185 | 96.7 | 175 | 100 | 9.28 | 8.8 | 1.3 | 44.80795 | 129.8877 | 500 | 0.9815826 | 25 | 0.05758049 | 0.007391743 | 2.942443 | 84.0557 | 8.625154 | 26.87292 | 10.78649 | 1.719207 | 99.82738 | 96.78097 | 0.5462908 | 3.30574 | 4.679063 | 31.85365 | 6.340727 | 18.50513 | 11.60849 | 63.8 | 34 | 101.49 | 36.3 | 67 | 360 | Muy persistente | Canalizada | 0.94 | 7.3 | 12.6 | TRAIN
2026-02-20 | Feb. | 2026 | A | 786.0495 | 1.45 | 1593 | 57.90612 | 90.4 | 175 | 75 | 9.31 | 8.96 | -46.2 | 71.01146 | 81.9586 | 375 | 1.071511 | 200 | 0.07682366 | 0.03183497 | 4.66635 | 85.30587 | 8.372342 | 26.4568 | 11.18223 | 1.767698 | 99.35809 | 81.77188 | 0.505812 | 2.909823 | 4.020052 | 32.53286 | 6.572357 | 15.99779 | 12.02829 | 58.6 | 35 | 99.08 | 39 | 48 | 395 | Muy persistente | Canalizada | 1.3 | 7.1 | 14.9 | TRAIN
2026-02-21 | Feb. | 2026 | B | 560.5618 | 1.47 | 1590 | 57.72187 | 92.45 | 175 | 100 | 9.4 | 8.9 | -27.6 | 50.89847 | 114.3453 | 400 | 1.400872 | 25 | 0.04997395 | 0.01095539 | 4.326921 | 82.81326 | 7.712103 | 27.03753 | 11.01841 | 1.72309 | 99.5753 | 79.72774 | 0.479969 | 2.70152 | 3.87422 | 28.9704 | 6.20796 | 15.30288 | 12.53 | 61.6 | 33 | 100.22 | 40.3 | 36 | 370 | Excesiva | Adecuada | 0.7 | 7.8 | 11.4 | TRAIN
2026-02-21 | Feb. | 2026 | A | 615.1595 | 1.69 | 1598 | 58.21165 | 90.5 | 135 | 75 | 9.3 | 8.91 | -55.4 | 55.10865 | 105.6096 | 375 | 1.491647 |  | 0.09934367 | 0.006324582 | 3.875239 | 86.42345 | 8.089119 | 25.50727 | 10.99983 | 1.856233 | 99.68105 | 89.47482 | 0.4793222 | 2.913912 | 3.890613 | 32.07027 | 6.947564 | 14.94178 | 13.12995 | 61.3 | 41 | 102.28 | 42.6 | 40 | 365 | Equilibrada | Lenta | 0.94 | 6.7 | 10.1 | TRAIN
2026-02-22 | Feb. | 2026 | B | 426.3637 | 1.77 | 1555 | 55.51983 | 87.49 | 75 | 25 | 8.9 | 8.7 | -263.7 | 41.1548 | 141.4173 | 375 | 1.425035 | 175 | 0.0511769 | 0 | 4.954852 | 85.97429 | 8.822564 | 25.57296 | 10.49628 | 1.776095 | 98.96667 | 95.68518 | 0.4386736 | 2.99201 | 3.895326 | 30.30763 | 6.528166 | 10.39284 | 10.73 | 59.9 | 33 | 100.4 | 40.1 | 49 | 395 | Muy persistente | Adecuada | 0.82 | 7.8 | 15.3 | TRAIN
2026-02-22 | Feb. | 2026 | A | 389.5565 | 1.5 | 1606 | 58.69655 | 95.3 | 175 | 75 | 9.34 | 8.91 | 30.9 | 34.43745 | 169.002 | 300 | 1.924067 | 175 | 0.0805711 | 0.02402245 | 5.225136 | 85.94828 | 8.217012 | 26.85192 | 11.16381 | 1.787891 | 99.50599 | 112.507 | 0.597522 | 3.675061 | 4.885336 | 30.02302 | 6.33813 | 10.84374 | 13.48871 | 63.8 | 35 | 100.64 | 43.6 | 61 | 415 | Escasa | Adecuada | 0.83 | 6.1 | 12 | TRAIN
2026-02-23 | Feb. | 2026 | B | 452.1931 | 1.75 | 1601 | 58.39406 | 91.67 | 100 | 75 | 9.11 | 8.89 | -36.5 | 40.30721 | 144.391 | 300 | 1.450043 | 100 | 0.0542016 | 0 | 3.908076 | 87.85124 | 8.433566 | 25.86356 | 10.73228 | 1.783164 | 99.87701 | 101.7628 | 0.5389027 | 3.252688 | 4.48086 | 32.30769 | 6.644879 | 10.50097 | 10.15528 | 61.9 | 36 | 97.79 | 40.3 | 50 | 405 | Muy persistente | Rápida | 0.74 | 6.8 | 14.6 | TRAIN
2026-02-23 | Feb. | 2026 | A | 564.6091 | 1.43 | 1610 | 58.9372 | 89.8 | 50 | 25 | 9.21 | 8.91 | 27.9 | 49.58511 | 117.374 | 300 | 0.7955421 | 125 | 0.02799247 | 0 | 2.116354 | 83.30903 | 8.073 | 26.60977 | 11.07464 | 1.784849 | 99.56632 | 89.5463 | 0.4273445 | 2.839506 | 3.505934 | 29.99421 | 6.761169 | 13.64736 | 11.4952 | 60.7 | 38 | 95.06 | 43.5 | 56 | 350 | Escasa | Rápida | 0.59 | 7.9 | 15.1 | TRAIN
2026-02-24 | Feb. | 2026 | B | 509.0631 | 1.48 | 1588 | 57.59866 | 92.73 | 100 | 50 | 9.2 | 9 | -60.9 | 46.37965 | 125.4861 | 400 | 1.643256 | 125 | 0.07419628 | 0 | 4.455984 | 79.43536 | 7.606144 | 25.75554 | 11.21934 | 1.763561 | 99.91605 | 98.59719 | 0.5441779 | 3.444191 | 4.736511 | 27.76997 | 6.119034 | 15.13022 | 13.16265 | 61.8 | 36 | 100.81 | 43.2 | 44 | 420 | Inestable | Canalizada | 1.11 | 6.4 | 12.6 | TRAIN
2026-02-24 | Feb. | 2026 | A | 246.6495 | 1.4 | 1598 | 58.21165 | 97.5 | 125 | 75 | 9.2 | 8.92 | -117.4 | 33.14389 | 263.397 | 250 | 0.7290776 | 25 | 0.05389619 | 0 | 3.193763 | 80.7075 | 6.224333 | 26.38052 | 10.824 | 1.867049 | 98.9455 | 89.12573 | 0.5299723 | 2.976003 | 3.857007 | 26.4679 | 5.090231 | 18.60475 | 17.54264 | 63.5 | 38 | 101.12 | 43.8 | 55 | 355 | Inestable | Canalizada | 0.63 | 6.4 | 11.7 | TRAIN
2026-02-25 | Feb. | 2026 | B | 219.0158 | 1.77 | 1599 | 58.27253 | 91 | 100 | 50 | 9.22 | 9.02 | -92.9 | 23.50515 | 297.1264 | 250 | 2.225333 | 175 | 0.06475343 | 0 | 5.787164 | 88.97163 | 7.184588 | 25.67956 | 11.2348 | 1.87614 | 99.44638 | 88.75733 | 0.5117867 | 2.892421 | 3.974203 | 28.96936 | 6.016584 | 14.14699 | 13.67324 | 64.5 | 34 | 103.15 | 36.5 | 49 | 390 | Inestable | Canalizada | 0.8 | 7 | 13.1 | TRAIN
2026-02-25 | Feb. | 2026 | A | 580.6313 | 1.51 | 1608 | 58.81703 | 90.49 | 132 | 62.5 | 9.27 | 9.04 | -70.2 | 51.15995 | 113.7609 | 300 | 1.016727 | 125 | 0.02100768 | 0.003477906 | 3.194148 | 85.23204 | 7.392837 | 27.03297 | 10.73364 | 1.802569 | 99.24363 | 78.46277 | 0.3762044 | 2.454314 | 2.924694 | 29.16115 | 6.134569 | 14.78366 | 13.11594 | 64.4 | 36 | 105.59 | 37.1 | 50 | 400 | Inestable | Rápida | 0.99 | 7.7 | 9.8 | TRAIN
2026-02-26 | Feb. | 2026 | B | 444.4817 | 1.6 | 1606 | 58.69655 | 91.8 | 200 | 75 | 8.9 | 8.7 | -44.9 | 39.29294 | 148.1182 | 325 | 0.4675015 | 140 | 0.02462541 | 0 | 1.251313 | 86.28326 | 7.376376 | 25.771 | 10.4125 | 1.728537 | 99.50386 | 80.93285 | 0.460032 | 2.680655 | 3.629097 | 29.28058 | 6.181795 | 15.78834 | 12.73748 | 60 | 40 | 100.47 | 38 | 54 | 400 | Excesiva | Lenta | 0.87 | 7.3 | 11.7 | TRAIN
2026-02-26 | Feb. | 2026 | A | 782.0617 | 1.52 | 1585 | 57.41325 | 85.08 | 100 | 50 | 9.21 | 9.03 | 15.2 | 71.61737 | 81.2652 | 250 | 0.7984336 | 125 | 0.06631354 | 0 | 2.257993 | 84.1627 | 7.529252 | 25.56213 | 10.35073 | 1.856909 | 99.07889 | 84.902 | 0.4925899 | 2.882252 | 3.944715 | 29.80846 | 6.152951 | 17.74413 | 12.701 | 61.4 | 39 | 106.64 | 39.3 | 48 | 420 | Excesiva | Adecuada | 1.07 | 7 | 13.6 | TRAIN
2026-02-27 | Feb. | 2026 | B | 545.0517 | 1.5 | 1597 | 58.1507 | 93.33 | 150 | 50 | 9.45 | 9.09 | -68.3 | 48.90988 | 118.9944 | 250 | 0.9464158 |  | 0.07489512 | 0 | 3.121314 | 83.91411 | 7.493613 | 24.71612 | 11.1896 | 1.75873 | 99.55889 | 81.65046 | 0.4902932 | 2.710811 | 3.758249 | 29.63387 | 6.549959 | 13.12415 | 12.77341 | 60.6 | 37 | 94.41 | 43.4 | 64 | 365 | Equilibrada | Canalizada | 0.53 | 7.9 | 14.6 | TRAIN
2026-02-27 | Feb. | 2026 | A | 507.5047 | 1.49 | 1610 | 58.9372 | 93.1 | 75 | 25 | 9.22 | 8.99 | 15.2 | 44.57009 | 130.5809 | 250 | 2.584759 | 100 | 0.2307673 | 0 | 7.881653 | 84.22359 | 7.820359 | 26.49692 | 11.31064 | 1.812791 | 99.19919 | 93.50605 | 0.5446486 | 3.057508 | 4.153355 | 31.33955 | 6.351579 | 15.63487 | 12.15707 | 59 | 40 | 97.31 | 42.2 | 59 | 340 | Escasa | Lenta | 0.98 | 7.8 | 10.6 | TRAIN
2026-02-28 | Feb. | 2026 | B | 335.5788 | 1.62 | 1609 | 58.87715 | 88.52 | 100 | 50 | 9.1 | 8.26 | -68.3 | 35.42351 | 197.1572 | 325 | 1.996512 | 25 | 0.1161349 | 0 | 7.19472 | 87.33331 | 7.895167 | 27.07888 | 11.0512 | 1.749068 | 99.36215 | 79.26341 | 0.4510287 | 2.601628 | 3.496895 | 29.6591 | 6.755061 | 14.04 | 11.27899 | 62.7 | 37 | 98.08 | 43.1 | 47 | 370 | Excesiva | Canalizada | 1.22 | 6.7 | 12.3 | TRAIN
2026-02-28 | Feb. | 2026 | A | 589.295 | 1.750215 | 1600 | 57.44681 | 93.33 | 75 | 25 | 9.28 | 8.98 | 29.1 | 53.42759 | 108.9325 | 250 | 1.589235 | 25 | 0.149437 | 0 | 5.394043 | 81.97216 | 8.455826 | 26.05967 | 10.55281 | 1.813897 | 99.30131 | 90.3913 | 0.4586464 | 2.84961 | 3.925512 | 31.62021 | 6.867642 | 11.14389 | 11.50995 | 64.8 | 35 | 102.96 | 43 | 58 | 405 | Escasa | Canalizada | 1.25 | 7.4 | 14.7 | TRAIN
2026-03-01 | Mar. | 2026 | B | 348.9242 | 1.583333 | 1576 | 55.98877 | 87.1 | 50 | 12.5 | 9.31 | 8.41 | 106.1 | 35.94855 | 176.6161 | 250 | 1.162867 | 125 | 0.1075652 | 0 | 4.569544 | 81.68713 | 8.786871 | 25.8253 | 11.15698 | 1.883302 | 99.03755 | 92.29535 | 0.3919091 | 2.644494 | 3.358639 | 31.67302 | 6.843442 | 7.773613 | 10.4763 | 64.8 | 33 | 95.77 | 44.4 | 51 | 375 | Inestable | Adecuada | 0.59 | 7.3 | 11.3 | TRAIN
2026-03-01 | Mar. | 2026 | A | 539.3669 | 1.479667 | 1640 | 59.34959 | 89.09 | 100 | 75 | 9.36 | 9.16 | 29.1 | 46.17867 | 126.0322 | 250 | 1.220149 | 175 | 0.08245637 | 0.02144893 | 5.12334 | 82.45998 | 6.929314 | 25.62049 | 10.87374 | 1.835963 | 99.70422 | 90.87244 | 0.4187353 | 2.652924 | 3.626865 | 26.96314 | 6.115721 | 7.554001 | 10.08877 | 62.3 | 33 | 94.92 | 47.3 | 40 | 405 | Excesiva | Lenta | 0.86 | 7.7 | 10.7 | TRAIN
2026-03-02 | Mar. | 2026 | B | 546.1917 | 1.446447 | 1611 | 58.76563 | 87.1 | 125 | 75 | 8.54 | 8.24 | 87.6 | 48.07784 | 121.0537 | 375 | 1.807388 | 25 | 0.1352241 | 0 | 5.12591 | 83.06312 | 7.834743 | 25.89681 | 11.29538 | 1.728598 | 99.47686 | 84.73221 | 0.4992006 | 2.53757 | 3.778276 | 33.03357 | 6.968825 | 7.52027 | 11.99942 | 60.8 | 36 | 97.9 | 40.5 | 62 | 350 | Inestable | Lenta | 1.04 | 7 | 13 | TRAIN
2026-03-02 | Mar. | 2026 | A | 557.1396 | 1.369882 | 1595 | 56.43437 | 88.52 | 100 | 75 | 8.82 | 8.58 | 73.9 | 51.57966 | 112.8352 | 250 | 0.8566621 | 25 | 0.07878104 | 0.01141154 | 2.787873 | 83.18726 | 7.747812 | 27.14841 | 11.2351 | 1.87169 | 98.93631 | 98.70745 | 0.5559513 | 3.012369 | 4.556336 | 29.62508 | 6.874485 | 9.057115 | 12.43272 | 63.5 | 40 | 95.91 | 41.3 | 53 | 340 | Inestable | Adecuada | 0.84 | 7.4 | 11.9 | TRAIN
2026-03-03 | Mar. | 2026 | B | 586.809 | 1.241009 | 1567 | 55.63744 | 86.44 | 100 | 25 | 8.86 | 8.54 | 60.1 | 56.08922 | 103.7633 | 250 | 1.332122 | 125 | 0.09242503 | 0 | 3.87134 | 81.73803 | 7.836168 | 26.71737 | 10.2907 | 1.882011 | 99.32759 | 86.05155 | 0.5243165 | 2.563547 | 3.646189 | 29.47715 | 6.672776 | 8.51697 | 11.68321 | 63.5 | 37 | 99.51 | 42 | 58 | 415 | Inestable | Lenta | 1.1 | 7.2 | 9.7 | TRAIN
2026-03-03 | Mar. | 2026 | A | 323.9306 | 1.701844 | 1517.5 | 52.1456 | 86.67 | 100 | 50 | 8.85 | 8.7 | 89.1 | 34.11335 | 170.6077 | 250 | 1.364772 | 25 | 0.1452118 | 0.01392068 | 5.593928 | 80.89226 | 7.900608 | 25.30186 | 10.56125 | 1.778606 | 99.06973 | 99.54007 | 0.4885042 | 2.528859 | 3.757704 | 29.69402 | 6.379944 | 9.136668 | 13.3496 | 64.4 | 35 | 95.72 | 39.4 | 60 | 425 | Muy persistente | Lenta | 1.2 | 7.3 | 13 | TRAIN
2026-03-04 | Mar. | 2026 | B | 345.5294 | 1.537102 | 1523.3 | 53.22835 | 93.18 | 125 | 37.5 | 8.94 | 8.52 | 108.4 | 35.51201 | 163.8882 | 300 | 1.1846 | 150 | 0.1011002 | 0 | 3.578936 | 80.23594 | 8.354856 | 25.48538 | 10.45515 | 1.712027 | 99.75975 | 99.69994 | 0.4688696 | 2.947753 | 4.080091 | 29.49766 | 6.105306 | 9.594119 | 11.43325 | 62 | 38 | 101.47 | 40.8 | 48 | 375 | Muy persistente | Lenta | 0.61 | 7.9 | 13.4 | TRAIN
2026-03-04 | Mar. | 2026 | A | 316.7838 | 1.5202 | 1577.5 | 55.87622 | 88.33 | 75 | 25 | 8.7 | 8.59 | 102.9 | 29.94921 | 194.329 | 250 | 4.092846 | 225 | 0.4345329 | 0.07574494 | 16.87773 | 81.83184 | 7.629316 | 26.02758 | 10.49109 | 1.769471 | 99.88666 | 93.56281 | 0.4554056 | 2.637701 | 3.718509 | 28.95972 | 5.647718 | 17.73828 | 13.57941 | 63.5 | 35 | 93.86 | 40 | 45 | 365 | Equilibrada | Adecuada | 0.79 | 7.3 | 12.3 | TRAIN
2026-03-05 | Mar. | 2026 | B | 360.3793 | 1.35557 | 1634.17 | 59.4488 | 84.54 | 75 | 62.5 | 8.71 | 8.54 | 36.2 | 30.91279 | 188.2716 | 250 | 2.621442 |  | 0.2377752 | 0.01447036 | 7.215675 | 82.23097 | 7.578923 | 25.51816 | 11.22856 | 1.872419 | 99.35466 | 86.36545 | 0.4403109 | 2.451105 | 3.559269 | 29.5261 | 6.097599 | 8.810287 | 11.48274 | 64.7 | 36 | 95.59 | 38.3 | 50 | 385 | Muy persistente | Lenta | 0.76 | 6.5 | 13.8 | TRAIN
2026-03-05 | Mar. | 2026 | A | 433.4506 | 1.37984 | 1615 | 57.60895 | 84.54 | 100 | 75 | 8.7 | 8.65 | -10.9 | 38.8236 | 149.9088 | 250 | 2.629962 | 150 | 0.2450315 | 0.0496321 | 10.85325 | 82.76689 | 7.092133 | 24.76304 | 11.21893 | 1.838967 | 99.3719 | 93.79342 | 0.5424068 | 2.761926 | 4.278589 | 32.75198 | 6.416291 | 9.22851 | 12.28 | 64.4 | 37 | 106.95 | 42.4 | 45 | 425 | Inestable | Lenta | 0.89 | 7.6 | 11.9 | TRAIN
2026-03-06 | Mar. | 2026 | B | 323.36 | 1.3664 | 1613 | 58.00568 | 89.56 | 125 | 50 | 8.7 | 8.45 | 71.7 | 40.65955 | 202.0797 | 125 | 0.7612479 |  | 0.1494725 | 0.01714939 | 3.711674 | 82.18761 | 6.986987 | 25.32707 | 10.34782 | 1.768016 | 99.84007 | 73.48243 | 0.4502064 | 2.178376 | 2.729966 | 29.57668 | 5.927403 | 10.75402 | 13.20416 | 60 | 35 | 102.35 | 43.4 | 47 | 340 | Excesiva | Lenta | 1.08 | 7.4 | 10.4 | TRAIN
2026-03-06 | Mar. | 2026 | A | 502.5276 | 1.362241 | 1601 | 56.98932 | 87.54 | 125 | 75 | 8.7 | 8.59 | 111.9 | 45.89801 | 126.8029 | 250 | 1.729733 | 213 | 0.1781971 | 0.06922392 | 5.845599 | 80.73039 | 7.133267 | 26.32241 | 10.90076 | 1.760177 | 99.48519 | 93.90541 | 0.6617351 | 2.973413 | 4.307689 | 28.63419 | 6.455933 | 11.5456 | 12.4772 | 64 | 35 | 101.74 | 40.7 | 47 | 360 | Muy persistente | Adecuada | 0.86 | 7.3 | 13.8 | TRAIN
2026-03-07 | Mar. | 2026 | B | 435.6292 | 1.518659 | 1605.33 | 57.0447 | 83.92 | 125 | 75 | 8.69 | 8.63 | -86.9 | 39.64205 | 146.8138 | 325 | 0.9644926 |  | 0.1548011 | 0.02064014 | 3.59042 | 82.47485 | 7.442578 | 26.15188 | 10.26548 | 1.751331 | 99.11647 | 93.78759 | 0.6084144 | 2.814419 | 3.995972 | 29.53502 | 6.682962 | 9.934433 | 12.56764 | 62.8 | 36 | 101.85 | 39.4 | 30 | 425 | Excesiva | Canalizada | 1.21 | 7.8 | 13.8 | TRAIN
2026-03-07 | Mar. | 2026 | A | 546.4588 | 1.64 | 1603 | 57.41537 | 84.52 | 100 | 50 | 8.6 | 8.4 | 69.3 | 49.47827 | 117.6274 | 250 | 1.146307 | 213 | 0.1602791 | 0.05773989 | 4.821824 | 81.4688 | 7.480186 | 26.74863 | 11.30193 | 1.796982 | 99.31103 | 85.8117 | 0.4889149 | 2.73915 | 3.771646 | 30.51252 | 6.365914 | 13.12481 | 11.7 | 62 | 38 | 100.18 | 43.4 | 56 | 395 | Escasa | Adecuada | 0.87 | 7.9 | 12.2 | TRAIN
2026-03-08 | Mar. | 2026 | B | 489.2725 | 1.388268 | 1595.833 | 56.5826 | 86.42 | 75 | 50 | 8.64 | 8.64 | 5 | 45.15431 | 128.8914 | 250 | 1.149071 |  | 0.1491318 | 0.04886204 | 7.375516 | 82.62106 | 7.261261 | 26.94744 | 11.3179 | 1.805004 | 99.05322 | 90.94535 | 0.5697722 | 2.858435 | 3.737253 | 29.19943 | 6.651243 | 13.54032 | 13.46281 | 62.8 | 36 | 95.07 | 43 | 44 | 345 | Equilibrada | Canalizada | 0.84 | 6.5 | 13.1 | TRAIN
2026-03-08 | Mar. | 2026 | A | 540.8528 | 1.365577 | 1604 | 57.47473 | 91.56 | 100 | 50 | 8.7 | 8.5 | 40.7 | 48.88961 | 119.0437 | 250 | 1.196651 | 225 | 0.08572807 | 0.0301556 | 3.766914 | 79.3514 | 7.315757 | 24.87562 | 11.15677 | 1.879252 | 99.41099 | 98.56161 | 0.6249914 | 2.825247 | 3.970275 | 29.21427 | 6.220768 | 18.12669 | 13.91497 | 60.7 | 36 | 99.84 | 37.7 | 72 | 380 | Equilibrada | Canalizada | 0.89 | 6.8 | 12.6 | TRAIN
2026-03-09 | Mar. | 2026 | B | 489.2297 | 1.40204 | 1490 | 50.19428 | 88.87 | 100 | 25 | 8.85 | 8.69 | 61.2 | 54.51187 | 106.7657 | 250 | 0.9932473 |  | 0.09006355 | 0.0370447 | 4.093795 | 82.08669 | 7.229129 | 25.62303 | 10.33231 | 1.74197 | 99.64635 | 87.54755 | 0.5664604 | 2.680394 | 3.777738 | 28.55077 | 6.098357 | 20.6682 | 14.86925 | 60.8 | 37 | 92.7 | 41.7 | 48 | 395 | Inestable | Adecuada | 0.99 | 6.2 | 11.5 | TRAIN
2026-03-09 | Mar. | 2026 | A | 486.4311 | 1.323333 | 1603 | 57.52013 | 95.32 | 125 | 50 | 8.7 | 8.5 | 37.9 | 43.96294 | 132.3842 | 250 | 1.029557 | 150 | 0.1220069 | 0.03853228 | 5.284544 | 81.6217 | 6.711422 | 26.16085 | 10.56882 | 1.733947 | 99.42722 | 89.1122 | 0.6181716 | 2.778021 | 4.479516 | 30.88081 | 6.010806 | 16.37538 | 14.61 | 60.6 | 32 | 95.74 | 41.1 | 47 | 405 | Excesiva | Canalizada | 0.94 | 7.6 | 12 | TRAIN
2026-03-10 | Mar. | 2026 | B | 408.1666 | 1.332289 | 1604 | 56.96656 | 88.97 | 100 | 75 | 8.75 | 8.55 | -104.9 | 50.58857 | 156.3476 | 250 | 0.9374612 | 75 | 0.09954134 | 0.04602082 | 4.611968 | 81.48793 | 6.16016 | 25.84799 | 11.13741 | 1.82188 | 99.18727 | 70.65905 | 0.5213627 | 2.19562 | 2.966092 | 27.32841 | 5.076672 | 10.44658 | 16.22862 | 63.8 | 37 | 101.02 | 40.8 | 66 | 375 | Excesiva | Lenta | 0.76 | 6.3 | 11.7 | TRAIN
2026-03-10 | Mar. | 2026 | A | 312.0005 | 1.683758 | 1593 | 56.61357 | 93.44 | 75 | 50 | 8.8 | 7.5 | 48.6 | 28.82954 | 201.8763 | 250 | 0.8045162 | 225 | 0.1098776 | 0.027006 | 4.96913 | 81.91884 | 6.937 | 25.23144 | 10.3577 | 1.775621 | 99.04737 | 74.41491 | 0.4758097 | 2.210836 | 3.080569 | 26.59736 | 5.272601 | 10.32836 | 13.6824 | 61.5 | 39 | 103.55 | 42.4 | 53 | 395 | Excesiva | Canalizada | 1.13 | 6.2 | 15.7 | TRAIN
2026-03-11 | Mar. | 2026 | B | 368.5346 | 1.559541 | 1607.273 | 57.88004 | 86.87 | 100 | 25 | 8.75 | 8.55 | -33.6 | 36.57897 | 176.2968 | 250 | 0.662369 | 200 | 0.05491039 | 0.03097679 | 3.213086 | 78.90415 | 7.405 | 24.74542 | 10.66803 | 1.782076 | 99.78417 | 92.03681 | 0.5324276 | 2.786632 | 4.071256 | 28.44258 | 5.943648 | 11.13661 | 13.79212 | 65 | 34 | 95.07 | 40.8 | 58 | 380 | Inestable | Rápida | 1.36 | 7.7 | 14.2 | TRAIN
2026-03-11 | Mar. | 2026 | A | 371.6065 | 1.596 | 1606 | 57.28454 | 79.72 | 75 | 50 | 8.5 | 8.3 | 0.9 | 40.39246 | 172.9035 | 250 | 0.8126699 | 251 | 0.1223104 | 0.03081079 | 3.850981 | 82.17233 | 7.011032 | 27.18793 | 10.33608 | 1.770558 | 99.22381 | 74.44517 | 0.4714715 | 2.315308 | 3.089854 | 28.11563 | 5.530385 | 13.42943 | 13.11 | 64.6 | 39 | 98.83 | 41.9 | 63 | 395 | Equilibrada | Canalizada | 1.13 | 7.5 | 9.8 | TRAIN
2026-03-12 | Mar. | 2026 | B | 419.8411 | 1.53534 | 1560.833 | 54.84306 | 86.87 | 75 | 50 | 8.57 | 8.53 | 91.8 | 40.87196 | 142.3959 | 250 | 0.9530286 | 150 | 0.05696388 | 0.02592238 | 4.712354 | 82.07486 | 7.59 | 25.61319 | 10.78572 | 1.80705 | 99.40787 | 88.24 | 0.5 | 2.71 | 3.96 | 29.19 | 6 | 8.994839 | 12.87 | 60.5 | 36 | 93.87 | 38.7 | 53 | 375 | Equilibrada | Lenta | 0.78 | 7.4 | 12 | TRAIN
2026-03-12 | Mar. | 2026 | A | 441.5666 | 1.372276 | 1602 | 56.75049 | 89.45 | 100 | 75 | 8.6 | 8.4 | 15.5 | 40.47463 | 143.7938 | 250 | 0.4217373 | 25 | 0.0212415 | 0.009179815 | 2.806352 | 82.30075 | 7.45 | 26.29496 | 10.76724 | 1.806819 | 99.62766 | 81.52 | 0.51 | 2.66 | 3.7 | 28.38 | 6.19 | 12.91968 | 13.97 | 59.6 | 33 | 106.66 | 40.4 | 59 | 405 | Inestable | Canalizada | 1.14 | 7.3 | 13.1 | TRAIN
2026-03-13 | Mar. | 2026 | B | 396.1577 | 1.41255 | 1606.6 | 57.62873 | 91.21 | 75 | 50 | 8.57 | 8.53 | -20.4 | 35.65661 | 163.2236 | 250 | 1.536794 | 200 | 0.0844868 | 0.9803027 | 7.569585 | 70.23123 | 7.51 | 26.80465 | 11.08757 | 1.756476 | 99.22072 | 83.68 | 0.58 | 2.68 | 3.92 | 28.86 | 6.1 | 12.44315 | 12.65 | 62.2 | 30 | 96.84 | 44.7 | 63 | 390 | Inestable | Rápida | 0.92 | 6.2 | 13.4 | TRAIN
2026-03-13 | Mar. | 2026 | A | 437.1097 | 1.42 | 1594.17 | 56.88798 | 89.45 | 100 | 25 | 8.65 | 8.45 | 83.1 | 40.16559 | 144.9002 | 250 | 0.4998788 |  | 0.03696027 | 0 | 2.866612 | 81.56291 | 7.45 | 25.96407 | 10.99392 | 1.757952 | 99.84854 | 95.52 | 0.6 | 3.18 | 4.85 | 32.09 | 6.32 | 12.01101 | 12.34 | 61 | 40 | 99.58 | 43.7 | 68 | 405 | Inestable | Rápida | 0.94 | 7.9 | 13 | TRAIN
2026-03-14 | Mar. | 2026 | B | 335.1286 | 1.6 | 1604 | 57.47473 | 87.93 | 75 | 50 | 8.7 | 8.5 | -13.4 | 30.29346 | 192.1207 | 250 | 0.9835838 | 25 | 0.1048781 | 0.03994287 | 8.963764 | 85.69945 | 7.5 | 26.98693 | 11.07877 | 1.873361 | 99.27278 | 87.91 | 0.5 | 2.79 | 3.49 | 33.55 | 6.46 | 11.17106 | 11.6 | 62.4 | 34 | 101.9 | 39.3 | 48 | 365 | Muy persistente | Lenta | 0.82 | 6.7 | 12.9 | TRAIN
2026-03-14 | Mar. | 2026 | A | 534.0695 | 1.58 | 1609.17 | 57.57291 | 90.88 | 75 | 37.5 | 8.74 | 8.53 | -34.2 | 48.03927 | 121.1509 | 250 | 0.8419628 | 200 | 0.0411655 | 0.3014745 | 5.161905 | 84.89347 | 7.58 | 25.35464 | 10.45023 | 1.723531 | 99.61235 | 96.08 | 0.49 | 3.11 | 4.33 | 32.07 | 6.67 | 10.46312 | 11.66 | 64 | 40 | 99.13 | 41.5 | 51 | 355 | Escasa | Canalizada | 1.07 | 6.7 | 14 | TRAIN
2026-03-15 | Mar. | 2026 | B | 451.5711 | 1.53 | 1613 | 58.11151 | 88.33 | 75 | 50 | 8.5 | 8.4 | 20.7 | 40.14657 | 144.9688 | 250 | 0.4874188 | 25 | 0.05040208 | 0.01343488 | 2.459622 | 84.94875 | 7.32 | 24.88011 | 10.6272 | 1.722114 | 99.10924 | 93.15 | 0.52 | 2.94 | 3.82 | 32.88 | 6.1 | 11.02712 | 11.05 | 64.1 | 33 | 99.34 | 43.9 | 56 | 405 | Equilibrada | Canalizada | 0.77 | 6.8 | 15.7 | TRAIN
2026-03-15 | Mar. | 2026 | A | 477.2977 | 1.53 | 1612.5 | 58.29706 | 96.01 | 37.5 | 10 | 8.72 | 8.41 | 50 | 43.5083 | 137.5502 | 250 | 0.4900596 | 200 | 0.03701584 | 0.007955302 | 3.002252 | 84.68965 | 7.93 | 27.10363 | 10.75657 | 1.763746 | 99.63583 | 90.84 | 0.45 | 2.81 | 4.03 | 35.05 | 6.36 | 12.19391 | 10.48 | 59.2 | 35 | 90.75 | 41.8 | 41 | 380 | Muy persistente | Lenta | 0.55 | 7.4 | 14.5 | TRAIN
2026-03-16 | Mar. | 2026 | B | 320.2797 | 1.56 | 1612 | 58.48702 | 87.1 | 100 | 50 | 8.6 | 8.5 | 101.1 | 28.30894 | 205.5888 | 250 | 0.913594 |  | 0.08730913 | 0.3189356 | 5.870937 | 84.36507 | 8.28 | 25.55355 | 11.27886 | 1.872065 | 99.41922 | 105.56 | 0.52 | 3.38 | 4.3 | 35.25 | 6.48 | 15.21355 | 10.12 | 61.7 | 34 | 91.63 | 40.6 | 44 | 395 | Inestable | Lenta | 0.63 | 7.9 | 12.2 | TRAIN
2026-03-16 | Mar. | 2026 | A | 450.0574 | 1.66 | 1612.5 | 58.08211 | 91.89 | 50 | 25 | 8.77 | 8.57 | 93.8 | 40.65447 | 145.3378 | 250 | 0.6088249 | 25 | 0.07896215 | 0.01087118 | 2.83915 | 84.46098 | 8.35 | 25.56311 | 10.79069 | 1.724116 | 99.87486 | 104.4 | 0.47 | 3.03 | 4.25 | 35.65 | 6.39 | 17.49303 | 10.59 | 59.1 | 36 | 96.5 | 41.4 | 45 | 390 | Equilibrada | Adecuada | 1.05 | 7.7 | 14 | TRAIN
2026-03-17 | Mar. | 2026 | B | 643.1772 | 1.81 | 1613 | 57.90096 | 87.1 | 75 | 50 | 8.7 | 8.6 | 114.2 | 63.29679 | 101.413 | 250 | 0.7785368 | 200 | 0.07110636 | 0.2075839 | 3.911992 | 87.04897 | 8.22 | 24.81813 | 10.64648 | 1.798282 | 99.48671 | 86.56 | 0.39 | 2.7 | 3.45 | 33.95 | 7.27 | 13.30429 | 9.98 | 63.9 | 36 | 108.78 | 46 | 45 | 405 | Inestable | Rápida | 1.08 | 7.1 | 12.8 | TRAIN
2026-03-17 | Mar. | 2026 | A | 626.4847 | 1.64 | 1599.17 | 57.61141 | 90.32 | 62.5 | 12.5 | 8.78 | 8.72 | 13.4 | 56.66646 | 102.7063 | 250 | 0.5730174 |  | 0.02967348 | 0.1754667 | 3.452051 | 83.71135 | 8.31 | 25.88172 | 11.13025 | 1.801038 | 99.16884 | 100.36 | 0.46 | 3.06 | 4.21 | 33.25 | 6.74 | 13.37635 | 10.11 | 64.5 | 39 | 93.78 | 43.7 | 57 | 355 | Escasa | Canalizada | 0.89 | 7.7 | 15 | TRAIN
2026-03-18 | Mar. | 2026 | B | 414.6636 | 1.91 | 1617 | 58.34601 | 88.71 | 75 | 25 | 8.8 | 8.6 | 68.5 | 37.94394 | 158.9021 | 250 | 1.02864 | 150 | 0.0753363 | 0.02086481 | 5.344338 | 88.39208 | 8.11 | 26.56152 | 10.85435 | 1.759905 | 99.88295 | 95.28 | 0.4 | 3.13 | 4.2 | 33.78 | 7.25 | 14.82472 | 10.51 | 63.8 | 34 | 94.66 | 39.1 | 55 | 375 | Inestable | Canalizada | 0.58 | 7.4 | 14.5 | TRAIN
2026-03-18 | Mar. | 2026 | A | 915.0058 | 1.88 | 1603.33 | 57.7527 | 90.19 | 50 | 25 | 8.78 | 8.71 | 78.2 | 84.69945 | 70.67659 | 250 | 0.4420544 | 25 | 0.08410821 | 0.2968395 | 3.21266 | 87.1514 | 8.41 | 24.89388 | 10.56735 | 1.825481 | 99.75241 | 92.73 | 0.4 | 3.16 | 3.95 | 34.08 | 7.35 | 12.66376 | 11.02 | 64.4 | 39 | 96.82 | 42.5 | 33 | 355 | Equilibrada | Lenta | 0.93 | 7.8 | 12.4 | TRAIN
2026-03-19 | Mar. | 2026 | B | 416.4856 | 1.63 | 1613 | 57.90096 | 87.1 | 50 | 25 | 8.8 | 8.5 | 70.6 | 37.16196 | 156.6117 | 250 | 0.7701918 | 150 | 0.06454941 | 0.01384878 | 2.83545 | 85.78758 | 8.1 | 25.06633 | 10.57523 | 1.815356 | 99.45839 | 91.13 | 0.4 | 2.66 | 3.69 | 32.89 | 6.56 | 16.42113 | 10.26 | 60.6 | 34 | 94.99 | 43.3 | 43 | 405 | Escasa | Canalizada | 0.95 | 6.7 | 12.4 | TRAIN
2026-03-19 | Mar. | 2026 | A | 986.6963 | 1.64 | 1607.5 | 57.27181 | 86.96 | 75 | 37.5 | 8.92 | 8.63 | 134.7 | 89.31212 | 65.16473 | 250 | 0.9436823 |  | 0.106999 | 0.0120501 | 5.495425 | 85.63877 | 7.476667 | 25.04625 | 11.28783 | 1.747406 | 99.10356 | 92.40038 | 0.4384022 | 2.900816 | 3.879996 | 31.71572 | 6.400413 | 12.48606 | 10.89 | 59.5 | 36 | 98.16 | 45.1 | 44 | 420 | Muy persistente | Canalizada | 1.05 | 6.9 | 12.2 | TRAIN
2026-03-20 | Mar. | 2026 | B | 715.7531 | 1.62 | 1588.3 | 56.33106 | 93.56 | 50 | 37.5 | 8.87 | 8.61 | 147.7 | 66.66556 | 87.30145 | 250 | 0.6004397 |  | 0.08011867 | 0.006684895 | 3.722446 | 79.53382 | 7.529506 | 25.58206 | 10.86762 | 1.846174 | 99.37984 | 98.8986 | 0.4476513 | 3.238855 | 4.320281 | 32.336 | 6.185674 | 9.831949 | 11.42 | 58.7 | 36 | 97.2 | 40.4 | 62 | 365 | Escasa | Lenta | 0.84 | 7.8 | 13.2 | TRAIN
2026-03-20 | Mar. | 2026 | A | 643.6256 | 1.75 | 1612.5 | 58.08211 | 89.29 | 50 | 25 | 8.71 | 8.54 | 102.7 | 57.26772 | 101.6279 | 250 | 0.6390247 | 200 | 0.09940157 | 0.004989505 | 2.821831 | 81.46883 | 7.533 | 25.00889 | 11.24427 | 1.737545 | 99.13753 | 91.94487 | 0.428544 | 3.015782 | 4.209488 | 30.752 | 5.902443 | 11.61589 | 11.55 | 59 | 33 | 93.59 | 39.4 | 54 | 370 | Inestable | Canalizada | 0.58 | 6.5 | 14.1 | TRAIN
2026-03-21 | Mar. | 2026 | B | 674.6863 | 1.7 | 1614.17 | 57.66137 | 89.83 | 75 | 25 | 8.87 | 8.61 | 89.6 | 60.40688 | 96.34664 | 262.5 | 0.5910703 | 25 | 0.1612913 | 0.03196508 | 8.397974 | 83.88942 | 7.333326 | 27.01909 | 11.21636 | 1.737292 | 99.31793 | 96.2822 | 0.4350771 | 3.246905 | 4.099097 | 30.66765 | 6.249945 | 10.62778 | 11.52 | 61 | 39 | 101.42 | 41.9 | 39 | 385 | Inestable | Adecuada | 0.82 | 7.2 | 12.2 | TRAIN
2026-03-21 | Mar. | 2026 | A | 724.0247 | 1.85 | 1618.33 | 57.70174 | 83.96 | 50 | 25 | 8.85 | 8.6 | 141.1 | 64.61244 | 90.07553 | 212.5 | 0.9644326 |  | 0.1585128 | 0.6289963 | 5.057591 | 81.81368 | 8.436847 | 25.02451 | 10.75309 | 1.770008 | 99.59949 | 101.119 | 0.3705045 | 3.264196 | 3.984814 | 30.65944 | 6.92566 | 12.80744 | 10.67426 | 63.7 | 32 | 99.33 | 40.8 | 51 | 370 | Inestable | Adecuada | 0.89 | 7.1 | 15.7 | TRAIN
2026-03-22 | Mar. | 2026 | B | 432.1969 | 1.51 | 1596.67 | 57.14195 | 86.67 | 75 | 50 | 8.77 | 8.85 | 61.7 | 39.47573 | 147.4324 | 176.47 | 0.8325598 |  | 0.09820346 | 0.0294424 | 4.992085 | 82.80829 | 7.6902 | 26.64119 | 10.89356 | 1.866314 | 99.00642 | 86.94589 | 0.3282043 | 2.856244 | 3.090219 | 30.93801 | 6.649956 | 11.61533 | 11.94836 | 64.7 | 31 | 100.2 | 41.6 | 46 | 380 | Inestable | Adecuada | 0.79 | 7.2 | 14.2 | TRAIN
2026-03-22 | Mar. | 2026 | A | 834.2531 | 1.97 | 1605.83 | 57.27453 | 86.67 | 75 | 12.5 | 8.82 | 8.68 | 72.6 | 75.58846 | 76.99588 | 190.84 | 0.6245599 |  | 0.0977266 | 0.01003838 | 3.03979 | 89.17246 | 7.93007 | 26.09831 | 11.14271 | 1.843524 | 99.48371 | 93.25604 | 0.3181912 | 3.097062 | 3.726227 | 30.44623 | 6.762449 | 12.10887 | 11.3254 | 60.4 | 33 | 103.35 | 41.4 | 44 | 410 | Escasa | Rápida | 0.73 | 5.7 | 13.3 | TRAIN
2026-03-23 | Mar. | 2026 | B | 585.7885 | 1.695 | 1614.17 | 57.66137 | 79.82 | 63 | 38 | 8.85 | 8.65 | 39.3 | 52.44757 | 110.968 | 164.93 | 0.7007929 |  | 0.1107979 | 0.009032442 | 3.983161 | 77.38857 | 7.538688 | 26.42778 | 11.0739 | 1.862897 | 99.71122 | 93.08946 | 0.3124184 | 2.845355 | 3.272031 | 31.09101 | 6.281658 | 12.5 | 11.67456 | 60.4 | 35 | 92.48 | 41.7 | 50 | 410 | Muy persistente | Rápida | 1.34 | 6.2 | 14 | TRAIN
2026-03-23 | Mar. | 2026 | A | 640.1809 | 1.645 | 1615 | 57.81132 | 83.09 | 50 | 12.5 | 8.8 | 8.63 | -21.3 | 58.35518 | 101.8561 | 184.21 | 1.099707 | 200 | 0.1530454 | 0.6936613 | 7.686173 | 88.61605 | 7.845718 | 26.80924 | 10.31604 | 1.825253 | 99.40645 | 90.98145 | 0.3215338 | 3.014977 | 3.487237 | 29.90598 | 6.657456 | 10.2251 | 11.67626 | 61.3 | 34 | 98.64 | 44.5 | 61 | 365 | Excesiva | Lenta | 0.9 | 6.7 | 10.7 | TRAIN
2026-03-24 | Mar. | 2026 | B | 356.6862 | 1.835 | 1609.17 | 57.88588 | 86.89 | 62.5 | 50 | 8.73 | 8.61 | -26.8 | 31.91027 | 182.3864 | 191.94 | 0.59123 | 200 | 0.06890431 | 0 | 3.527969 | 87.72358 | 7.784451 | 24.94583 | 11.16707 | 1.804749 | 99.30725 | 96.8969 | 0.3799802 | 3.188383 | 4.116113 | 30.66663 | 6.830411 | 14.32438 | 11.35889 | 58.7 | 31 | 96.88 | 41.8 | 56 | 440 | Equilibrada | Canalizada | 0.93 | 7.7 | 14.5 | TRAIN
2026-03-24 | Mar. | 2026 | A | 726.2419 | 1.695463 | 1604.17 | 57.38104 | 85.94 | 37.5 | 25 | 8.78 | 8.68 | 49.5 | 65.74781 | 88.52006 | 190.56 | 0.8817108 |  | 0.1534471 | 0 | 7.016684 | 88.82878 | 7.92632 | 26.09565 | 11.00193 | 1.850401 | 99.87703 | 93.31183 | 0.3692415 | 3.000807 | 3.672406 | 31.447 | 6.730476 | 14.54375 | 12.31968 | 59.4 | 38 | 98.33 | 44.6 | 36 | 350 | Inestable | Canalizada | 0.87 | 7.3 | 16 | TRAIN
2026-03-25 | Mar. | 2026 | B | 522.0172 | 1.942667 | 1627.5 | 58.32841 | 90.11 | 50 | 25 | 8.77 | 8.66 | -12.8 | 45.825 | 127.0049 | 145.81 | 0.6654496 |  | 0.07908735 | 0.1245849 | 4.568489 | 86.86735 | 8.092814 | 25.3733 | 11.21533 | 1.764339 | 99.90769 | 91.05444 | 0.3590237 | 3.017993 | 3.813918 | 32.22751 | 6.556334 | 14.27725 | 11.98114 | 60.4 | 39 | 103.35 | 40.2 | 52 | 365 | Inestable | Rápida | 0.81 | 6.3 | 13.3 | TRAIN
2026-03-25 | Mar. | 2026 | A | 202.0442 | 2.013124 | 1606.67 | 57.52882 | 91.03 | 50 | 25 | 8.74 | 8.52 | -53.9 | 18.216 | 319.4994 | 184.43 | 0.8268646 | 25 | 0.14103 | 0 | 5.029983 | 89.99606 | 8.090848 | 25.72338 | 10.3514 | 1.864864 | 99.53247 | 103.9172 | 0.3541171 | 3.339324 | 4.188659 | 31.44687 | 6.914062 | 17.32695 | 12.25277 | 63.2 | 38 | 91.24 | 42.7 | 44 | 365 | Equilibrada | Adecuada | 0.86 | 8 | 13.5 | TRAIN
2026-03-26 | Mar. | 2026 | B | 453.8976 | 1.969353 | 1623.33 | 58.50202 | 83.36 | 62.5 | 37.5 | 8.75 | 8.61 | -100.6 | 39.82896 | 146.1248 | 186.56 | 0.737208 | 225 | 0.120042 | 0 | 3.585411 | 90.70327 | 8.557443 | 24.91001 | 10.89074 | 1.773864 | 99.52298 | 94.70488 | 0.3484512 | 3.211566 | 3.82421 | 31.62021 | 7.188319 | 15.85099 | 10.85256 | 60.3 | 32 | 94.97 | 43.9 | 47 | 400 | Muy persistente | Rápida | 0.63 | 7.5 | 13.5 | TRAIN
2026-03-26 | Mar. | 2026 | A | 566.2976 | 1.682278 | 1583.33 | 55.73529 | 87.67 | 37.5 | 12.5 | 8.79 | 8.59 | -21.6 | 53.47635 | 108.8332 | 188 | 0.6386003 | 200 | 0 | 0.3954417 | 3.098407 | 75.1687 | 7.352795 | 24.76502 | 11.08446 | 1.84495 | 98.95665 | 89.511 | 0.3756255 | 3.055752 | 3.760229 | 28.11556 | 6.344072 | 13.0163 | 14.41 | 58.3 | 37 | 101.44 | 41.9 | 52 | 415 | Excesiva | Lenta | 1.1 | 6.1 | 11.9 | TRAIN
2026-03-27 | Mar. | 2026 | B | 403.4218 | 1.82452 | 1600.83 | 57.2863 | 86.24 | 50 | 25 | 8.8 | 8.62 | -5.1 | 41.15149 | 158.7599 | 143.34 | 0.5816788 |  | 0.09679135 | 0.03262985 | 3.651975 | 88.31021 | 6.988989 | 25.52668 | 10.29667 | 1.781541 | 99.89727 | 84.56857 | 0.3511097 | 2.698237 | 3.123622 | 29.984 | 5.658818 | 17.36893 | 13.78883 | 64.1 | 35 | 103.93 | 41.5 | 60 | 405 | Equilibrada | Rápida | 0.93 | 7.8 | 11.2 | TRAIN
2026-03-27 | Mar. | 2026 | A | 509.049 | 1.886 | 1606.67 | 57.12329 | 95.89 | 37.5 | 12.5 | 8.79 | 8.59 | 14.9 | 46.2209 | 125.9171 | 139.91 | 0.5686704 | 225 | 0.05401004 | 0.01432139 | 2.646783 | 86.42121 | 7.899101 | 24.91924 | 11.27831 | 1.812316 | 99.53454 | 89.18225 | 0.3859231 | 3.098585 | 3.855231 | 34.94103 | 6.418321 | 13.48333 | 11.63675 | 62.8 | 33 | 100.47 | 40.1 | 41 | 380 | Muy persistente | Rápida | 1.12 | 7.9 | 14.2 | TRAIN
2026-03-28 | Mar. | 2026 | B | 480.1771 | 1.955087 | 1635.83 | 59.1132 | 89.87 | 37.5 | 25 | 8.63 | 8.55 | -67.5 | 41.38068 | 140.6454 | 144.64 | 0.7436789 |  | 0.07036741 | 0.05313458 | 2.947923 | 90.10836 | 8 | 26.95091 | 11.16699 | 1.838078 | 99.59339 | 82.48275 | 0.3584699 | 2.57854 | 3.060625 | 28.38554 | 5.982413 | 13.80147 | 12 | 63.4 | 39 | 96.02 | 38.7 | 58 | 350 | Inestable | Rápida | 0.8 | 6.9 | 13.1 | TRAIN
2026-03-28 | Mar. | 2026 | A | 489.8266 | 2.003338 | 1617.78 | 57.76992 | 83.36 | 37.5 | 12.5 | 8.6 | 8.59 | -17.3 | 58.23427 | 133.2549 | 139.91 | 0 | 225 | 0.05757578 | 0.01639433 | 2.734488 | 87.62787 | 8.47 | 25.51648 | 10.62338 | 1.710892 | 99.21013 | 108.54 | 0.38 | 3.53 | 4.08 | 34.53 | 7.14 | 16.25206 | 10.23 | 64 | 35 | 96.41 | 45.3 | 37 | 415 | Equilibrada | Adecuada | 0.91 | 6.4 | 14.3 | TRAIN
2026-03-29 | Mar. | 2026 | B | 784.1423 | 1.799924 | 1620 | 58.52113 | 79.08 | 37.5 | 12.5 | 8.55 | 8.42 | -43.9 | 82.71174 | 84.43783 | 144.75 | 0.749722 |  | 0.06724707 | 0.4511527 | 3.931614 | 87.33823 | 8.795222 | 26.50272 | 11.15187 | 1.782796 | 99.53242 | 88.65815 | 0.3109502 | 2.963631 | 3.645105 | 33.23482 | 7.246681 | 18.49573 | 11.09776 | 63.5 | 34 | 99.71 | 40.2 | 49 | 365 | Inestable | Rápida | 1.05 | 6.3 | 11.9 | TRAIN
2026-03-29 | Mar. | 2026 | A | 378.6045 | 1.986017 | 1612.73 | 57.98984 | 83.62 | 37.5 | 12.5 | 8.6 | 8.59 | -10.5 | 36.80268 | 172.5171 | 146.27 | 0.5644937 | 200 | 0.0570515 | 0.01840249 | 2.547541 | 88.94816 | 7.986068 | 25.78359 | 10.99682 | 1.75247 | 99.71929 | 96.78758 | 0.3438229 | 3.088851 | 3.754738 | 33.88142 | 7.211725 | 15.63598 | 11.35 | 61 | 34 | 98.38 | 44.2 | 47 | 370 | Inestable | Rápida | 0.94 | 6.9 | 14 | TRAIN
2026-03-30 | Mar. | 2026 | B | 663.7516 | 1.952948 | 1619.17 | 58.15661 | 82.67 | 25 | 12.5 | 8.73 | 8.52 | -28.1 | 58.73984 | 99.08096 | 158.72 | 0.6870971 | 25 | 0.07493206 | 0.02057993 | 4.268005 | 88.77229 | 8.672 | 25.64622 | 10.46699 | 1.754174 | 99.75743 | 99.52056 | 0.3549177 | 3.357323 | 4.068755 | 33.62927 | 7.721419 | 18.46758 | 10.69726 | 63.1 | 34 | 91.46 | 43.1 | 58 | 415 | Escasa | Rápida | 0.95 | 7.4 | 14.6 | TRAIN
2026-03-30 | Mar. | 2026 | A | 651.2801 | 2.01 | 1611.667 | 57.92739 | 87.05 | 37.5 | 12.5 | 8.6 | 8.59 | 81.6 | 58.13362 | 100.1142 | 246.2702 | 0.626993 | 200 | 0.0613149 | 0.02297302 | 4.940183 | 88.20237 | 8.46 | 26.54722 | 10.61563 | 1.714026 | 99.90965 | 95.77 | 0.31 | 3.04 | 3.38 | 34.62 | 7.58 | 14.88621 | 11 | 63.5 | 30 | 108.22 | 37.9 | 44 | 370 | Muy persistente | Rápida | 0.94 | 7 | 15.9 | TRAIN
2026-03-31 | Mar. | 2026 | B | 619.9974 | 1.99 | 1575.833 | 55.28075 | 92.05 | 37.5 | 12.5 | 8.66 | 8.35 | -130.6 | 59.30952 | 98.12927 | 249.4037 | 0.7673682 |  | 0.08853724 | 0.03330947 | 3.251118 | 87.17072 | 8.58 | 24.94398 | 10.9728 | 1.88131 | 99.76506 | 93.18 | 0.32 | 3.06 | 3.48 | 32.63 | 7.78 | 14.34012 | 12.33 | 63.2 | 33 | 89.8 | 36.7 | 35 | 350 | Escasa | Adecuada | 0.88 | 7 | 11 | TRAIN
2026-03-31 | Mar. | 2026 | A | 686.7737 | 1.92938 | 1613.333 | 58.02523 | 85.99 | 37.5 | 12.5 | 8.6 | 8.59 | -16.6 | 61.13522 | 95.19881 | 246.2702 | 0.5645111 | 200 | 0.04988396 | 0.3174622 | 3.679521 | 82.61296 | 8.58 | 24.78919 | 10.92453 | 1.743777 | 99.02932 | 106.97 | 0.36 | 3.37 | 3.84 | 33.43 | 7.66 | 17.21424 | 11.37 | 63.9 | 35 | 97.38 | 38.6 | 62 | 385 | Equilibrada | Rápida | 0.77 | 6.1 | 14 | TRAIN
2026-04-01 | Abr. | 2026 | B | 651.9471 | 1.87 | 1590.833 | 56.58482 | 92.05 | 50 | 25 | 8.73 | 8.45 | -88.2 | 63.97957 | 96.43096 | 240.8297 | 0.698631 |  | 0.08097909 | 0 | 3.577227 | 85.49784 | 7.9 | 26.36578 | 10.76336 | 1.876565 | 99.54256 | 106.63 | 0.38 | 3.24 | 3.87 | 31.67 | 6.95 | 21.00125 | 13.39 | 64 | 30 | 96.42 | 41.6 | 56 | 350 | Escasa | Rápida | 1.06 | 6.8 | 10.6 | TRAIN
2026-04-01 | Abr. | 2026 | A | 394.3824 | 1.79 | 1614.167 | 58.07407 | 90.02 | 37.5 | 12.5 | 8.6 | 8.59 | -40.6 | 35.05949 | 166.0035 | 259.2013 | 0.742858 | 200 | 0.07102911 | 0.02904872 | 4.388219 | 83.51676 | 7.38 | 25.27768 | 10.94117 | 1.885715 | 99.63382 | 102.76 | 0.38 | 3.18 | 3.84 | 32.14 | 6.85 | 14.1287 | 13.68 | 59.4 | 41 | 98.67 | 39.7 | 51 | 380 | Inestable | Rápida | 0.75 | 7.5 | 15.5 | TRAIN
2026-04-02 | Abr. | 2026 | B | 371.5455744 | 1.89 | 1608.333 | 57.42168 | 88.49 | 37.5 | 25 | 8.75 | 8.59 | -56.1 | 33.75079 | 173.5977 | 244.7364 | 0.7367168 |  | 0.09983986 | 0.0195672 | 2.258756 | 83.68804 | 7.55 | 26.31815 | 11.17598 | 1.745567 | 99.03786 | 101.01 | 0.35 | 2.97 | 3.49 | 29.84 | 6.28 | 14.84345 | 14.2 | 63.1 | 39 | 96.52 | 46.8 | 39 | 405 | Muy persistente | Canalizada | 1.1 | 7.3 | 15.5 | TRAIN
2026-04-02 | Abr. | 2026 | A | 350.8625 | 2.05 | 1614.545 | 58.30937 | 83.62 | 50 | 25 | 8.7 | 8.59 | 65.1 | 35.49433 | 187.3941 | 259.2206 | 0.5735894 | 200 | 0.07128392 | 0.02661455 | 2.118287 | 87.51581 | 8.96 | 26.70067 | 11.24397 | 1.85638 | 99.56791 | 98.7 | 0.3 | 3.13 | 3.31 | 31.27 | 7.38 | 20.18327 | 12.38 | 64.4 | 35 | 102.89 | 45.1 | 54 | 405 | Inestable | Lenta | 1.13 | 7.4 | 10.9 | TRAIN
2026-04-03 | Abr. | 2026 | B | 391.5999765 | 1.64 | 1602 | 57.35594 | 95.67 | 37.5 | 25 | 8.75 | 8.59 | -69.4 | 35.51571 | 163.8711 | 242.07 | 0.5016711 |  | 0.07960918 | 0.2555874 | 1.480521 | 75.86029 | 7.1 | 27.17319 | 10.64029 | 1.763783 | 99.42267 | 93.51 | 0.38 | 3.07 | 3.81 | 28.7 | 5.59 | 21.27847 | 16.39 | 60.9 | 35 | 100.97 | 41.2 | 46 | 355 | Inestable | Lenta | 0.7 | 6 | 12.1 | TRAIN
2026-04-03 | Abr. | 2026 | A | 386.3054 | 1.73 | 1602.5 | 57.49036 | 98.35 | 50 | 25 | 8.71 | 8.34 | 30.7 | 34.9427 | 166.5584 | 240.98 | 0.740789 | 150 | 0.0784683 | 0 | 5.666673 | 75.41136 | 7.17 | 25.02011 | 10.9446 | 1.828779 | 99.05173 | 103.22 | 0.45 | 3.34 | 3.95 | 29.07 | 5.62 | 21.83239 | 16.52 | 63.8 | 36 | 96.24 | 40.1 | 54 | 385 | Equilibrada | Adecuada | 0.85 | 7.3 | 13.4 | TRAIN
2026-04-04 | Abr. | 2026 | B | 481.5821 | 1.75 | 1612.5 | 57.87167 | 94.92 | 37.5 | 25 | 8.59 | 8.5 | 39.6 | 43.00544 | 135.3317 | 242.89 | 0.6032636 | 200 | 0.05097801 | 0 | 4.317928 | 79.4573 | 7.6 | 27.10341 | 10.62228 | 1.845674 | 99.61287 | 100.06 | 0.43 | 3.27 | 3.79 | 31.65 | 5.99 | 14.64658 | 14.91 | 62.7 | 34 | 96.39 | 43 | 47 | 440 | Escasa | Canalizada | 0.61 | 7.3 | 14.5 | TRAIN
2026-04-04 | Abr. | 2026 | A | 613.5909 | 1.82 | 1630.83 | 59.04023 | 95.79 | 37 | 25 | 8.64 | 8.51 | -116.8 | 53.10568 | 109.5928 | 247.19 | 0.9126886 | 125 | 0.07485399 | 0 | 1.981444 | 89.65177 | 7.58 | 26.20957 | 10.59333 | 1.730998 | 99.55599 | 97.07 | 0.43 | 3.33 | 4.14 | 30.86 | 6.23 | 16.49947 | 13.31 | 60.9 | 36 | 99.04 | 47.1 | 36 | 405 | Escasa | Adecuada | 1.29 | 7 | 12.5 | TRAIN
2026-04-05 | Abr. | 2026 | B | 458.1829 | 1.79 | 1621.6 | 58.19392 | 91.81 | 25 | 12.5 | 8.7 | 8.53 | -64.1 | 40.46098 | 143.8423 | 243.5 | 0.5735912 |  | 0.0455049 | 0.2350653 | 4.086896 | 85.33931 | 7.46 | 25.3336 | 11.31359 | 1.886946 | 99.91404 | 105.92 | 0.44 | 3.35 | 3.8 | 29.61 | 6 | 14.30725 | 14.7 | 62 | 36 | 93.5 | 44.9 | 42 | 400 | Excesiva | Lenta | 0.99 | 7.1 | 12 | TRAIN
2026-04-05 | Abr. | 2026 | A | 703.065033 | 1.89 | 1630.83 | 58.93364 | 91.3 | 37.5 | 25 | 8.7 | 8.59 | -85.1 | 60.95963 | 95.47303 | 246.18 | 0.9275866 | 175 | 0.09763512 | 0 | 3.035503 | 85.40965 | 7.61 | 25.24767 | 10.63301 | 1.889705 | 99.13066 | 101.16 | 0.41 | 3.21 | 3.96 | 30.76 | 6.62 | 17.76674 | 13.71 | 59 | 37 | 103.06 | 37.9 | 50 | 380 | Equilibrada | Lenta | 0.5 | 7.3 | 11.2 | TRAIN
2026-04-06 | Abr. | 2026 | B | 727.76866 | 1.92 | 1629 | 59.04262 | 92.06 | 37.5 | 25 | 8.7 | 8.4 | -51.6 | 71.58659 | 92.29912 | 240.9 | 0.6747451 | 175 | 0.08880645 | 0 | 5.552629 | 86.13709 | 8.55 | 27.04523 | 10.61048 | 1.774932 | 99.25934 | 99.46 | 0.38 | 7.28 | 3.83 | 33.72 | 7.28 | 17.67192 | 12.05 | 64 | 31 | 98.36 | 43.8 | 46 | 350 | Muy persistente | Lenta | 1.06 | 7.8 | 12.9 | TRAIN
2026-04-06 | Abr. | 2026 | A | 427.762296 | 2.09 | 1635.833 | 59.76643 | 93.1 | 37.25 | 12.5 | 8.71 | 8.38 | -37.1 | 36.46069 | 159.624 | 173.4429 | 0.9816198 | 100 | 0.08431834 | 0.006461863 | 5.442393 | 89.31419 | 8.12 | 26.21647 | 11.25379 | 1.734563 | 99.39782 | 101.94 | 0.36 | 3.19 | 3.76 | 30.9 | 6.97 | 21.29729 | 12.45 | 62.8 | 37 | 103.07 | 41.2 | 47 | 395 | Escasa | Rápida | 0.67 | 5.8 | 11.4 | TRAIN
2026-04-07 | Abr. | 2026 | B | 529.032 | 1.97 | 1621.6 | 58.50752 | 95 | 25 | 12.5 | 8.68 | 8.5 | 37.6 | 46.46707 | 125.25 | 167.8 | 0.7559153 | 100 | 0.07879661 | 0 | 0.7701589 | 86.35241 | 8.13 | 26.49846 | 10.35513 | 1.83927 | 99.61698 | 97.16 | 0.35 | 3.27 | 3.73 | 30.62 | 6.75 | 24.27305 | 13.2 | 59.5 | 34 | 102.26 | 41.1 | 37 | 345 | Escasa | Adecuada | 1.05 | 7.6 | 11.9 | TRAIN
2026-04-07 | Abr. | 2026 | A | 520.639 | 1.96 | 1639.17 | 59.19741 | 89.04 | 37.5 | 12.5 | 8.69 | 8.54 | -224.8 | 44.71248 | 130.165 | 161.24 | 1.09937 | 150 | 0.09883862 | 0 | 4.258222 | 84.30094 | 7.83 | 26.63158 | 10.52657 | 1.757627 | 99.30144 | 93.58 | 0.35 | 3.18 | 3.74 | 30.83 | 6.56 | 23.53234 | 12.68 | 63.8 | 38 | 101.96 | 42.8 | 69 | 410 | Muy persistente | Canalizada | 0.87 | 6.8 | 12.9 | TRAIN
2026-04-08 | Abr. | 2026 | B | 532.07372 | 1.81 | 1631.6 | 59.30114 | 90.85 | 25 | 12.5 | 8.6 | 8.5 | 24.6 | 45.8262 | 127.0016 | 167.8 | 1.963607 | 150 | 0.08482783 | 0.1204346 | 4.755907 | 77.80998 | 7.81 | 26.95724 | 11.219 | 1.729845 | 99.37541 | 98.52 | 0.37 | 3.17 | 3.66 | 31.44 | 6.58 | 21.86878 | 12.6 | 62.5 | 36 | 90.98 | 44.4 | 45 | 370 | Inestable | Rápida | 0.66 | 7.6 | 13.5 | TRAIN
2026-04-08 | Abr. | 2026 | A | 486.9354 | 1.93 | 1605 | 57.43015 | 96.92 | 37.5 | 12.5 | 8.71 | 8.53 | -160.9 | 44.02254 | 132.205 | 161.51 | 1.119939 | 126.56 | 0.1200047 | 0 | 7.112992 | 85.36981 | 7.64 | 26.94414 | 11.33949 | 1.713541 | 99.42022 | 97.76 | 0.38 | 3.31 | 3.93 | 31.17 | 6.21 | 17.55793 | 12.65 | 63.4 | 33 | 91.9 | 42.3 | 42 | 415 | Excesiva | Canalizada | 0.81 | 6.4 | 9 | TRAIN
2026-04-09 | Abr. | 2026 | B | 379.8744 | 1.78 | 1623.3 | 58.71301 | 89.77 | 37.5 | 25 | 8.7 | 8.6 | -145.4 | 33.21434 | 175.2255 | 166.63 | 1.121203 | 127.19 | 0.05252978 | 0 | 1.076657 | 85.39655 | 7.16 | 26.4975 | 11.21888 | 1.791816 | 99.47146 | 91.2 | 0.37 | 3.15 | 3.53 | 29.56 | 6.01 | 13.04399 | 13.94 | 62.3 | 35 | 95.48 | 39.1 | 46 | 370 | Muy persistente | Lenta | 1 | 6.4 | 13.2 | TRAIN
2026-04-09 | Abr. | 2026 | A | 357.5241 | 1.83 | 1638.33 | 59.79766 | 89.77 | 25 | 12.5 | 8.61 | 8.48 | -145.4 | 30.41155 | 191.3746 | 158.4 | 1.450187 | 100 | 0.1418035 | 0 | 5.131449 | 88.58645 | 7.16 | 25.06982 | 10.39211 | 1.832446 | 99.9078 | 100.68 | 0.37 | 3.06 | 3.66 | 29.51 | 6.13 | 14.85602 | 14.24 | 64.2 | 32 | 104.02 | 44.2 | 37 | 395 | Escasa | Rápida | 1.21 | 6.6 | 12.6 | TRAIN
2026-04-10 | Abr. | 2026 | B | 203.8311 | 1.65 | 1513.33 | 51.68001 | 90.39 | 75 | 50 | 8.6 | 8.33 | -131.1 | 21.71866 | 267.9724 | 151.79 | 1.35285 | 102 | 0.1160445 | 0.5620943 | 3.205106 | 78.75666 | 7.03 | 24.78337 | 10.37433 | 1.762057 | 99.07577 | 105.83 | 0.44 | 3.34 | 3.88 | 30.14 | 5.57 | 17.35349 | 16.29 | 63.3 | 37 | 90.56 | 45.5 | 53 | 375 | Inestable | Lenta | 0.89 | 6 | 14.2 | TRAIN
2026-04-10 | Abr. | 2026 | A | 315.7949 | 1.65 | 1498.182 | 50.93989 | 96.94 | 12.5 | 12.5 | 8.67 | 8.48 | -162.4 | 34.48271 | 168.7802 | 157.1375 | 1.459569 | 100 | 0.1216924 | 0 | 4.133799 | 81.64134 | 7.43 | 27.11939 | 11.20452 | 1.714325 | 99.32269 | 93.6 | 0.41 | 3.08 | 3.62 | 30.34 | 6.08 | 17.98146 | 14.66 | 63.1 | 33 | 96.73 | 40.3 | 51 | 345 | Muy persistente | Adecuada | 0.99 | 7.8 | 11.9 | TRAIN
2026-04-11 | Abr. | 2026 | B | 247.611 | 1.8 | 1620.83 | 58.67727 | 98.1 | 25 | 25 | 8.65 | 8.44 | -72.6 | 21.69609 | 268.2512 | 160.28 | 1.204393 | 158.9 | 0.09396797 | 0 | 4.508769 | 86.02441 | 7.24 | 26.06626 | 10.97078 | 1.834556 | 99.11701 | 95.27 | 0.39 | 2.86 | 3.45 | 31.05 | 6.13 | 17.84136 | 15.01 | 61.3 | 34 | 95.26 | 40.7 | 44 | 370 | Excesiva | Lenta | 1.12 | 6.9 | 13.2 | TRAIN
2026-04-11 | Abr. | 2026 | A | 411.669216 | 1.94 | 1565 | 55.10341 | 91.38 | 37.5 | 12.5 | 8.75 | 8.38 | -92.1 | 39.78087 | 146.3015 | 159.41 | 1.28393 | 100 | 0.1225625 | 0.03377491 | 3.151877 | 86.18339 | 7.9 | 25.17472 | 11.25987 | 1.791845 | 99.12791 | 95.12 | 0.4 | 3.48 | 3.88 | 31.56 | 6.42 | 15.30609 | 13.6 | 62.7 | 31 | 96.31 | 42.5 | 51 | 440 | Muy persistente | Adecuada | 1.3 | 6 | 14 | TRAIN
2026-04-12 | Abr. | 2026 | B | 368.8753 | 1.72 | 1595 | 56.73328 | 91.72 | 25 | 12.5 | 8.75 | 8.52 | 27.8 | 33.97032 | 171.326 | 166.39 | 1.143507 | 127.191 | 0.0704608 | 0 | 3.168074 | 75.37472 | 6.99 | 25.68973 | 10.81955 | 1.844603 | 99.91457 | 109.36 | 0.47 | 3.22 | 3.79 | 29.16 | 5.76 | 15.01092 | 15.18 | 62.5 | 35 | 95.96 | 41.1 | 41 | 405 | Escasa | Rápida | 1.11 | 6.7 | 10.5 | TRAIN
2026-04-12 | Abr. | 2026 | A | 448.5551 | 1.63 | 1475 | 49.61063 | 96.25 | 37.5 | 25 | 8.51 | 8.29 | -18.6 | 51.082 | 113.9345 | 180.5078 | 1.423426 | 100 | 0.1141525 | 0.01080539 | 4.967715 | 81.82612 | 7.53 | 24.9162 | 10.40384 | 1.830517 | 99.63602 | 100.11 | 0.53 | 3.59 | 4.22 | 31.1 | 5.82 | 18.77189 | 14.98 | 64.3 | 34 | 99.4 | 40.1 | 72 | 415 | Escasa | Adecuada | 1.04 | 7.7 | 14.2 | TRAIN
2026-04-13 | Abr. | 2026 | B | 138.6859 | 1.7 | 1515.83 | 51.93983 | 98.54 | 25 | 25 | 8.5 | 8.22 | 5.2 | 14.67913 | 396.4814 | 177.0539 | 1.349988 | 175 | 0.1168613 | 0.01305518 | 5.160123 | 83.73626 | 7.62 | 26.38339 | 10.82514 | 1.835389 | 99.11148 | 103.77 | 0.46 | 3.18 | 3.86 | 31.08 | 6.13 | 17.39613 | 13.61 | 62.6 | 35 | 96.66 | 46.3 | 49 | 400 | Escasa | Rápida | 1.29 | 7 | 14.1 | TRAIN
2026-04-13 | Abr. | 2026 | A | 324.105744 | 1.77 | 1543.333 | 53.25912 | 93.24 | 50 | 25 | 8.67 | 8.5 | 4.2 | 32.8588 | 177.1215 | 162.1306 | 1.499807 | 100 | 0.111479 | 0.4492754 | 3.87833 | 85.68738 | 7.28 | 26.25868 | 11.2165 | 1.712089 | 99.77071 | 99.68 | 0.5 | 3.4 | 4.11 | 30.85 | 6.08 | 15.62076 | 13.82 | 63.5 | 36 | 99.1 | 41.3 | 47 | 330 | Muy persistente | Canalizada | 0.68 | 6.7 | 12.6 | TRAIN
2026-04-14 | Abr. | 2026 | B | 601.0181 | 1.75 | 1596.67 | 56.93491 | 94.75 | 37.5 | 25 | 8.72 | 8.5 | 7.2 | 55.09504 | 105.6356 | 163.6859 | 1.401161 | 150 | 0.09575226 | 0 | 5.719193 | 84.54738 | 7.23 | 24.6367 | 11.23463 | 1.838144 | 99.76644 | 83.15 | 0.39 | 3.1 | 3.2 | 30.26 | 6.12 | 17.00358 | 15 | 59.3 | 37 | 108.41 | 41.3 | 53 | 340 | Excesiva | Lenta | 1 | 7.4 | 13.8 | TRAIN
2026-04-14 | Abr. | 2026 | A | 248.7051 | 1.96 | 1534.167 | 53.24027 | 92.34 | 37.5 | 12.5 | 8.78 | 8.52 | 25.8 | 25.3741 | 229.3678 | 163.9263 | 1.125303 | 100 | 0.09882205 | 0.298596 | 1.660211 | 88.52968 | 7.72 | 24.77882 | 10.65162 | 1.829775 | 99.26933 | 88.62 | 0.46 | 3.5 | 4.07 | 30.17 | 5.63 | 19.39035 | 14.29 | 59.7 | 36 | 99.08 | 46.6 | 57 | 390 | Escasa | Lenta | 0.98 | 7.7 | 11.7 | TRAIN
2026-04-15 | Abr. | 2026 | B | 396.3854 | 2.03 | 1590.83 | 57.10733 | 93.19 | 37.5 | 25 | 8.64 | 8.49 | 7.2 | 36.35974 | 160.0672 | 164.568 | 1.072891 | 125 | 0.0913346 | 0 | 3.165738 | 85.04787 | 9.61 | 26.1006 | 10.3455 | 1.830076 | 99.14457 | 94.29 | 0.41 | 3.28 | 3.86 | 31.92 | 6.37 | 21.43899 | 10.84 | 63.2 | 37 | 95.25 | 42.7 | 43 | 385 | Inestable | Canalizada | 0.91 | 6.8 | 13 | TRAIN
2026-04-15 | Abr. | 2026 | A | 322.9066 | 1.59 | 1506.667 | 51.05232 | 92.34 | 37.5 | 12.5 | 8.85 | 8.27 | -17.2 | 34.98349 | 166.3642 | 144.3763 | 1.014552 | 100 | 0.1199921 | 0 | 2.692021 | 76.28109 | 7.49 | 26.18768 | 10.88631 | 1.733504 | 99.31896 | 112.13 | 0.51 | 3.85 | 4.65 | 30.04 | 5.93 | 18.95819 | 16.15 | 64.2 | 36 | 99.72 | 43.5 | 50 | 390 | Muy persistente | Adecuada | 1.01 | 6.2 | 14.1 | TRAIN
2026-04-16 | Abr. | 2026 | B | 200.798 | 1.65 | 1570 | 55.61729 | 93.25 | 37.5 | 25 | 8.61 | 8.41 | -129.9 | 19.16323 | 303.7066 | 163.7977 | 1.201232 | 100 | 0.09029835 | 0 | 2.950256 | 77.20047 | 5.89 | 25.39496 | 10.41365 | 1.802899 | 99.2459 | 103.69 | 0.43 | 3.16 | 3.67 | 25.09 | 4.89 | 18.7323 | 17.41 | 59.1 | 38 | 105.5 | 41.4 | 50 | 350 | Excesiva | Rápida | 0.69 | 7.3 | 13.8 | TRAIN
2026-04-16 | Abr. | 2026 | A | 190.692 | 2.07 | 1578.333 | 55.92731 | 93 | 37.5 | 12.5 | 8.85 | 7.61 | 54.5 | 18.00233 | 323.2915 | 152.5693 | 0.6803678 | 175 | 0.05410285 | 0 | 4.989469 | 89.44655 | 6.27 | 25.58392 | 10.4274 | 1.852517 | 99.61095 | 87.7 | 0.4 | 2.75 | 2.84 | 27.52 | 5.39 | 18.32031 | 17.03 | 63.5 | 34 | 102.8 | 41.1 | 53 | 385 | Muy persistente | Lenta | 0.96 | 6.6 | 11.2 | TRAIN
2026-04-17 | Abr. | 2026 | B | 187.4273 | 2.18 | 1590 | 56.74021 | 91.7 | 25 | 12.5 | 8.56 | 7.95 | -148.1 | 17.31265 | 336.1703 | 158.3566 | 1.213124 |  | 0.1146441 | 0 | 1.746143 | 88.81887 | 9.06 | 25.7319 | 10.58553 | 1.832881 | 99.34213 | 102 | 0.38 | 3.43 | 3.86 | 33.02 | 7.07 | 14.94547 | 11.81 | 64.2 | 36 | 97.3 | 44.4 | 55 | 345 | Muy persistente | Lenta | 0.96 | 6.5 | 14.8 | TRAIN
2026-04-17 | Abr. | 2026 | A | 177.137 | 1.97 | 1606.667 | 57.95149 | 92.51 | 25 | 12.5 | 8.78 | 8.63 | 58 | 15.85395 | 367.1008 | 158.9893 | 0.6236166 | 200 | 0.05717317 | 0.3436377 | 2.181004 | 88.35857 | 9.62 | 26.70681 | 10.81275 | 1.759327 | 99.34501 | 87.88 | 0.33 | 3.15 | 3.22 | 33.1 | 7.14 | 28.19169 | 10.27 | 63.9 | 37 | 99.24 | 40.8 | 50 | 390 | Muy persistente | Canalizada | 0.6 | 7.8 | 10.2 | TRAIN
2026-04-18 | Abr. | 2026 | B | 478.0216 | 1.97 | 1521.667 | 51.3386 | 87.44 | 37.5 | 12.5 | 9.31 | 7.95 | -27.5 | 50.99209 | 114.1354 | 153.84 | 1.117166 | 200 | 0.1160499 | 0 | 5.37769 | 85.82576 | 9.46 | 26.57706 | 10.69751 | 1.843301 | 99.40405 | 93.81 | 0.34 | 3.43 | 3.37 | 33.02 | 7.11 | 22.79117 | 10.36 | 63.2 | 31 | 96.34 | 41.7 | 42 | 425 | Muy persistente | Canalizada | 0.76 | 6.5 | 14.3 | TRAIN
2026-04-18 | Abr. | 2026 | A | 307.0242 | 2.16 | 1515 | 53.19871 | 92.99 | 25.5 | 12.5 | 8.62 | 8.46 | -93.8 | 31.74517 | 183.335 | 157.295 | 0.7282805 |  | 0.05234516 | 0.01136118 | 3.252665 | 91.3724 | 8.83 | 26.55837 | 10.3396 | 1.821021 | 99.74557 | 90.84 | 0.27 | 3.18 | 3.19 | 33.26 | 7.32 | 19.16536 | 10.13 | 59.1 | 38 | 94.72 | 39.4 | 56 | 420 | Excesiva | Adecuada | 1.27 | 6.6 | 9.8 | TRAIN
2026-04-19 | Abr. | 2026 | B | 279.8073 | 1.67 | 1511.667 | 52.44557 | 87.7 | 37.5 | 12.5 | 8.63 | 7.53 | -39.9 | 29.41121 | 197.8837 | 267.9078 | 0.8131943 | 200 | 0.07649273 | 0.01680951 | 2.992872 | 89.41116 | 7.61 | 24.96507 | 10.79755 | 1.753033 | 99.32965 | 86.4 | 0.34 | 3.14 | 3.4 | 30.92 | 6.51 | 18.7953 | 12.48 | 63.4 | 38 | 100.18 | 41.2 | 38 | 400 | Muy persistente | Lenta | 0.61 | 6.7 | 14.6 | TRAIN
2026-04-19 | Abr. | 2026 | A | 238.6834 | 1.99 | 1527.5 | 54.04403 | 90 | 25.5 | 12.5 | 8.62 | 8.46 | 21.4 | 24.09417 | 241.5522 | 232.9422 | 0.7384341 | 200 | 0.0677526 | 0.01075567 | 3.987299 | 90.10036 | 7.4 | 26.67543 | 11.0091 | 1.843791 | 99.02863 | 95.77 | 0.4 | 3.4 | 3.95 | 26.95 | 5.96 | 20.16936 | 14.89 | 59.6 | 34 | 100.55 | 38.4 | 62 | 410 | Escasa | Rápida | 0.71 | 7.2 | 11 | TRAIN
2026-04-20 | Abr. | 2026 | B | 141.6786 | 1.59 | 1454.167 | 48.77821 | 91.06 | 27.5 | 25 | 8.21 | 7.08 | -43.2 | 16.64497 | 349.6552 | 200.1962 | 0.7804116 | 100 | 0.08270134 | 0.02941037 | 4.548147 | 80.81362 | 5.9 | 27.02616 | 11.2585 | 1.798802 | 98.98278 | 81.65 | 0.34 | 2.66 | 2.52 | 25.41 | 5 | 22.65486 | 18.22 | 62.5 | 32 | 102.97 | 44.4 | 49 | 365 | Muy persistente | Canalizada | 0.67 | 6.3 | 10.6 | TRAIN
2026-04-20 | Abr. | 2026 | A | 77.99085 | 1.61 | 1329.167 | 38.75635 | 98.2 | 25.5 | 12.5 | 8.62 | 8.46 | -36.9 | 12.61653 | 461.2994 | 234.0577 | 0.6492816 | 50 | 0.04650588 | 0.007150755 | 0.4108482 | 82.48829 | 5.58 | 26.58661 | 11.02064 | 1.870077 | 99.43868 | 87.36 | 0.49 | 2.81 | 2.78 | 24.82 | 4.59 | 21.50007 | 19.54 | 64.1 | 35 | 98.59 | 35.5 | 50 | 380 | Muy persistente | Rápida | 1.2 | 7.9 | 13.4 | TRAIN
2026-04-21 | Abr. | 2026 | B | 133.5161016 | 1.77 | 1421.667 | 45.86769 | 96.44 | 25 | 12.5 | 8.8 | 8.6 | -37.3 | 17.0627 | 341.0949 | 173.8338 | 0.537341 | 200 | 0.0489462 | 0.2594505 | 4.103296 | 81.71913 | 6.3 | 25.79534 | 10.28772 | 1.792788 | 98.93562 | 93.89 | 0.56 | 3.12 | 3.35 | 28.77 | 4.96 | 18.95101 | 18.19 | 62.3 | 33 | 92.86 | 45.7 | 44 | 420 | Escasa | Lenta | 0.88 | 6.8 | 10.5 | TRAIN
2026-04-21 | Abr. | 2026 | A | 365.9282 | 2 | 1621.667 | 59.99326 | 94.15 | 25.5 | 12.5 | 8.62 | 8.46 | -37.3 | 31.34372 | 185.6831 | 244.8817 | 0.6765138 | 125 | 0.05944301 | 0 | 1.950181 | 85.50465 | 7.9 | 25.70254 | 10.56981 | 1.832926 | 99.86682 | 93.36 | 0.4 | 3.32 | 3.33 | 30.69 | 6.21 | 15.28054 | 13.43 | 61.1 | 36 | 105.49 | 39.4 | 61 | 365 | Excesiva | Adecuada | 0.84 | 6.7 | 12.1 | TRAIN
2026-04-22 | Abr. | 2026 | B | 401.6627 | 2.02 | 1600 | 57.23684 | 88.28 | 50 | 25 | 8.41 | 7.37 | -28.2 | 36.54977 | 159.2349 | 181.2707 | 0.5768437 | 100 | 0.0383244 | 0 | 6.362833 | 81.36284 | 7.62 | 25.6478 | 10.90349 | 1.863517 | 99.82217 | 85.55 | 0.33 | 3.15 | 3.08 | 29.86 | 5.91 | 13.39904 | 14.08 | 61.4 | 32 | 103.43 | 44.7 | 36 | 360 | Escasa | Canalizada | 0.88 | 7.3 | 13 | TRAIN
2026-04-22 | Abr. | 2026 | A | 389.1627 | 2.13 | 1635 | 58.25688 | 90 | 37.5 | 12.5 | 8.92 | 7.97 | -42.1 | 34.04748 | 170.9377 | 251.55 | 0.7690782 | 100 | 0.04291987 | 0.01287808 | 1.871471 | 88.32948 | 8.43 | 25.66458 | 11.29216 | 1.753699 | 99.84309 | 90.02 | 0.31 | 3.4 | 3.29 | 30.09 | 6.43 | 12.34879 | 12.26 | 64.7 | 40 | 97.93 | 39.9 | 55 | 365 | Excesiva | Canalizada | 0.78 | 6.4 | 11.8 | TRAIN
2026-04-23 | Abr. | 2026 | B | 630.1516 | 1.903694 | 1600 | 56.25 | 90 | 25 | 12.5 | 8.41 | 8.39 | -3.5 | 58.34737 | 99.74742 | 178.72 | 0.8975255 | 50 | 0.03042611 | 0 | 2.27336 | 84.00525 | 7.83 | 26.43833 | 10.36724 | 1.847886 | 99.63195 | 87.84 | 0.3 | 3.27 | 3.13 | 29.52 | 6.12 | 10.31729 | 13.08 | 62.5 | 35 | 95.51 | 42.1 | 66 | 440 | Excesiva | Lenta | 1.15 | 7.9 | 13 | TRAIN
2026-04-23 | Abr. | 2026 | A | 482.1445 | 2.12 | 1614.17 | 57.76299 | 88.23 | 25 | 12.5 | 8.4 | 8.33 | -60.1 | 43.09204 | 135.0598 | 159.78 | 0.8874654 | 200 | 0.05970032 | 0.0081438 | 2.056614 | 89.26028 | 7.85 | 25.02012 | 10.56572 | 1.886562 | 99.24068 | 84.37 | 0.26 | 2.88 | 2.81 | 28.82 | 6.36 | 12.34508 | 12.15 | 62.9 | 37 | 91.23 | 37.9 | 42 | 375 | Escasa | Adecuada | 1.08 | 7.5 | 10.5 | TRAIN
2026-04-24 | Abr. | 2026 | B | 477.0958 | 1.77 | 1630 | 58.26975 | 79.87 | 25 | 12.5 | 8.71 | 8.56 | -17.7 | 41.85945 | 139.0367 | 159.78 | 0.7614661 | 200 | 0.04563259 | 0.01768447 | 4.982301 | 86.8489 | 6.86 | 25.16237 | 10.60569 | 1.718513 | 98.95193 | 82.27 | 0.27 | 2.79 | 2.73 | 27.37 | 5.5 | 16.49189 | 13.58 | 59.4 | 37 | 100.61 | 43 | 33 | 390 | Escasa | Lenta | 1.09 | 6.9 | 10.1 | TRAIN
2026-04-24 | Abr. | 2026 | A | 476.7688 | 1.87 | 1598.33 | 56.2461 | 83.77 | 25 | 12.5 | 8.8 | 8.51 | 21.9 | 44.19444 | 131.6908 | 172.25 | 0.6556313 | 150 | 0.01316338 | 0.2971575 | 5.586652 | 84.44773 | 7.38 | 25.78804 | 11.24314 | 1.84087 | 99.55021 | 99.88 | 0.38 | 3.5 | 3.76 | 29.11 | 6.18 | 13.80405 | 14.97 | 61.3 | 33 | 99.71 | 46.2 | 52 | 405 | Excesiva | Rápida | 0.69 | 7.2 | 12.4 | TRAIN
2026-04-25 | Abr. | 2026 | B | 302.2521 | 1.94 | 1623.3 | 60.09036 | 93.65 | 25 | 12.5 | 8.51 | 8.47 | -25.5 | 25.82168 | 225.392 | 167.91 | 0.7154485 | 125 | 0.03857351 | 0.01057997 | 7.361596 | 87.4464 | 7.1 | 26.5526 | 10.64736 | 1.758284 | 99.81366 | 103.85 | 0.36 | 3.33 | 3.43 | 29.58 | 6.34 | 16.24938 | 15.72 | 63.2 | 38 | 99.16 | 43.2 | 65 | 410 | Inestable | Rápida | 0.94 | 8 | 13.5 | TRAIN
2026-04-25 | Abr. | 2026 | A | 457.7281 | 1.91 | 1628.33 | 58.68498 | 91.26 | 25 | 12.5 | 8.81 | 8.51 | 5.2 | 39.91691 | 145.8029 | 163.24 | 0.7006238 | 150 | 0.04303186 | 0 | 0.4108482 | 84.43822 | 6.78 | 25.01917 | 10.74241 | 1.880505 | 99.42539 | 93.64 | 0.36 | 3.26 | 3.51 | 27.19 | 5.75 | 14.81847 | 15.03 | 62.3 | 36 | 104.07 | 42.5 | 53 | 345 | Muy persistente | Lenta | 0.87 | 7.5 | 13.5 | TRAIN
2026-04-26 | Abr. | 2026 | B | 387.7238 | 1.79 | 1625 | 60.56587 | 94.1 | 25 | 12.5 | 8.73 | 8.5 | 18.1 | 32.82917 | 177.2814 | 150.5 | 0.8901933 | 100 | 0.05885449 | 0 | 5.663382 | 87.20404 | 6.6 | 26.72218 | 10.82751 | 1.779194 | 99.90221 | 87.64 | 0.32 | 2.77 | 2.91 | 27.78 | 5.66 | 20.57836 | 15.81 | 64.8 | 36 | 100.2 | 43.5 | 64 | 410 | Excesiva | Lenta | 0.97 | 6 | 12 | TRAIN
2026-04-26 | Abr. | 2026 | A | 331.1026 | 1.82 | 1602.5 | 57.70312 | 94.41 | 50 | 12.5 | 8.82 | 8.44 | 20.2 | 29.83898 | 195.0469 | 162.77 | 0.8660411 | 250 | 0.03703686 | 0 | 4.813254 | 86.12548 | 6.675851 | 27.05523 | 10.90041 | 1.765109 | 99.54034 | 90.1442 | 0.3573859 | 2.809514 | 3.190086 | 29.03461 | 5.690996 | 12.17197 | 15.17447 | 63.5 | 31 | 103.13 | 38.3 | 51 | 380 | Excesiva | Rápida | 0.76 | 5.8 | 10.4 | TRAIN
2026-04-27 | Abr. | 2026 | B | 483.7665 | 1.84 | 1622.5 | 60.29056 | 93.49 | 50 | 12.5 | 8.65 | 8.47 | -54.5 | 41.2117 | 141.222 | 155.8 | 0.8094504 | 225 | 0.02994476 | 0.01116551 | 6.342056 | 83.96753 | 7.621754 | 25.88217 | 11.13089 | 1.841905 | 99.83561 | 95.50458 | 0.3848145 | 3.255947 | 3.720281 | 31.24482 | 5.960047 | 11.56978 | 12.7 | 65 | 35 | 101.62 | 40.1 | 54 | 395 | Inestable | Lenta | 1.01 | 5.7 | 9.9 | TRAIN
2026-04-27 | Abr. | 2026 | A | 538.1465 | 1.63 | 1650 | 61.03896 | 93.04 | 25 | 12.5 | 8.85 | 8.74 | 6.2 | 44.52749 | 130.7058 | 167.07 | 0.702625 | 175 | 0.03048188 | 0 | 4.282629 | 80.90261 | 7.292852 | 26.29441 | 10.95594 | 1.725627 | 99.52523 | 104.3323 | 0.4153414 | 2.990995 | 3.601795 | 31.12092 | 5.738202 | 10.94816 | 13.55685 | 59 | 30 | 99.55 | 44.4 | 44 | 430 | Inestable | Adecuada | 0.64 | 7 | 13 | TRAIN
2026-04-28 | Abr. | 2026 | B | 558.1386 | 1.61 | 1619.17 | 57.8502 | 90 | 25 | 12.5 | 8.85 | 8.74 | -194.7 | 49.65506 | 117.2086 | 173.63 | 0.7744153 | 100 | 0.04071822 | 0.00651577 | 1.896266 | 80.36136 | 7.703963 | 24.97002 | 11.3231 | 1.78631 | 99.5064 | 108.6045 | 0.4635652 | 3.560794 | 4.36015 | 31.37151 | 6.09542 | 12.33677 | 13.28075 | 61.3 | 37 | 98.6 | 40.7 | 31 | 370 | Muy persistente | Adecuada | 0.99 | 6.5 | 11.3 | TRAIN
2026-04-28 | Abr. | 2026 | A | 527.1824 | 1.62 | 1581.67 | 56.98211 | 89.46 | 25 | 12.5 | 8.72 | 8.58 | 24.2 | 48.74446 | 119.3982 | 165.13 | 0.976871 | 250 | 0.06076137 | 0.4190776 | 4.184575 | 76.52268 | 7.157842 | 26.04381 | 10.73529 | 1.888638 | 99.56292 | 97.65767 | 0.4222547 | 3.269151 | 3.874336 | 29.61384 | 5.508115 | 12.00679 | 14.40632 | 59.3 | 33 | 103.17 | 41.7 | 53 | 335 | Inestable | Rápida | 1 | 7.2 | 14.4 | TRAIN
2026-04-29 | Abr. | 2026 | B | 355.351 | 1.87 | 1524.1 | 52.77655 | 91.69 | 12.5 | 12.5 | 8.8 | 8.6 | -105.5 | 36.81475 | 158.0888 | 208.29 | 0.5857485 | 150 | 0.05566139 | 0.005460195 | 3.530852 | 80.49374 | 7.270667 | 26.05606 | 10.67283 | 1.769815 | 99.37764 | 102.7381 | 0.4429352 | 3.409954 | 3.829699 | 29.67816 | 6.27023 | 14.43296 | 14.56546 | 63.7 | 31 | 93.42 | 45.3 | 58 | 440 | Inestable | Rápida | 1.02 | 6.2 | 14.4 | TRAIN
2026-04-29 | Abr. | 2026 | A | 728.5047 | 1.774327 | 1548.33 | 54.25167 | 91.79 | 25 | 12.5 | 8.97 | 8.72 | 22.8 | 72.27273 | 80.5283 | 160.53 | 0.6802969 | 175 | 0.06931025 | 0 | 5.373801 | 66.30446 | 7.956117 | 25.67108 | 11.28073 | 1.810072 | 99.50826 | 104.3784 | 0.4355099 | 3.602887 | 4.011187 | 28.13836 | 5.318929 | 16.04638 | 16.14291 | 64.8 | 34 | 105.74 | 46.9 | 52 | 365 | Equilibrada | Canalizada | 1.35 | 6.8 | 12.3 | TRAIN
2026-04-30 | Abr. | 2026 | B | 556.3268 | 1.707559 | 1545.8 | 54.19017 | 92.94 | 50 | 25 | 8.83 | 8.45 | 26.4 | 55.34456 | 105.1594 | 193.8 | 0.7087148 |  | 0.04588929 | 0 | 4.470353 | 78.01127 | 7.839226 | 26.91614 | 11.25176 | 1.800102 | 99.15004 | 106.4426 | 0.4595986 | 3.878801 | 4.231985 | 31.36402 | 5.961986 | 16.8759 | 14.34 | 58.1 | 36 | 98 | 41.6 | 45 | 380 | Muy persistente | Canalizada | 0.88 | 7.9 | 11.9 | TRAIN
2026-04-30 | Abr. | 2026 | A | 469.8216 | 1.773849 | 1329.17 | 38.29791 | 88.38 | 25 | 12.5 | 8.8 | 8.33 | 22.5 | 76.91236 | 75.67054 | 167.83 | 0.6164286 | 225 | 0.05380189 | 0.1342286 | 2.472956 | 82.74522 | 8.056998 | 24.67914 | 10.95025 | 1.863188 | 99.18736 | 95.61041 | 0.4180875 | 3.402613 | 3.508694 | 30.26552 | 5.920779 | 17.70701 | 15.03943 | 63.9 | 34 | 93.84 | 35.2 | 63 | 390 | Muy persistente | Canalizada | 1.13 | 7.4 | 12.6 | TRAIN
2026-05-01 | May. | 2026 | B | 320.7696 | 1.780719 | 1366.67 | 41.5709 | 89.71 | 25 | 12.5 | 8.55 | 8.3 | 88.1 | 47.04992 | 123.6984 | 183.44 | 0.8398025 | 300 | 0.04785755 | 0 | 4.512209 | 81.28776 | 7.422114 | 26.6121 | 11.21394 | 1.797834 | 99.55809 | 97.60159 | 0.423099 | 3.403544 | 3.471716 | 29.57532 | 5.768019 | 15.42937 | 15.59839 | 59.9 | 33 | 98.65 | 41.5 | 40 | 410 | Inestable | Adecuada | 0.78 | 7.2 | 9.3 | TRAIN
2026-05-01 | May. | 2026 | A | 390.0503 | 1.566898 | 1345 | 39.01022 | 96.31 | 50 | 12.5 | 9.05 | 7.88 | 28.2 | 61.94963 | 93.9473 | 173.83 | 0.6600453 | 200 | 0.05717192 | 0 | 2.012883 | 72.73297 | 7.492993 | 25.8206 | 10.4632 | 1.78243 | 99.29235 | 101.2759 | 0.4752763 | 3.214115 | 3.696162 | 29.71279 | 5.716133 | 18.81408 | 15.71964 | 65 | 36 | 97.18 | 41 | 52 | 360 | Escasa | Rápida | 0.92 | 7.6 | 12 | TRAIN
2026-05-02 | May. | 2026 | B | 398.4303 | 1.654519 | 1393.33 | 43.40664 | 92.75 | 25 | 12.5 | 8.91 | 8.6 | 23.2 | 54.89856 | 106.0137 | 152.05 | 0.8934137 | 150 | 0.06012962 | 0 | 5.337902 | 79.19912 | 7.315435 | 24.86357 | 11.28979 | 1.767788 | 98.93048 | 90.03703 | 0.3985603 | 3.044018 | 3.313334 | 30.07611 | 5.779582 | 21.5254 | 15.50068 | 63.5 | 36 | 99.38 | 37.9 | 53 | 380 | Muy persistente | Lenta | 0.85 | 7.2 | 14.6 | TRAIN
2026-05-02 | May. | 2026 | A | 366.2186 | 1.584093 | 1352.5 | 39.92606 | 85.84 | 37.5 | 12.5 | 8.93 | 7.48 | 2.1 | 56.51522 | 102.9811 | 165.5 | 0.7273774 |  | 0.0634855 | 0.02700025 | 0.4108482 | 78.29307 | 6.263237 | 25.17737 | 10.29375 | 1.880686 | 99.70283 | 87.91268 | 0.4003919 | 2.977747 | 3.16085 | 26.90531 | 5.026901 | 21.11651 | 17.05596 | 64.5 | 34 | 96.56 | 43.5 | 36 | 395 | Escasa | Lenta | 0.84 | 6.3 | 11.2 | TRAIN
2026-05-03 | May. | 2026 | B | 260.8897 | 1.618509 | 1381.67 | 42.39591 | 93.83 | 25 | 12.5 | 8.82 | 8.52 | 9.3 | 37.11482 | 156.8107 | 163.54 | 0.8698237 | 175 | 0.0434448 | 0.01500736 | 3.725344 | 76.92123 | 7.268514 | 25.30452 | 10.91123 | 1.889519 | 99.08521 | 94.97207 | 0.3867422 | 3.222927 | 3.463853 | 30.184 | 6.072298 | 13.4802 | 14.23011 | 62.8 | 35 | 104.62 | 41.9 | 72 | 385 | Inestable | Adecuada | 1.19 | 7 | 11.7 | TRAIN
2026-05-03 | May. | 2026 | A | 347.7009 | 1.598514 | 1367.5 | 40.79814 | 92.42 | 25 | 12.5 | 8.78 | 7.68 | 24.3 | 51.93462 | 112.064 | 170.98 | 0.8673239 | 100 | 0.07218303 | 0.3775461 | 6.576829 | 74.44929 | 6.859141 | 26.27727 | 11.06384 | 1.732708 | 99.11913 | 98.46355 | 0.4729384 | 3.253444 | 3.954462 | 28.62964 | 5.295395 | 16.98179 | 15.4963 | 64.4 | 38 | 102.37 | 44.3 | 42 | 365 | Excesiva | Rápida | 0.93 | 7.4 | 13.1 | TRAIN
2026-05-04 | May. | 2026 | B | 482.7714 | 1.750545 | 1521.67 | 52.2318 | 90.31 | 25 | 12.5 | 8.75 | 8.63 | 57.6 | 50.61798 | 114.9789 | 163.49 | 0.629734 | 50 | 0.04498332 | 0 | 3.325229 | 85.47654 | 6.736473 | 26.90947 | 10.57258 | 1.882173 | 99.15881 | 85.60017 | 0.3568004 | 2.764395 | 3.151981 | 29.28388 | 5.26681 | 16.02059 | 13.45184 | 64.1 | 37 | 99.72 | 46.4 | 47 | 355 | Muy persistente | Canalizada | 1.09 | 7.2 | 12.6 | TRAIN
2026-05-04 | May. | 2026 | A | 614.9981 | 1.66563 | 1470.83 | 48.77096 | 87.77 | 37.5 | 12.5 | 8.92 | 8.4 | 50.3 | 71.4445 | 81.46184 | 155.91 | 0.6253467 | 100 | 0.06085374 | 0 | 3.754971 | 73.8751 | 7.191 | 25.77076 | 10.34473 | 1.837447 | 99.84042 | 100.6401 | 0.4592658 | 3.352643 | 4.017625 | 29.78485 | 5.7876 | 23.57113 | 13.71336 | 59.6 | 36 | 91.5 | 44.6 | 50 | 405 | Muy persistente | Rápida | 0.96 | 7.1 | 10.5 | TRAIN
2026-05-05 | May. | 2026 | B | 466.7555 | 1.675766 | 1507.5 | 51.01811 | 90.52 | 25 | 12.5 | 8.77 | 8.6 | -60 | 50.57391 | 115.0791 | 128.14 | 0.7162557 | 200 | 0.05092347 | 0.01767072 | 6.136905 | 84.17437 | 7.597598 | 25.67953 | 11.324 | 1.831905 | 98.98954 | 104.9052 | 0.43003 | 3.382973 | 4.072093 | 32.53295 | 6.549741 | 18.36174 | 11.87071 | 63.4 | 38 | 104.18 | 42.9 | 48 | 440 | Excesiva | Lenta | 0.82 | 7.3 | 13.9 | TRAIN
2026-05-05 | May. | 2026 | A | 434.3308 | 1.745556 | 1492.5 | 50.55063 | 93.67 | 25 | 12.5 | 8.96 | 8.17 | 25.61 | 47.97318 | 121.3178 | 218 | 0.8122659 | 100 | 0.09807691 | 0.02050271 | 3.651947 | 79.53809 | 7.198267 | 26.26853 | 11.17633 | 1.78404 | 99.75815 | 102.2456 | 0.4394532 | 3.532075 | 4.037702 | 29.75069 | 6.0028 | 16.60267 | 13.93823 | 64.9 | 32 | 94.64 | 43.4 | 51 | 395 | Inestable | Rápida | 0.82 | 7.7 | 11 | TRAIN
2026-05-06 | May. | 2026 | B | 517.4826 | 1.842876 | 1395 | 43.53875 | 89.4 | 25 | 12.5 | 8.86 | 8.63 | -52.6 | 71.00098 | 81.9707 | 180.34 | 0.6689924 | 150 | 0.03402049 | 0.01666237 | 3.930418 | 82.08113 | 7.994032 | 25.50625 | 10.29438 | 1.874285 | 99.77615 | 106.7117 | 0.381287 | 3.410829 | 3.88086 | 32.90533 | 6.522282 | 14.36081 | 11.54512 | 64.2 | 40 | 97.31 | 41.5 | 35 | 360 | Escasa | Lenta | 0.97 | 7.7 | 15.1 | TRAIN
2026-05-06 | May. | 2026 | A | 622.4187 | 1.760503 | 1532.5 | 52.56619 | 95.09 | 25 | 12.5 | 8.66 | 8.06 | -172.3 | 64.38644 | 90.39171 | 211.42 | 0.6354946 |  | 0.05328622 | 0.2258548 | 7.264547 | 77.46523 | 7.31252 | 25.87066 | 11.10771 | 1.776695 | 98.99654 | 95.2 | 0.3916784 | 3.248652 | 3.720749 | 30.02349 | 5.831972 | 17.67285 | 13.04833 | 64.7 | 35 | 102.14 | 42.7 | 40 | 370 | Equilibrada | Rápida | 0.66 | 7.9 | 15.1 | TRAIN
2026-05-07 | May. | 2026 | B | 411.6836 | 1.773403 | 1365 | 41.03935 | 85.82 | 25 | 12.5 | 8.84 | 8.56 | -133.4 | 61.24197 | 95.03287 | 184.7 | 0.9358992 | 125 | 0.04875484 | 0.01552492 | 4.342681 | 80.59651 | 7.280221 | 25.09331 | 10.82108 | 1.876425 | 99.77343 | 96.03848 | 0.3737485 | 3.132447 | 3.597432 | 29.73606 | 5.848739 | 20.70923 | 14.20824 | 63.7 | 34 | 99.32 | 42.4 | 40 | 330 | Inestable | Adecuada | 0.52 | 6.6 | 12.1 | TRAIN
2026-05-07 | May. | 2026 | A | 448.716 | 1.927348 | 1515.83 | 51.75326 | 89.86 | 25 | 12.5 | 8.82 | 8.44 | -39.9 | 47.66528 | 122.1015 | 142.9 | 0.7283533 | 100 | 0.03109583 | 0.0163928 | 1.920224 | 81.86608 | 7.5349 | 26.17236 | 10.82511 | 1.87382 | 99.50652 | 90.72662 | 0.3482834 | 3.032069 | 3.392712 | 29.87692 | 6.212005 | 15.20671 | 13.35 | 61.4 | 34 | 104.27 | 42.2 | 45 | 395 | Escasa | Adecuada | 0.8 | 7.8 | 10.7 | TRAIN
2026-05-08 | May. | 2026 | B | 344.1444 | 1.72392 | 1523.33 | 52.15452 | 86.88 | 25 | 12.5 | 8.96 | 8.68 | -94.9 | 36.0972 | 161.2313 | 152.63 | 0.8316191 | 200 | 0.07729306 | 0.02891659 | 6.053354 | 81.91126 | 6.939575 | 26.94573 | 10.26911 | 1.767677 | 98.95843 | 96.70259 | 0.3908096 | 3.239952 | 3.72024 | 28.48742 | 5.624432 | 15.57408 | 14.20302 | 64.1 | 38 | 93.77 | 47 | 57 | 420 | Inestable | Lenta | 0.89 | 6.8 | 8.8 | TRAIN
2026-05-08 | May. | 2026 | A | 379.3285 | 1.778756 | 1522.5 | 53.27908 | 92.15 | 25 | 12.5 | 8.7 | 8.5 | -23 | 38.96908 | 149.3492 | 160.05 | 0.668506 | 100 | 0.02775637 | 0 | 2.237096 | 85.08412 | 6.896009 | 26.37665 | 10.43216 | 1.722032 | 99.40781 | 100.998 | 0.396008 | 3.249501 | 3.94012 | 28.99002 | 5.702196 | 18.88602 | 14.70321 | 63.1 | 38 | 94.26 | 44 | 47 | 375 | Equilibrada | Adecuada | 0.81 | 6.9 | 13.9 | TRAIN
2026-05-09 | May. | 2026 | B | 383.9977 | 1.810874 | 1523.33 | 52.24723 | 96.42 | 25 | 12.5 | 8.64 | 8.37 | -48.9 | 40.20593 | 144.7548 | 146.31 | 0.6448896 | 200 | 0.05986725 | 0.2854496 | 2.50807 | 68.98826 | 6.973008 | 26.32397 | 10.29834 | 1.775583 | 99.2184 | 105.0304 | 0.4412888 | 3.685683 | 4.133341 | 28.82164 | 5.250211 | 19.66653 | 14.12138 | 61.8 | 38 | 104.16 | 46.3 | 36 | 405 | Equilibrada | Adecuada | 0.81 | 6.4 | 13.2 | TRAIN
2026-05-09 | May. | 2026 | A | 406.9517 | 1.833703 | 1534.1 | 53.63423 | 93.46 | 50 | 25 | 9 | 8.8 | 15.5 | 41.21601 | 141.2073 | 156.87 | 0.6558018 | 200 | 0.02731633 | 0.0592495 | 2.83697 | 78.16246 | 7.326218 | 24.62344 | 11.15922 | 1.859551 | 99.26221 | 97.76554 | 0.379888 | 3.378297 | 3.7031 | 31.12931 | 5.554265 | 16.3395 | 14.07 | 59.1 | 40 | 102.44 | 46.2 | 55 | 405 | Equilibrada | Lenta | 0.81 | 7.9 | 12.6 | TRAIN
2026-05-10 | May. | 2026 | B | 337.0005 | 1.662662 | 1445 | 47.08995 | 93.33 | 25 | 12.5 | 9.7 | 9.4 | -66.1 | 41.27178 | 141.0165 | 155.38 | 1.226622 | 200 | 0.06623757 | 0.0195105 | 1.805786 | 67.91863 | 6.775677 | 27.17255 | 10.89563 | 1.817139 | 99.17082 | 106.042 | 0.4057633 | 3.647468 | 4.049605 | 29.1037 | 5.122783 | 15.05508 | 16.08299 | 63.6 | 41 | 101.53 | 40.4 | 61 | 400 | Escasa | Rápida | 0.95 | 7.7 | 10.5 | TRAIN
2026-05-10 | May. | 2026 | A | 353.1956 | 1.929311 | 1516.6 | 52.47549 | 91.3 | 50 | 25 | 9 | 8.8 | 6.4 | 36.98337 | 157.368 | 160.5792 | 0.7127458 | 200 | 0.02927009 | 0 | 5.307261 | 81.43972 | 6.909353 | 26.27437 | 10.47928 | 1.865835 | 99.0202 | 96.11451 | 0.3708427 | 3.353225 | 3.548282 | 28.44216 | 5.435626 | 16.0392 | 14.11608 | 61.2 | 37 | 101.55 | 36.8 | 53 | 385 | Equilibrada | Canalizada | 0.95 | 7.3 | 15.9 | TRAIN
2026-05-11 | May. | 2026 | B | 478.4069 | 1.81 | 1455.833 | 47.53404 | 90.62 | 25 | 12.5 | 8.67 | 8.52 | -28.7 | 57.61025 | 101.0237 | 184.4276 | 0.5661349 | 200 | 0.06875965 | 0.02083376 | 4.481415 | 81.1759 | 7.783416 | 25.49789 | 11.2991 | 1.833139 | 99.19139 | 92.09218 | 0.3687687 | 3.123934 | 3.655623 | 30.61052 | 6.070074 | 12.57615 | 14.1709 | 61.5 | 37 | 98.79 | 43.3 | 54 | 405 | Equilibrada | Adecuada | 0.59 | 7 | 9.1 | TRAIN
2026-05-11 | May. | 2026 | A | 449.4334 | 1.74 | 1530 | 52.96884 | 89.65 | 50 | 25 | 8.9 | 8.7 | 13.2 | 46.21386 | 125.9362 | 170.4366 | 0.6498732 | 200 | 0.02692332 | 0.01270038 | 4.967532 | 80.92165 | 7.397732 | 25.087 | 10.96808 | 1.769669 | 99.86775 | 101.261 | 0.4014403 | 3.508511 | 3.742254 | 30.08617 | 5.911169 | 16.4104 | 14.15728 | 60.1 | 34 | 101 | 43 | 62 | 380 | Inestable | Adecuada | 0.82 | 7.6 | 11.2 | TRAIN
2026-05-12 | May. | 2026 | B | 406.8224 | 1.68 | 1405 | 43.83897 | 91.15 | 25 | 12.5 | 9.73 | 7.04 | -43.3 | 55.04109 | 105.7392 | 166.9388 | 0.5722758 | 100 | 0.05167651 | 0.01758794 | 3.549029 | 66.14272 | 6.795232 | 25.742 | 11.15408 | 1.724194 | 99.6576 | 111.1111 | 0.4514632 | 3.523369 | 3.891362 | 28.93754 | 5.594955 | 13.39176 | 16.48747 | 59.8 | 37 | 98.63 | 41.5 | 48 | 360 | Escasa | Adecuada | 0.93 | 7.1 | 10.2 | TRAIN
2026-05-12 | May. | 2026 | A | 304.2692 | 1.98 | 1600.8 | 56.87723 | 89.65 | 25 | 12.5 | 9.4 | 8.8 | -43.3 | 27.84846 | 208.9882 | 190.7872 | 0.7249809 | 150 | 0.05014934 | 0.365719 | 4.651035 | 83.42924 | 7.549562 | 26.77254 | 10.60705 | 1.738925 | 99.78454 | 111.4672 | 0.4954081 | 3.901374 | 4.119061 | 29.46865 | 6.105885 | 15.69577 | 16.05559 | 62.4 | 33 | 95.39 | 39.3 | 38 | 355 | Excesiva | Adecuada | 1.28 | 6 | 9 | TRAIN
2026-05-13 | May. | 2026 | B | 557.4321 | 1.94 | 1510 | 51.55106 | 90.89 | 25 | 12.5 | 9.65 | 9.48 | -45.3 | 59.67552 | 97.52743 | 200.1216 | 1.020766 | 250 | 0.05948208 | 0.02547832 | 6.110405 | 79.12861 | 8.071369 | 26.35515 | 10.82057 | 1.847007 | 99.56633 | 109.0252 | 0.380199 | 3.617834 | 3.993633 | 30.859 | 6.502433 | 16.45135 | 12.9 | 64.7 | 38 | 104.31 | 41 | 63 | 400 | Inestable | Lenta | 1.23 | 6.4 | 13.2 | TRAIN
2026-05-13 | May. | 2026 | A | 588.7412 | 1.94 | 1640.833 | 59.71957 | 87.5 | 75 | 25 | 9.7 | 9.4 | -62.3 | 50.0682 | 116.2414 | 231.0645 | 0.6213941 | 200 | 0.05829506 | 0 | 5.472039 | 73.71476 | 8.055512 | 26.47403 | 10.39408 | 1.719217 | 99.6619 | 95.90365 | 0.3196785 | 3.153644 | 3.512486 | 30.1898 | 5.711067 | 22.86979 | 12.2 | 61.1 | 31 | 103.1 | 41.6 | 45 | 420 | Excesiva | Lenta | 1.18 | 7.1 | 13.8 | TRAIN
2026-05-14 | May. | 2026 | B | 522.9991 | 2.09 | 1598.333 | 56.83111 | 76.62 | 125 | 25 | 9.51 | 8.72 | 12.1 | 47.98066 | 121.2989 | 205.6262 | 1.018621 | 150 | 0.06056429 | 0.007421381 | 6.696009 | 88.10359 | 8.256667 | 24.80411 | 10.36825 | 1.843993 | 99.25476 | 86.33163 | 0.2969629 | 3.082737 | 3.361304 | 31.45077 | 6.290993 | 15.08937 | 10.80757 | 61 | 41 | 97.17 | 44.9 | 46 | 390 | Muy persistente | Canalizada | 0.88 | 6.9 | 10.8 | TRAIN
2026-05-14 | May. | 2026 | A | 764.642 | 1.85 | 1645.833 | 59.78527 | 66.67 | 100 | 25 | 9.5 | 9.1 | -49.2 | 64.7585 | 89.87237 | 197.1722 | 0.6696875 | 200 | 0.04190756 | 0 | 4.279353 | 78.22899 | 8.129014 | 25.74431 | 10.58987 | 1.754828 | 98.94718 | 87.33944 | 0.2864585 | 2.977966 | 3.16106 | 29.22685 | 5.873011 | 11.75999 | 11.1411 | 64.6 | 33 | 98.77 | 44.5 | 40 | 375 | Equilibrada | Canalizada | 1.09 | 7.1 | 11 | TRAIN
2026-05-15 | May. | 2026 | B | 361.1453 | 2.03 | 1627.5 | 58.9561 | 76.62 | 25 | 12.5 | 9.7 | 9.4 | -49.8 | 31.3654 | 185.5548 | 164.1088 | 0.8703034 | 175 | 0.06731947 | 0.140473 | 7.550686 | 89.17003 | 7.483 | 25.06173 | 10.51686 | 1.717718 | 99.2891 | 84.7982 | 0.2607985 | 2.570016 | 2.680004 | 29.07988 | 5.777192 | 12.69183 | 12.70813 | 63.2 | 34 | 97.28 | 40 | 53 | 430 | Escasa | Lenta | 0.49 | 6.2 | 13 | TRAIN
2026-05-15 | May. | 2026 | A | 327.5351 | 1.98 | 1627.5 | 59.28514 | 74.07 | 25 | 12.5 | 9.48 | 9.12 | -19.1 | 28.28849 | 205.7374 | 171.573 | 0.9382544 | 175 | 0.05801723 | 0 | 5.636118 | 88.12926 | 8.058691 | 26.88987 | 11.11242 | 1.778568 | 99.51012 | 91.67308 | 0.3178538 | 2.816668 | 3.126506 | 32.4942 | 6.450388 | 17.82287 | 12.41 | 62.2 | 32 | 104.17 | 40 | 58 | 365 | Escasa | Adecuada | 1.01 | 7.1 | 12.9 | TRAIN
2026-05-16 | May. | 2026 | B | 547.4008 | 2.05 | 1635 | 59.38708 | 81.48 | 25 | 12.5 | 9.5 | 9 | -110.2 | 46.98015 | 123.8821 | 171.3905 | 0.6855854 | 175 | 0.03876432 | 0.009270883 | 3.189839 | 88.21244 | 8.201148 | 26.5303 | 10.49505 | 1.867997 | 99.8091 | 98.00038 | 0.3276012 | 2.841214 | 3.288021 | 30.98006 | 6.375291 | 21.05862 | 11.38536 | 64.2 | 38 | 98.25 | 39.1 | 56 | 415 | Excesiva | Adecuada | 0.67 | 6.4 | 12.4 | TRAIN
2026-05-16 | May. | 2026 | A | 387.834 | 2.01 | 1619.167 | 59.13592 | 93.24 | 50 | 12.5 | 9.01 | 9.01 | 19.7 | 33.75373 | 172.4254 | 185.8277 | 0.61039 | 125 | 0.0497773 | 0 | 2.044689 | 85.13365 | 8.009366 | 26.79122 | 10.70265 | 1.778937 | 99.79631 | 101.5819 | 0.3355248 | 3.270954 | 3.451247 | 31.24152 | 6.405549 | 17.21549 | 13.36258 | 64.6 | 38 | 97.64 | 43.2 | 45 | 370 | Muy persistente | Rápida | 1.27 | 7.9 | 10.6 | TRAIN
2026-05-17 | May. | 2026 | B | 424.196 | 1.91 | 1635.833 | 59.76643 | 95.28 | 25 | 12.5 | 9.4 | 8.9 | 14.6 | 36.15672 | 160.9659 | 182.7699 | 0.6858349 | 175 | 0.04430051 | 0 | 3.028271 | 84.55209 | 7.972926 | 26.39762 | 10.71582 | 1.810702 | 99.16092 | 90.4 | 0.318 | 2.862 | 3.384 | 32.544 | 6.1648 | 21.46347 | 11.56604 | 61.3 | 34 | 97.39 | 45.2 | 64 | 370 | Excesiva | Canalizada | 0.9 | 6 | 9.6 | TRAIN
2026-05-17 | May. | 2026 | A | 424.3044 | 1.64 | 1544.444 | 54.00276 | 83.78 | 25 | 12.5 | 9.42 | 8.9 | 33.2 | 42.39435 | 137.2824 | 193.7532 | 0.5378933 | 150 | 0.03910311 | 0 | 5.833956 | 80.97594 | 7.420609 | 24.64595 | 11.23441 | 1.862678 | 99.07059 | 88.65784 | 0.3079088 | 2.833871 | 3.178927 | 31.79707 | 5.856216 | 19.39612 | 12.83946 | 64.8 | 38 | 98.38 | 41.3 | 66 | 430 | Escasa | Lenta | 0.58 | 6.4 | 14.6 | TRAIN
2026-05-18 | May. | 2026 | B | 530.0394 | 1.67 | 1636 | 59.88898 | 93.57 | 75 | 25 | 9.6 | 9.2 | -96.7 | 45.08132 | 129.1 | 192.5908 | 0.6939348 | 125 | 0.05785434 | 0.3216884 | 5.976654 | 81.47711 | 7.316683 | 26.46814 | 11.12686 | 1.75488 | 99.43561 | 78.36865 | 0.3140227 | 2.739921 | 2.980432 | 30.76692 | 5.901698 | 17.77288 | 12.29622 | 63.5 | 34 | 105.15 | 42.5 | 55 | 365 | Escasa | Canalizada | 0.58 | 7 | 12.6 | TRAIN
2026-05-18 | May. | 2026 | A | 547.6317 | 1.65053 | 1590.833 | 56.79059 | 83.78 | 50 | 12.5 | 9.66 | 9.33 | -6.2 | 50.51337 | 115.217 | 187.1662 | 0.7777579 | 175 | 0.07928416 | 0 | 6.489623 | 79.10408 | 6.95 | 26.11311 | 10.80235 | 1.737472 | 99.73006 | 75.92495 | 0.2569413 | 2.534683 | 2.725253 | 28.91879 | 5.503646 | 14.35215 | 13.05031 | 58.5 | 37 | 90.15 | 43.9 | 36 | 375 | Muy persistente | Lenta | 0.84 | 7.2 | 9.6 | TRAIN
2026-05-19 | May. | 2026 | B | 478.4157 | 1.744007 | 1632.5 | 59.02921 | 95.38 | 75 | 12.5 | 9.7 | 9.4 | -64.6 | 41.37176 | 140.6757 | 190.7872 | 0.6460261 | 150 | 0.04839876 | 0 | 4.144911 | 86.1986 | 6.942996 | 25.35185 | 11.2145 | 1.850693 | 99.54477 | 85.08097 | 0.3215501 | 2.890754 | 3.411236 | 29.6665 | 5.787912 | 14.24788 | 12.1396 | 63.5 | 37 | 94.08 | 36.8 | 47 | 345 | Excesiva | Lenta | 1.13 | 6.6 | 13.9 | TRAIN
2026-05-19 | May. | 2026 | A | 334.4954 | 1.930406 | 1585.833 | 55.98377 | 88.88 | 25 | 12.5 | 9.32 | 9.1 | -19.5 | 31.39708 | 185.3676 | 185.24 | 0.8830803 | 175 | 0.07907984 | 0 | 5.631374 | 81.73616 | 7.058004 | 26.36098 | 10.42731 | 1.735163 | 99.09337 | 99.16034 | 0.3330668 | 3.133946 | 3.57457 | 30.87965 | 5.430228 | 10.79162 | 13.48197 | 64.9 | 31 | 93.31 | 41.9 | 61 | 390 | Muy persistente | Adecuada | 0.95 | 6.8 | 13 | TRAIN
2026-05-20 | May. | 2026 | B | 357.6071 | 1.64916 | 1612.5 | 57.46372 | 92.33 | 75 | 12.5 | 9.6 | 9.2 | -80.4 | 32.16113 | 180.9638 | 189.3033 | 1.163485 | 150 | 0.07275659 | 0 | 4.202176 | 85.17127 | 7.091575 | 26.71117 | 10.51079 | 1.760007 | 99.43198 | 99.98017 | 0.378324 | 3.288544 | 3.871226 | 28.96223 | 5.936414 | 13.67908 | 13.75825 | 60.8 | 33 | 101.49 | 39.7 | 63 | 400 | Equilibrada | Rápida | 0.61 | 6.2 | 11.5 | TRAIN
2026-05-20 | May. | 2026 | A | 425.5087 | 1.791989 | 1625 | 59.36455 | 93.1 | 25 | 12.5 | 9.47 | 9.47 | 58.5 | 36.75756 | 158.3348 | 196.6225 | 0.5492571 | 150 | 0.0363431 | 0 | 5.603135 | 86.27585 | 7.253001 | 25.14755 | 11.04641 | 1.817225 | 99.75947 | 95.25746 | 0.3541985 | 3.260357 | 3.650245 | 30.99066 | 6.204524 | 11.09612 | 12.89575 | 60.1 | 30 | 105.2 | 41.7 | 50 | 415 | Muy persistente | Rápida | 1.11 | 7.3 | 13.4 | TRAIN
2026-05-21 | May. | 2026 | B | 626.0844 | 1.640299 | 1630.833 | 59.36703 | 95.83 | 75 | 25 | 9.7 | 9.4 | 21.7 | 53.88858 | 108.0006 | 194.9209 | 0.8403923 | 150 | 0.05939893 | 0.4613754 | 7.550686 | 70.35114 | 7.323924 | 25.97088 | 10.60826 | 1.804047 | 99.76809 | 89.20017 | 0.3567978 | 3.119214 | 3.787999 | 31.416 | 5.52081 | 8.247576 | 10.86395 | 58.2 | 35 | 96.93 | 40.7 | 55 | 385 | Muy persistente | Canalizada | 1.23 | 6.9 | 13.5 | TRAIN
2026-05-21 | May. | 2026 | A | 415.3747 | 1.799558 | 1595 | 57.04168 | 79.07 | 50 | 25 | 9.6 | 9.33 | 4.4 | 38.04571 | 152.9739 | 190.14 | 0.5853315 | 150 | 0.05214772 | 0 | 5.730286 | 79.2882 | 7.236 | 26.37263 | 11.15541 | 1.73843 | 99.68955 | 89.2197 | 0.357275 | 2.977401 | 3.584724 | 30.0641 | 5.129006 | 10.07946 | 13.43688 | 60.6 | 35 | 92.87 | 38.1 | 48 | 425 | Excesiva | Adecuada | 1.12 | 6.9 | 11 | TRAIN
2026-05-22 | May. | 2026 | B | 360.5455 | 1.656065 | 1560.83 | 54.74384 | 79.07 | 50 | 25 | 9.83 | 9.26 | 40.1 | 35.16316 | 165.5141 | 185.67 | 0.9363161 | 125 | 0.08005304 | 0 | 3.957189 | 78.02592 | 7.370968 | 25.55401 | 10.68063 | 1.74424 | 99.47051 | 89.39084 | 0.3715294 | 3.106728 | 3.435955 | 30.14531 | 5.912153 | 14.31221 | 12.61573 | 62.2 | 37 | 96.7 | 41.2 | 35 | 365 | Inestable | Rápida | 1.06 | 7.6 | 11.7 | TRAIN
2026-05-22 | May. | 2026 | A | 561.2316 | 1.889 | 1550 | 54.35827 | 82.5 | 25 | 25 | 9.75 | 9.66 | 38.8 | 55.50902 | 104.8478 | 148.44 | 1.284899 | 150 | 0.08314724 | 0 | 1.567756 | 72.31301 | 8.043309 | 27.04316 | 10.74789 | 1.775633 | 99.46714 | 87.74974 | 0.3643628 | 3.270475 | 3.69157 | 29.98602 | 5.518178 | 14.54785 | 10.76322 | 63.3 | 37 | 100.74 | 38.9 | 43 | 410 | Inestable | Canalizada | 1.23 | 6.6 | 14.7 | TRAIN
2026-05-23 | May. | 2026 | B | 445.6626 | 1.82 | 1640.83 | 60.75259 | 87.52 | 25 | 12.5 | 9.46 | 9.23 | 30.1 | 37.25603 | 156.2163 | 188.32 | 0.8886299 | 125 | 0.05675857 | 0 | 4.670117 | 84.01141 | 7.976551 | 24.67041 | 10.97105 | 1.744017 | 99.45615 | 87.11297 | 0.3352647 | 3.27033 | 3.508503 | 32.38757 | 5.888562 | 11.70177 | 11.16971 | 59.3 | 35 | 98.36 | 40.2 | 50 | 350 | Escasa | Rápida | 0.9 | 7.9 | 15.8 | TRAIN
2026-05-23 | May. | 2026 | A | 416.4913 | 1.687402 | 1467.5 | 48.36307 | 96 | 37.5 | 25 | 9.85 | 9.82 | 31.8 | 48.90269 | 119.0119 | 195.5 | 1.123235 |  | 0.05932515 | 0 | 5.818602 | 77.33562 | 8.042344 | 24.92755 | 11.24593 | 1.827224 | 99.78469 | 73.89702 | 0.3147573 | 2.60995 | 2.95185 | 29.7105 | 5.38362 | 13.55639 | 12.43782 | 62.2 | 40 | 98.8 | 44.2 | 41 | 380 | Escasa | Rápida | 0.71 | 7.4 | 14.6 | TRAIN
2026-05-24 | May. | 2026 | B | 388.2624 | 1.663485 | 1566.36 | 55.18809 | 94.72 | 50 | 25 | 9.72 | 9.51 | 30.3 | 37.4289 | 155.4948 | 186.41 | 0.9156435 | 125 | 0.07499323 | 0.2691422 | 5.043435 | 74.64763 | 7.512363 | 26.89914 | 10.67832 | 1.819732 | 99.65135 | 76.41829 | 0.3124543 | 2.742582 | 2.968502 | 29.11394 | 5.513838 | 14.01561 | 11.86816 | 60.3 | 33 | 94.74 | 37.3 | 49 | 410 | Equilibrada | Adecuada | 0.97 | 7.2 | 12.3 | TRAIN
2026-05-24 | May. | 2026 | A | 540.2824 | 1.858 | 1519.17 | 52.44976 | 94 | 50 | 25 | 9.64 | 9.39 | 68.5 | 56.50536 | 102.9991 | 196.62 | 0.6284633 | 150 | 0.05338946 | 0 | 2.023737 | 88.8806 | 7.03261 | 25.2047 | 10.82331 | 1.711899 | 99.38739 | 76.46021 | 0.3058447 | 2.772618 | 3.154524 | 28.4914 | 5.626902 | 13.98591 | 11.71845 | 63.1 | 36 | 93.84 | 45.8 | 39 | 420 | Equilibrada | Canalizada | 1.34 | 7.6 | 13.2 | TRAIN
2026-05-25 | May. | 2026 | B | 675.9529 | 1.71 | 1573.33 | 55.82381 | 91.34 | 37.5 | 25 | 9.62 | 9.31 | 45.3 | 64.13512 | 90.74592 | 196.31 | 0.8884049 | 150 | 0.0574526 | 0 | 1.749109 | 77.50818 | 8.087027 | 26.49872 | 11.00886 | 1.753077 | 98.96761 | 69.94377 | 0.2845732 | 2.699014 | 2.753821 | 30.35997 | 5.943635 | 13.70137 | 12.18192 | 64.5 | 33 | 109.6 | 41.1 | 52 | 390 | Excesiva | Rápida | 0.9 | 7.6 | 12 | TRAIN
2026-05-25 | May. | 2026 | A | 483.2261 | 1.82 | 1531.67 | 52.79084 | 80.95 | 37.5 | 12.5 | 9.53 | 9.44 | 22.6 | 49.80184 | 116.8632 | 165.08 | 0.7941299 | 150 | 0.04418892 | 0 | 2.679239 | 85.52522 | 7.717432 | 25.45384 | 10.52511 | 1.788244 | 99.09416 | 80.59047 | 0.3275485 | 2.813885 | 3.1159 | 31.31071 | 5.966095 | 14.38349 | 12.08392 | 63.8 | 36 | 99.03 | 43.9 | 48 | 350 | Muy persistente | Rápida | 0.78 | 7.6 | 12.9 | TRAIN
2026-05-26 | May. | 2026 | B | 449.3391 | 1.42 | 1517.5 | 51.95667 | 86.83 | 25 | 12.5 | 9.61 | 9.45 | 17.3 | 47.49227 | 122.5462 | 193.95 | 1.067048 | 175 | 0.06998022 | 0 | 2.805718 | 70.66329 | 7.594613 | 25.18848 | 11.29041 | 1.848243 | 99.70322 | 74.26635 | 0.3218208 | 2.729479 | 2.870826 | 30.99194 | 6.061087 | 16.735 | 12.74578 | 61.3 | 35 | 96.81 | 44.4 | 36 | 345 | Excesiva | Adecuada | 0.78 | 6.7 | 13.1 | TRAIN
2026-05-26 | May. | 2026 | A | 520.1171 | 1.64 | 1504.17 | 51.25263 | 87.34 | 37.5 | 25 | 9.64 | 9.52 | 69 | 56.22207 | 103.5181 | 148.99 | 1.088348 | 150 | 0.07184022 | 0.1634096 | 5.094806 | 76.32864 | 6.54604 | 25.32644 | 10.77266 | 1.724162 | 99.15654 | 71.94245 | 0.3305356 | 2.668665 | 3.021583 | 27.7538 | 4.859313 | 14.10848 | 12.6997 | 63 | 38 | 95.91 | 40.3 | 63 | 415 | Inestable | Rápida | 0.76 | 7.5 | 11 | TRAIN
2026-05-27 | May. | 2026 | B | 468.3208 | 1.78 | 1588.33 | 56.03607 | 88.54 | 50 | 12.5 | 9.66 | 9.02 | 96.9 | 43.8484 | 132.73 | 148.6 | 1.137144 | 200 | 0.03364292 | 0 | 4.105595 | 80.84533 | 6.949037 | 25.549 | 11.28197 | 1.729292 | 99.46488 | 71.41459 | 0.3379203 | 2.741661 | 2.968264 | 28.03096 | 5.074834 | 14.80628 | 14.19749 | 62.3 | 35 | 98.89 | 38.9 | 53 | 400 | Equilibrada | Rápida | 1.11 | 7.8 | 15.4 | TRAIN
2026-05-27 | May. | 2026 | A | 343.0976 | 1.91 | 1504 | 51.14782 | 88.19 | 25 | 12.5 | 9.42 | 9.07 | -30.5 | 37.16734 | 156.5891 | 179.5087 | 1.321147 | 150 | 0.06465111 | 0 | 4.829451 | 88.55103 | 6.239156 | 26.64727 | 10.52755 | 1.865914 | 99.39845 | 76.73861 | 0.3708255 | 2.648939 | 2.829166 | 27.40834 | 5.427371 | 11.56519 | 15.28584 | 63.1 | 33 | 102.44 | 44.6 | 46 | 430 | Equilibrada | Canalizada | 0.71 | 6.9 | 9.6 | TRAIN
2026-05-28 | May. | 2026 | B | 435.2723 | 1.69 | 1569.167 | 54.68404 | 85.84 | 62.5 | 25 | 9.65 | 9.36 | -4.3 | 42.27174 | 137.6806 | 210.9205 | 1.030765 | 150 | 0.02990936 | 0.1882349 | 5.832035 | 77.00744 | 6.832694 | 25.46835 | 10.75391 | 1.730821 | 99.17789 | 97.04383 | 0.4520757 | 3.194885 | 3.478446 | 29.2292 | 5.870211 | 14.25645 | 17.1598 | 62.6 | 35 | 96.14 | 38.7 | 30 | 375 | Excesiva | Lenta | 0.81 | 7.4 | 15.8 | TRAIN
2026-05-28 | May. | 2026 | A | 508.8613 | 1.7 | 1459.167 | 47.85718 | 97.29 | 37.5 | 12.5 | 9.64 | 9.4 | -5.8 | 60.72482 | 95.84219 | 147.6375 | 1.145059 | 175 | 0.04656852 | 0 | 6.324317 | 81.59016 | 7.022251 | 27.04635 | 11.16663 | 1.733316 | 99.4345 | 115.1775 | 0.4771007 | 4.137974 | 4.471039 | 28.41409 | 5.809866 | 12.52253 | 14.78583 | 64.6 | 38 | 99.46 | 39.1 | 43 | 395 | Excesiva | Canalizada | 1.13 | 7 | 13.1 | TRAIN
2026-05-29 | May. | 2026 | B | 386.6908 | 1.7 | 1542.5 | 54.49445 | 96.15 | 75 | 37.5 | 9.66 | 9.32 | 52.9 | 38.33585 | 151.8161 | 206.5298 | 1.197213 | 150 | 0.04670019 | 0 | 6.528142 | 70.06445 | 6.196677 | 26.74626 | 11.08516 | 1.742075 | 99.64837 | 108.7572 | 0.4442223 | 3.544991 | 3.86651 | 25.13046 | 4.350262 | 14.35426 | 17.96044 | 62.7 | 33 | 103.45 | 44.9 | 49 | 385 | Equilibrada | Lenta | 1.08 | 7 | 14.4 | TRAIN
2026-05-29 | May. | 2026 | A | 635.9298 | 1.74 | 1598.182 | 56.82211 | 91.3 | 37.5 | 25 | 9.64 | 9.4 | 30.8 | 58.35586 | 99.73292 | 191.4896 | 1.023223 | 175 | 0.02337671 | 0 | 1.7432 | 67.83713 | 7.165655 | 24.61538 | 11.17541 | 1.889574 | 99.22305 | 82.75027 | 0.3709222 | 2.91342 | 3.167406 | 28.01018 | 4.865809 | 14.84576 | 13.36929 | 63.6 | 33 | 99.22 | 46.5 | 47 | 380 | Escasa | Lenta | 0.85 | 7.7 | 11.5 | TRAIN
2026-05-30 | May. | 2026 | B | 698.0271 | 1.76 | 1554.167 | 55.35675 | 86.19 | 75 | 37.5 | 9.71 | 9.52 | 35.8 | 67.61186 | 86.07957 | 221.5251 | 0.8890991 | 200 | 0.04175802 | 0 | 3.809817 | 67.69771 | 7.267744 | 25.56924 | 10.63599 | 1.722875 | 99.04275 | 79.07289 | 0.3482418 | 3.027158 | 3.382593 | 28.62617 | 4.649759 | 13.08194 | 13.03 | 63.7 | 36 | 103.51 | 39.9 | 40 | 390 | Muy persistente | Adecuada | 1.15 | 7.7 | 11.1 | TRAIN
2026-05-30 | May. | 2026 | A | 698.0654 | 1.815808 | 1562 | 55.5336 | 86.19 | 75 | 50 | 9.7 | 9.38 | 25.5 | 67.06224 | 86.78506 | 201.39 | 1.332195 | 200 | 0.05720702 | 0.1970789 | 6.437155 | 79.3515 | 7.98588 | 25.56524 | 10.43787 | 1.854686 | 99.71913 | 79.52119 | 0.3400612 | 2.860733 | 3.292669 | 32.11963 | 4.957012 | 17.04074 | 10.64201 | 61.1 | 34 | 101.74 | 41 | 56 | 435 | Muy persistente | Lenta | 0.61 | 6.4 | 11.8 | TRAIN
2026-05-31 | May. | 2026 | B | 753.1457 | 1.728152 | 1521 | 52.37747 | 70.86 | 75 | 25 | 9.73 | 9.29 | 37.3 | 78.78145 | 73.87525 | 215.9 | 1.243243 | 250 | 0.09570098 | 0 | 6.460283 | 82.33104 | 8.218409 | 26.94102 | 11.19617 | 1.797854 | 99.14062 | 70.60217 | 0.2999608 | 2.632627 | 2.999598 | 32.5887 | 5.340645 | 20.23486 | 10.73 | 63.5 | 34 | 99.19 | 37.6 | 62 | 360 | Excesiva | Adecuada | 0.9 | 7.9 | 12.4 | TRAIN
2026-05-31 | May. | 2026 | A | 387.4736 | 1.595 | 1526 | 53.1012 | 85 | 75 | 25 | 9.6 | 9.4 | 24.4 | 39.84758 | 146.0565 | 203.08 | 1.171623 | 175 | 0.04508597 | 0 | 1.054524 | 83.13357 | 7.814 | 25.4295 | 11.18838 | 1.837134 | 99.55152 | 75.3013 | 0.3607482 | 2.748755 | 3.228306 | 31.38076 | 6.13937 | 18.25799 | 11.255 | 61.3 | 34 | 104.36 | 45.6 | 48 | 435 | Escasa | Canalizada | 0.73 | 7 | 11.1 | TRAIN
2026-06-01 | Jun. | 2026 | B | 602.9809 | 1.4 | 1497 | 50.40167 | 86.27 | 37.5 | 12.5 | 9.56 | 9.22 | 26.9 | 66.59714 | 87.39114 | 278.94 | 1.017079 | 250 | 0.0289728 | 0.1076748 | 2.305899 | 75.49543 | 6.474 | 25.31909 | 10.30313 | 1.801963 | 99.38115 | 71.60109 | 0.4096032 | 2.804802 | 3.155973 | 27.41258 | 4.808117 | 14.59878 | 14.725 | 64 | 35 | 105.88 | 36.9 | 54 | 335 | Muy persistente | Lenta | 0.98 | 7 | 12.9 | TRAIN
2026-06-01 | Jun. | 2026 | A | 884.986 | 1.65158 | 1591.67 | 56.73759 | 80 | 75 | 25 | 9.5 | 8.5 | 7.1 | 81.6641 | 71.26754 | 334.09 | 1.184346 | 150 | 0.03591989 | 0 | 5.096348 | 79.92552 | 8.272026 | 25.09486 | 10.26094 | 1.84011 | 99.28593 | 71.92858 | 0.3704299 | 2.870322 | 3.340651 | 33.5705 | 6.672536 | 15.82288 | 9.829941 | 62.9 | 34 | 106.29 | 43.4 | 66 | 370 | Muy persistente | Lenta | 1.27 | 7.7 | 9.9 | TRAIN
2026-06-02 | Jun. | 2026 | B | 696.3857 | 1.648027 | 1507 | 51.16539 | 73.33 | 25 | 12.5 | 9.52 | 8.59 | 0 | 75.26257 | 77.32928 | 305.26 | 0.8981559 | 300 | 0.05741528 | 0.04212697 | 7.550686 | 82.96226 | 8.40473 | 25.89333 | 11.23656 | 1.881834 | 99.68772 | 75.18499 | 0.3783235 | 2.893808 | 3.219364 | 32.58143 | 6.326385 | 19.90885 | 10.85567 | 64.5 | 35 | 99.08 | 39.6 | 51 | 340 | Inestable | Lenta | 0.85 | 7.6 | 16 | EXCLUIDO
2026-06-02 | Jun. | 2026 | A | 745.0739 | 1.772498 | 1605.83 | 57.27453 | 89.47 | 50 | 25 | 9.6 | 9.25 | 0 | 67.50828 | 86.21165 | 325.5 | 0.8981559 | 200 | 0.05741528 | 0.04212697 | 3.762289 | 84.4645 | 8.691821 | 24.7833 | 10.68715 | 1.880952 | 99.15062 | 73.08324 | 0.3618218 | 2.78315 | 3.107029 | 33.22283 | 6.756799 | 13.57633 | 10.04065 | 64.5 | 32 | 104.48 | 42.8 | 40 | 370 | Inestable | Rápida | 0.8 | 6.8 | 14.7 | EXCLUIDO
2026-06-03 | Jun. | 2026 | B | 743.1721 | 1.962035 | 1545 | 53.36487 | 70.52 | 50 | 12.5 | 9.59 | 9.32 | 55.6 | 75.11458 | 77.48163 | 415.05 | 1.034303 | 200 | 0.0485952 | 0 | 5.513601 | 80.60251 | 8.383242 | 25.49292 | 10.50261 | 1.848519 | 99.5557 | 67.59943 | 0.3891994 | 2.805628 | 3.23198 | 32.98379 | 6.280811 | 11.47 | 10.45282 | 64.3 | 35 | 108.51 | 41.7 | 52 | 370 | Muy persistente | Rápida | 1.22 | 7.9 | 9.8 | TRAIN
2026-06-03 | Jun. | 2026 | A | 761.1931 | 1.811062 | 1608.18 | 57.2117 | 85.29 | 75 | 25 | 9.6 | 9.2 | -4.9 | 68.94362 | 84.41681 | 411.29 | 0.8527208 | 150 | 0.03073929 | 0 | 4.873451 | 84.52841 | 8.69057 | 24.85285 | 11.01328 | 1.783669 | 99.48385 | 67.93207 | 0.3572431 | 2.738065 | 3.1968 | 34.22579 | 6.574628 | 10.007 | 9.906756 | 60.3 | 37 | 106.05 | 36.7 | 51 | 400 | Inestable | Canalizada | 1.01 | 7 | 11.5 | TRAIN
2026-06-04 | Jun. | 2026 | B | 501.5043 | 1.982678 | 1518.33 | 52.29676 | 70.56 | 37.5 | 25 | 9.62 | 9.16 | 37.6 | 52.63231 | 110.5785 | 381.57 | 1.062259 | 200 | 0.01757758 | 0.1153203 | 4.056718 | 86.29842 | 8.361262 | 26.5955 | 10.73345 | 1.726794 | 99.60664 | 69.14505 | 0.3601137 | 2.678261 | 2.697866 | 30.83956 | 6.175758 | 13.34233 | 10.28402 | 59.6 | 32 | 105.02 | 41.4 | 47 | 360 | Escasa | Rápida | 0.64 | 7.3 | 11.6 | TRAIN
2026-06-04 | Jun. | 2026 | A | 903.8527 | 1.969681 | 1605 | 56.9267 | 65.62 | 100 | 25 | 9.6 | 9.15 | 38.7 | 82.43761 | 70.59884 | 409.24 | 0.9604293 | 175 | 0.02066524 | 0 | 4.704636 | 85.97192 | 9.423791 | 26.14675 | 10.44271 | 1.868259 | 99.81575 | 72.50246 | 0.3372689 | 2.87322 | 3.196471 | 35.18139 | 6.612828 | 11.2784 | 9.16928 | 62.3 | 36 | 97.1 | 45.3 | 70 | 425 | Muy persistente | Adecuada | 1.03 | 6.7 | 9.7 | TRAIN
2026-06-05 | Jun. | 2026 | B | 517.8019 | 1.994674 | 1515.8 | 51.84407 | 71.95 | 50 | 25 | 9.6 | 9.2 | 34.8 | 54.90873 | 105.9941 | 315.08 | 1.357259 | 150 | 0.02091923 | 0 | 4.961019 | 87.06434 | 8.901804 | 26.27419 | 10.37709 | 1.862246 | 99.61828 | 68.04089 | 0.3502093 | 2.761644 | 2.917758 | 33.08363 | 6.438489 | 14.1293 | 10.58 | 62.3 | 40 | 98.94 | 45.8 | 49 | 365 | Inestable | Lenta | 1 | 7.7 | 14.8 | TRAIN
2026-06-05 | Jun. | 2026 | A | 529.5454 | 1.787502 | 1630 | 58.36985 | 72.94 | 50 | 12.5 | 9.52 | 8.64 | 28.6 | 46.3816 | 125.4808 | 433.44 | 0.9346607 | 200 | 0.0159878 | 0.03624444 | 2.959346 | 84.85273 | 8.53402 | 25.99631 | 11.09609 | 1.771484 | 98.95876 | 85.77554 | 0.387853 | 2.913965 | 3.127322 | 33.11675 | 6.799551 | 13.01852 | 11.95916 | 62.1 | 32 | 99.59 | 42.3 | 38 | 430 | Escasa | Adecuada | 1.17 | 7.2 | 11.2 | TRAIN
2026-06-06 | Jun. | 2026 | B | 858.0489 | 1.664887 | 1606 | 57.91184 | 67.86 | 50 | 25 | 9.64 | 9.3 | 32.2 | 76.8808 | 75.70161 | 452.04 | 1.134118 | 175 | 0.03096143 | 0.1405658 | 2.237614 | 82.98059 | 7.969479 | 24.91141 | 10.85671 | 1.736502 | 99.70659 | 68.41415 | 0.3416679 | 2.450512 | 2.864584 | 33.44013 | 6.523793 | 16.74205 | 10.34579 | 62.6 | 37 | 101.46 | 40.8 | 57 | 335 | Escasa | Lenta | 1.22 | 8 | 10.1 | TRAIN
2026-06-06 | Jun. | 2026 | A | 686.0764 | 1.520347 | 1598 | 57.32698 | 74.74 | 50 | 25 | 9.7 | 8.8 | -7.4 | 62.41018 | 93.25402 | 438 | 0.816989 | 175 | 0.01538453 | 0 | 4.402769 | 84.57222 | 8.045953 | 25.26287 | 10.80942 | 1.837024 | 99.60263 | 69.51627 | 0.3659606 | 2.626451 | 2.91251 | 31.4184 | 6.446277 | 18.33015 | 11.46 | 64.6 | 41 | 91.56 | 37.8 | 51 | 345 | Equilibrada | Rápida | 1.25 | 6.2 | 13.7 | TRAIN
2026-06-07 | Jun. | 2026 | B | 691.2448 | 1.326885 | 1560 | 54.79082 | 86.36 | 50 | 25 | 9.71 | 9.4 | 10.9 | 67.39353 | 86.35844 | 421 | 0.881389 | 175 | 0.05568739 | 0 | 4.69682 | 81.60392 | 7.411541 | 25.85204 | 11.1158 | 1.841913 | 99.85349 | 71.17067 | 0.3902445 | 2.539386 | 3.002731 | 31.17863 | 5.979285 | 10.8877 | 11.33672 | 63.6 | 31 | 96.39 | 41.5 | 51 | 385 | Inestable | Adecuada | 0.84 | 6.5 | 12.4 | TRAIN
2026-06-07 | Jun. | 2026 | A | 870.7169 | 1.331108 | 1633.33 | 59.29146 | 72.5 | 50 | 25 | 9.4 | 9.03 | 17.2 | 74.9255 | 77.67716 | 425.47 | 1.381671 | 150 | 0.04307103 | 0 | 3.37745 | 81.85199 | 7.539278 | 25.37566 | 10.77736 | 1.756242 | 99.07868 | 58.8 | 0.3764 | 2.3984 | 2.86 | 30.932 | 6.024 | 15.97645 | 10.48472 | 60 | 37 | 102.92 | 38.9 | 51 | 385 | Inestable | Canalizada | 1.12 | 6.4 | 14.1 | TRAIN
2026-06-08 | Jun. | 2026 | B | 956.1739 | 1.401601 | 1607.5 | 57.47473 | 70.22 | 50 | 25 | 9.86 | 9.3 | -42.9 | 86.24377 | 67.48314 | 540.82 | 0.8988457 | 200 | 0.0510832 | 0 | 2.641821 | 81.05271 | 7.81642 | 26.18915 | 10.36938 | 1.766329 | 99.89063 | 55.22212 | 0.3661489 | 2.2561 | 2.669073 | 31.82855 | 6.154068 | 12.30818 | 10.59 | 64.5 | 38 | 98.64 | 42.5 | 46 | 380 | Excesiva | Adecuada | 0.69 | 7.4 | 15.7 | TRAIN
2026-06-08 | Jun. | 2026 | A | 811.2235 | 1.502 | 1628.33 | 58.47779 | 67.64 | 50 | 25 | 9.55 | 9.2 | 18.1 | 70.99469 | 81.97796 | 446.47 | 0.6761706 | 200 | 0.04632124 | 0.123846 | 5.995349 | 82.0471 | 8.16104 | 25.20292 | 10.95722 | 1.836578 | 99.27857 | 65.20209 | 0.3844093 | 2.45248 | 3.048033 | 32.83202 | 6.469157 | 16.37625 | 10.72242 | 64.1 | 33 | 104.42 | 37.1 | 66 | 380 | Muy persistente | Lenta | 1.04 | 7.7 | 13 | TRAIN
2026-06-09 | Jun. | 2026 | B | 661.8248 | 1.722282 | 1607.5 | 57.57778 | 75 | 70 | 50 | 9.67 | 9.13 | 10.1 | 59.5876 | 97.67133 | 498.62 | 1.019382 | 200 | 0.0746685 | 0 | 1.949251 | 83.19269 | 8.013 | 24.77543 | 10.70186 | 1.820071 | 99.30201 | 81.93445 | 0.3928857 | 2.692246 | 3.261391 | 32.70584 | 6.630695 | 14.69911 | 11.30814 | 63 | 30 | 103.31 | 44.8 | 67 | 435 | Equilibrada | Canalizada | 1.05 | 7.2 | 12.5 | TRAIN
2026-06-09 | Jun. | 2026 | A | 792.126 | 1.836967 | 1645 | 59.42093 | 79.63 | 50 | 25 | 9.55 | 9.2 | 22.5 | 67.53171 | 86.18174 | 419.77 | 0.9481841 | 175 | 0.0658091 | 0 | 5.508706 | 86.0722 | 8.694509 | 26.89883 | 11.13686 | 1.79639 | 99.78187 | 71.52874 | 0.3584429 | 2.839968 | 3.240768 | 32.85517 | 6.640573 | 8.749166 | 10.63337 | 64 | 33 | 101.26 | 42.6 | 41 | 330 | Escasa | Adecuada | 1.19 | 6.8 | 12.4 | TRAIN
2026-06-10 | Jun. | 2026 | B | 690.4065 | 1.666148 | 1623 | 58.17215 | 61.7 | 50 | 25 | 9.9 | 9.1 | 20.2 | 60.93825 | 95.50652 | 422.91 | 1.000607 | 200 | 0.03954779 | 0.1714986 | 3.088808 | 80.06989 | 8.71354 | 25.70687 | 10.84635 | 1.885012 | 99.09397 | 83.78201 | 0.3774187 | 3.028925 | 3.462995 | 34.31662 | 6.397376 | 6.453913 | 10.69246 | 60.4 | 32 | 101.36 | 42.5 | 54 | 405 | Muy persistente | Lenta | 1.09 | 7.2 | 13.4 | TRAIN
2026-06-10 | Jun. | 2026 | A | 760.1451 | 1.604527 | 1638.33 | 59.57718 | 81.92 | 75 | 25 | 9.82 | 8.45 | 44.5 | 64.8984 | 89.67864 | 446.48 | 0.796868 | 175 | 0.04397262 | 0 | 5.173929 | 83.31138 | 7.420188 | 24.72534 | 10.3289 | 1.778258 | 98.95273 | 76.66208 | 0.298263 | 2.886405 | 3.114381 | 32.4176 | 5.803511 | 10.75126 | 12.02 | 64.2 | 31 | 96.31 | 37.8 | 43 | 330 | Excesiva | Canalizada | 1.06 | 6.1 | 10.8 | TRAIN
2026-06-11 | Jun. | 2026 | B | 566.9016 | 1.884003 | 1607.5 | 57.27181 | 95.24 | 50 | 25 | 8.68 | 8.3 | 32.5 | 51.31385 | 113.4197 | 448.35 | 0.8288251 | 200 | 0.009476907 | 0.2603562 | 3.706863 | 86.57568 | 7.868395 | 26.74444 | 11.05928 | 1.71555 | 99.24533 | 73.98466 | 0.3075395 | 2.949813 | 3.011345 | 31.48534 | 6.15512 | 16.58998 | 11.12042 | 61.9 | 39 | 98.3 | 42.4 | 47 | 425 | Escasa | Lenta | 0.9 | 7.3 | 11.1 | TRAIN
2026-06-11 | Jun. | 2026 | A | 785.6863 | 1.455333 | 1605 | 57.12496 | 95.08 | 75 | 25 | 9.86 | 8.55 | 56.8 | 71.4113 | 81.4997 | 445.21 | 0.79382 | 200 | 0.04263017 | 0 | 5.259524 | 79.68911 | 7.125 | 26.17546 | 10.80041 | 1.799072 | 99.14972 | 70.9415 | 0.3354681 | 2.725028 | 2.941859 | 31.30656 | 5.631625 | 11.19665 | 12.78264 | 62.9 | 35 | 100.1 | 39.1 | 65 | 340 | Muy persistente | Rápida | 0.73 | 7.6 | 11.6 | TRAIN
2026-06-12 | Jun. | 2026 | B | 592.7894 | 1.811657 | 1505 | 51.40312 | 73.1 | 37.5 | 12.5 | 8.55 | 8.22 | 35.5 | 63.85474 | 91.14437 | 381.59 | 0.832739 | 275 | 0.04386343 | 0.1055562 | 4.574871 | 82.50824 | 7.665663 | 26.48033 | 10.34576 | 1.882229 | 99.02731 | 82.73291 | 0.3577137 | 3.056353 | 3.217406 | 33.14144 | 5.860124 | 18.00581 | 12.03119 | 64.2 | 31 | 99.8 | 47.1 | 63 | 365 | Escasa | Lenta | 0.95 | 7.4 | 12.6 | TRAIN
2026-06-12 | Jun. | 2026 | A | 597.2572 | 1.894299 | 1558.33 | 54.78574 | 76.66 | 75 | 25 | 8.83 | 8.43 | 14.6 | 58.29793 | 99.83202 | 406.14 | 0.9436392 | 200 | 0.06612338 | 0.2028653 | 3.502332 | 83.72653 | 7.495763 | 27.07053 | 10.80295 | 1.804713 | 99.05385 | 85.42914 | 0.3598965 | 3.040543 | 3.175539 | 31.49183 | 6.392287 | 8.589327 | 11.95914 | 59.4 | 41 | 99.09 | 41.9 | 58 | 380 | Escasa | Rápida | 0.77 | 7.9 | 14.3 | TRAIN
2026-06-13 | Jun. | 2026 | B | 575.5258 | 1.9291 | 1545.83 | 53.60508 | 78 | 50 | 25 | 8.78 | 8.44 | 21.5 | 57.87831 | 100.5558 | 360.22 | 0.8519423 | 175 | 0.02203162 | 0 | 4.071738 | 86.49988 | 7.960342 | 25.11026 | 10.49368 | 1.722787 | 99.5199 | 86.61293 | 0.3646163 | 3.221517 | 3.353951 | 32.69537 | 6.26778 | 13.08153 | 12.8992 | 61.6 | 35 | 95.9 | 43.3 | 42 | 350 | Inestable | Adecuada | 0.81 | 6.8 | 12.7 | TRAIN
2026-06-13 | Jun. | 2026 | A | 926.0826 | 1.577333 | 1505.83 | 51.08698 | 93.33 | 50 | 25 | 8.68 | 8.29 | 60.1 | 100.3188 | 58.01505 | 429.91 | 0.9363257 | 225 | 0.03130767 | 0.1917748 | 5.636521 | 82.86569 | 8.269931 | 25.99735 | 11.33544 | 1.754228 | 99.24803 | 81.08723 | 0.3391261 | 3.032151 | 3.219499 | 32.72614 | 6.384291 | 12.74161 | 10.96296 | 64.6 | 38 | 103.78 | 42.8 | 56 | 360 | Equilibrada | Adecuada | 1.25 | 7.1 | 14.3 | TRAIN
2026-06-14 | Jun. | 2026 | B | 773.0457 | 1.51317 | 1522.5 | 52.00853 | 83.64 | 50 | 25 | 8.68 | 8.29 | 118.5 | 81.35645 | 71.53704 | 379.22 | 0.735765 | 175 | 0.02255225 | 0 | 1.73993 | 80.87857 | 7.801022 | 27.04405 | 10.29103 | 1.796477 | 99.05034 | 81.49772 | 0.3839874 | 3.07388 | 3.359392 | 32.17622 | 6.392179 | 10.29505 | 11.21815 | 62.9 | 33 | 103.57 | 44.5 | 37 | 360 | Escasa | Adecuada | 1.27 | 7 | 10.5 | TRAIN
2026-06-14 | Jun. | 2026 | A | 713.9416 | 1.860064 | 1555 | 54.47622 | 88.57 | 62.5 | 37.5 | 8.79 | 8.49 | -49.1 | 70.23346 | 82.86648 | 452.2 | 0.7991666 | 200 | 0.04619183 | 0.02913761 | 4.137503 | 84.73992 | 7.944056 | 27.04584 | 11.26159 | 1.864161 | 99.72615 | 81.15171 | 0.3545878 | 2.829507 | 3.142124 | 32.85638 | 6.824303 | 6.379285 | 10.32132 | 58.1 | 34 | 99.89 | 38.5 | 56 | 340 | Muy persistente | Adecuada | 0.94 | 7.6 | 16 | TRAIN
2026-06-15 | Jun. | 2026 | B | 474.8861 | 2.03308 | 1497.5 | 50.43553 | 76.79 | 25 | 12.5 | 8.58 | 8.01 | 66.1 | 52.3968 | 111.0755 | 258.11 | 1.065333 | 150 | 0.02415915 | 0.02895967 | 0.4108482 | 85.17725 | 8.555667 | 26.69329 | 10.36486 | 1.831703 | 99.3449 | 90.61748 | 0.4102468 | 3.386853 | 3.446086 | 33.58897 | 6.81698 | 11.64708 | 11.13169 | 59.1 | 34 | 96.84 | 44 | 50 | 430 | Muy persistente | Adecuada | 0.68 | 6.5 | 14.2 | TRAIN
2026-06-15 | Jun. | 2026 | A | 758.8201 | 1.4444444 | 1484.17 | 49.88274 | 77.4 | 50 | 25 | 8.76 | 8.43 | 36.7 | 85.41294 | 68.13956 | 445.17 | 0.682924 | 200 | 0.0742553 | 0.0309228 | 2.687028 | 59.22627 | 7.481 | 25.09137 | 10.51991 | 1.796469 | 99.04076 | 108.3832 | 0.5093157 | 4.392298 | 4.676422 | 30.12019 | 5.360839 | 13.48292 | 12.48113 | 62.9 | 35 | 109.5 | 38.2 | 41 | 375 | Muy persistente | Lenta | 0.81 | 7.7 | 12.6 | TRAIN
2026-06-16 | Jun. | 2026 | B | 661.642 | 1.171441 | 1593.75 | 57.07134 | 84.61 | 150 | 125 | 9.8 | 9.5 | 24.6 | 60.61828 | 96.01065 | 324.18 | 0.8782521 | 225 | 0.02418706 | 0.01565045 | 5.296361 | 45.1209 | 6.283756 | 26.25549 | 11.12752 | 1.736476 | 99.55965 | 82.89648 | 0.3860655 | 3.007632 | 3.295906 | 27.60108 | 5.501332 | 20.42883 | 13.33744 | 62.6 | 37 | 95.63 | 40.5 | 31 | 390 | Equilibrada | Canalizada | 0.74 | 7.1 | 11.8 | TRAIN
2026-06-16 | Jun. | 2026 | A | 435.6206 | 1.547031 | 1611.82 | 58.36604 | 83.72 | 50 | 12.5 | 8.56 | 8.29 | -49.1 | 38.58784 | 150.8247 | 421.86 | 0.5256676 | 200 | 0.05518195 | 0 | 4.238399 | 83.06595 | 7.459343 | 25.57949 | 10.46481 | 1.808121 | 99.33766 | 88.55205 | 0.4966098 | 3.105082 | 3.81935 | 32.15333 | 6.179111 | 9.247491 | 12.42102 | 64.2 | 36 | 98.09 | 44.7 | 51 | 410 | Escasa | Adecuada | 1.02 | 7.5 | 9.3 | TRAIN
2026-06-17 | Jun. | 2026 | B | 861.1274 | 1.500135 | 1650 | 60.80369 | 67.25 | 50 | 12.5 | 8.56 | 8.29 | -50.7 | 71.52738 | 81.36745 | 426.66 | 0.7527262 | 200 | 0.03524962 | 0 | 5.563643 | 83.47031 | 7.671949 | 27.15009 | 11.18992 | 1.717171 | 99.00839 | 79.12277 | 0.3901774 | 2.951677 | 3.230833 | 33.28329 | 6.348325 | 22.17412 | 10.86516 | 60.4 | 39 | 101.04 | 41 | 31 | 375 | Escasa | Lenta | 0.84 | 7.5 | 14.1 | TRAIN
2026-06-17 | Jun. | 2026 | A | 604.3771 | 1.575 | 1547.5 | 53.80654 | 68.18 | 37.5 | 12.5 | 8.77 | 8.34 | 53.8 | 60.48685 | 96.21926 | 461.11 | 0.7428009 | 200 | 0.04979432 | 0 | 2.436222 | 80.70292 | 7.118049 | 26.39029 | 10.49334 | 1.864184 | 99.816 | 78.49419 | 0.4232073 | 2.905189 | 3.096014 | 30.28813 | 6.123919 | 22.92878 | 13.29342 | 62.2 | 34 | 105.17 | 39.9 | 46 | 355 | Inestable | Lenta | 0.86 | 7.5 | 11.4 | TRAIN
2026-06-18 | Jun. | 2026 | B | 477.5235 | 1.525 | 1595.83 | 56.68212 | 83.33 | 37.5 | 12.5 | 8.81 | 8.33 | 18.8 | 43.99273 | 132.2946 | 556.82 | 0.840643 | 200 | 0.05127922 | 0 | 7.259264 | 77.60444 | 7.653887 | 25.91204 | 11.01899 | 1.852701 | 99.89379 | 89.68765 | 0.4492898 | 3.426284 | 3.46869 | 30.83813 | 6.685725 | 13.6419 | 12.86739 | 62.4 | 38 | 106.26 | 40.6 | 42 | 370 | Equilibrada | Lenta | 1.06 | 6.3 | 12.6 | TRAIN
2026-06-18 | Jun. | 2026 | A | 712.492 | 1.608535 | 1513.33 | 51.40538 | 88.88 | 37.5 | 12.5 | 8.65 | 8.32 | 11.3 | 76.32319 | 76.25468 | 472.25 | 0.7063163 | 200 | 0.03395831 | 0 | 4.313859 | 82.08176 | 7.765866 | 26.88955 | 11.28796 | 1.764667 | 99.62156 | 79.47333 | 0.3666141 | 2.869007 | 2.987227 | 32.63991 | 6.973226 | 6.297176 | 11.6195 | 61.9 | 39 | 95.75 | 38.7 | 67 | 375 | Escasa | Adecuada | 0.7 | 6.5 | 12.1 | TRAIN
2026-06-19 | Jun. | 2026 | B | 702.1969 | 1.433656 | 1569.17 | 55.16373 | 86.27 | 75 | 50 | 8.67 | 8.53 | 33.8 | 67.60115 | 86.09322 | 470.61 | 0.5340201 | 150 | 0.06326216 | 0 | 5.280959 | 60.61132 | 7.542286 | 26.4938 | 10.36909 | 1.797848 | 99.60292 | 98.96707 | 0.4272663 | 3.616328 | 3.768988 | 30.4516 | 6.764202 | 13.83087 | 12.66205 | 61.5 | 38 | 94.34 | 40.2 | 39 | 395 | Equilibrada | Canalizada | 1.08 | 7.8 | 12.1 | TRAIN
2026-06-19 | Jun. | 2026 | A | 694.5292 | 1.61559 | 1593.33 | 57.046 | 89.28 | 75 | 25 | 8.3 | 8 | -19.7 | 63.67637 | 91.39968 | 560.47 | 0.9266839 | 225 | 0.04231531 | 0 | 7.550686 | 77.70702 | 7.79003 | 26.62306 | 11.19329 | 1.856423 | 99.81766 | 94.30439 | 0.4195702 | 3.422957 | 3.664397 | 31.26487 | 7.278459 | 13.11655 | 13.11208 | 61.2 | 39 | 103.49 | 44.6 | 43 | 390 | Inestable | Lenta | 1.34 | 7.3 | 13.6 | TRAIN
2026-06-20 | Jun. | 2026 | B | 531.2338 | 1.803962 | 1502.5 | 51.13963 | 89.36 | 25 | 12.5 | 8.42 | 7.56 | 57.6 | 57.61457 | 101.0161 | 530.33 | 0.6470763 | 200 | 0.05451618 | 0.09025096 | 4.897726 | 86.71176 | 7.475211 | 25.64444 | 10.4125 | 1.806404 | 99.35789 | 93.56271 | 0.455417 | 3.499791 | 3.8584 | 30.23572 | 6.968749 | 16.43769 | 13.41626 | 63.7 | 36 | 105.96 | 38.7 | 41 | 405 | Equilibrada | Adecuada | 0.67 | 6.2 | 14.8 | TRAIN
2026-06-20 | Jun. | 2026 | A | 793.2512 | 1.640597 | 1600 | 57.77027 | 94.04 | 25 | 12.5 | 8.5 | 7.8 | 18.2 | 71.51631 | 81.38004 | 598.86 | 0.689192 | 200 | 0.03004877 | 0 | 3.538579 | 82.89152 | 7.881019 | 26.7392 | 10.76586 | 1.74186 | 99.80165 | 93.79328 | 0.4462192 | 3.481931 | 3.659961 | 32.36868 | 7.335545 | 15.29634 | 10.86795 | 65 | 32 | 96.36 | 46.3 | 45 | 415 | Muy persistente | Lenta | 1.11 | 5.9 | 13.2 | TRAIN
2026-06-21 | Jun. | 2026 | B | 571.2405 | 1.7 | 1519.17 | 52.1612 | 86.82 | 37.5 | 12.5 | 8.46 | 7.95 | 68.7 | 60.07362 | 96.88113 | 465.31 | 0.6290732 | 250 | 0.0444912 | 0 | 6.329598 | 83.52489 | 8.056563 | 25.68507 | 10.67196 | 1.770713 | 99.64108 | 86.03395 | 0.4273691 | 3.099637 | 3.569416 | 32.14071 | 7.128426 | 13.61551 | 12.24799 | 60.5 | 39 | 94.28 | 40.5 | 53 | 345 | Inestable | Lenta | 0.7 | 7 | 12.2 | TRAIN
2026-06-21 | Jun. | 2026 | A | 758.1509 | 1.443187 | 1585.83 | 56.28266 | 88.37 | 100 | 25 | 8.7 | 8.4 | 19.1 | 70.78532 | 82.22044 | 602.04 | 0.6700475 | 175 | 0.02711129 | 0 | 4.037654 | 62.35171 | 7.187576 | 26.70691 | 10.50283 | 1.848098 | 99.54218 | 98.63338 | 0.503704 | 3.715954 | 4.160844 | 29.48171 | 6.81422 | 7.789467 | 13.88401 | 58.3 | 37 | 102.68 | 40.8 | 49 | 405 | Excesiva | Lenta | 0.86 | 7 | 10.9 | TRAIN
2026-06-22 | Jun. | 2026 | B | 859.4977 | 1.381134 | 1567.5 | 55.35978 | 83.47 | 87.5 | 25 | 8.72 | 8.36 | 48.5 | 82.53945 | 70.51174 | 477.02 | 0.6981691 | 200 | 0.04792233 | 0 | 2.257578 | 81.38807 | 7.489274 | 25.58321 | 10.44634 | 1.854859 | 99.36271 | 78.01744 | 0.3972797 | 2.784991 | 3.244661 | 30.8061 | 6.430954 | 14.3573 | 12.53404 | 63.9 | 41 | 98.06 | 42 | 38 | 385 | Inestable | Adecuada | 0.81 | 7.5 | 14 | TRAIN
2026-06-22 | Jun. | 2026 | A | 683.34 | 1.686432 | 1595 | 57.68882 | 87.03 | 37.5 | 12.5 | 8.6 | 8.14 | 22.6 | 61.88755 | 94.04154 | 582.01 | 0.7474023 | 175 | 0.0206582 | 0 | 2.100757 | 83.70047 | 7.416696 | 26.48873 | 10.96164 | 1.835633 | 99.12215 | 81.88496 | 0.4138237 | 2.957058 | 3.319387 | 31.24043 | 6.687458 | 21.1618 | 12.19107 | 62.7 | 36 | 102.02 | 41.5 | 33 | 360 | Excesiva | Lenta | 0.65 | 6.7 | 10 | TRAIN
2026-06-23 | Jun. | 2026 | B | 680.1906 | 1.608582 | 1461.67 | 48.38569 | 86.27 | 62.5 | 12.5 | 8.63 | 8.25 | 40.4 | 80.14623 | 72.61727 | 470.66 | 0.7915492 | 200 | 0.03262142 | 0 | 3.532554 | 79.0365 | 7.437465 | 25.25985 | 10.33743 | 1.73611 | 99.4497 | 72.99546 | 0.3877135 | 2.808931 | 3.131228 | 30.9653 | 6.461932 | 15.27213 | 12.26051 | 60.9 | 38 | 92.69 | 46.2 | 62 | 415 | Muy persistente | Lenta | 0.76 | 6.5 | 13.7 | TRAIN
2026-06-23 | Jun. | 2026 | A | 726.3138 | 1.435781 | 1574.17 | 56.40586 | 94.8 | 37.5 | 12.5 | 8.6 | 8.14 | 13.9 | 68.16591 | 85.37992 | 604.16 | 0.8886958 | 200 | 0.02579757 | 0 | 3.811819 | 68.13433 | 7.100721 | 26.59627 | 10.90722 | 1.825104 | 99.24088 | 92.12984 | 0.4854062 | 3.433055 | 4.138369 | 30.41216 | 6.208441 | 11.74539 | 12.92 | 64 | 36 | 92.83 | 42.9 | 54 | 350 | Equilibrada | Rápida | 1.03 | 6.5 | 14.7 | TRAIN
2026-06-24 | Jun. | 2026 | B | 568.4461 | 1.402939 | 1543.33 | 54.13249 | 92 | 37.5 | 12.5 | 8.57 | 8.21 | 29.6 | 56.70107 | 102.6436 | 518.7 | 0.7817146 | 200 | 0.03006595 | 0 | 5.957557 | 77.58813 | 7.340674 | 25.91589 | 10.39084 | 1.877742 | 98.99921 | 92.32571 | 0.5171969 | 3.40446 | 3.956819 | 30.06035 | 6.176341 | 12.92234 | 13.73229 | 61.2 | 31 | 101.68 | 37.3 | 57 | 335 | Muy persistente | Adecuada | 0.72 | 7.1 | 14.4 | TRAIN
2026-06-24 | Jun. | 2026 | A | 771.973 | 1.523128 | 1590 | 56.43344 | 91.17 | 75 | 25 | 8.8 | 8.5 | 36.1 | 71.69473 | 81.17752 | 594.62 | 0.8287254 | 150 | 0.02122092 | 0 | 3.628919 | 76.03071 | 7.678702 | 25.00889 | 10.55105 | 1.735606 | 99.06372 | 86.1531 | 0.4435581 | 3.18508 | 3.853218 | 32.47709 | 6.685278 | 13.30483 | 11.66 | 61.5 | 40 | 91.14 | 41.2 | 49 | 390 | Excesiva | Rápida | 0.92 | 7.8 | 12.1 | TRAIN
2026-06-25 | Jun. | 2026 | B | 461.4035 | 1.404667 | 1562.86 | 55.07016 | 89.28 | 50 | 12.5 | 8.81 | 8.47 | 30 | 44.67486 | 130.2746 | 276.49 | 0.8868517 | 150 | 0.02324684 | 0 | 3.57167 | 67.05307 | 7.717663 | 27.00378 | 10.73489 | 1.789342 | 99.04011 | 80.19246 | 0.4202085 | 2.910184 | 3.327987 | 31.74018 | 6.527666 | 5.810949 | 12.09774 | 59.4 | 40 | 89.81 | 36.9 | 49 | 360 | Excesiva | Rápida | 0.99 | 6.2 | 10.2 | TRAIN
2026-06-25 | Jun. | 2026 | A | 630.6818 | 1.62 | 1594.17 | 56.78527 | 89.28 | 50 | 25 | 8.7 | 7.9 | 34.7 | 58.05755 | 100.2454 | 616.88 | 1.056012 | 175 | 0.0171426 | 0 | 3.65616 | 86.21795 | 8.07 | 26.15477 | 10.61531 | 1.832986 | 99.61441 | 81.6 | 0.43 | 2.99 | 3.52 | 33.1 | 7.18 | 10.52107 | 11.7 | 62.8 | 34 | 103.78 | 44.4 | 35 | 335 | Escasa | Canalizada | 1.05 | 6.4 | 15 | TRAIN
2026-06-26 | Jun. | 2026 | B | 619.3804 | 1.33 | 1608.33 | 57.83625 | 90.74 | 50 | 25 | 8.65 | 8.5 | 9.16 | 55.48823 | 104.8871 | 440.82 | 0.7331289 | 150 | 0.01444264 | 0 | 1.303711 | 70.34722 | 7.57 | 25.2903 | 10.49067 | 1.82036 | 99.27156 | 91.31 | 0.49 | 3.58 | 4.02 | 32.68 | 6.99 | 16.07692 | 12.84 | 64.4 | 34 | 103.65 | 43 | 42 | 390 | Equilibrada | Canalizada | 0.78 | 7.7 | 10.9 | TRAIN
2026-06-26 | Jun. | 2026 | A | 743.887 | 1.34 | 1610 | 57.62164 | 92.05 | 75 | 25 | 8.79 | 8.5 | 34.2 | 66.8212 | 87.0981 | 408.88 | 1.101428 | 200 | 0.02203825 | 0 | 3.439883 | 79.5843 | 7.35 | 24.64563 | 10.84475 | 1.875347 | 99.89343 | 84.77 | 0.42 | 3.02 | 3.39 | 29.36 | 6.65 | 16.75019 | 14.21 | 62.8 | 35 | 105.97 | 40.3 | 51 | 400 | Excesiva | Canalizada | 0.79 | 6.6 | 12.3 | TRAIN
2026-06-27 | Jun. | 2026 | B | 716.2084908 | 1.37 | 1595 | 57.25278 | 96.77 | 37.5 | 25 | 8.9 | 8.5 | 9.1 | 65.35833 | 89.04756 | 598.86 | 0.7515955 | 150 | 0.0344496 | 0 | 4.894997 | 73.68347 | 7.13 | 24.94126 | 10.80423 | 1.716497 | 99.3383 | 80.5 | 0.38 | 2.91 | 3.23 | 30.21 | 6.35 | 11.40898 | 14.06 | 64.9 | 37 | 103.54 | 41.1 | 59 | 395 | Equilibrada | Lenta | 0.96 | 7.2 | 11.7 | TRAIN
2026-06-27 | Jun. | 2026 | A | 509.8153 | 1.39 | 1605 | 57.74508 | 92.59 | 100 | 50 | 8.93 | 8.43 | -6.4 | 45.83969 | 126.9642 | 438.45 | 1.148098 | 200 | 0.02031149 | 0 | 4.591205 | 74.61273 | 6.49 | 26.16144 | 10.83169 | 1.876897 | 99.56938 | 85.17 | 0.4 | 3.1 | 3.45 | 25.75 | 5.72 | 10.64988 | 15.95 | 64.2 | 37 | 103.71 | 40 | 47 | 415 | Excesiva | Lenta | 0.66 | 7.5 | 9.4 | TRAIN
2026-06-28 | Jun. | 2026 | B | 663.5354 | 1.72 | 1604 | 57.26829 | 94.4 | 37.5 | 12.5 | 8.8 | 8.5 | 12.5 | 60.19554 | 96.6849 | 495.05 | 0.8258842 | 175 | 0.02417222 | 0 | 5.031316 | 85.80846 | 7.92 | 26.47304 | 10.74696 | 1.836681 | 99.81734 | 93.79 | 0.36 | 3.3 | 3.3 | 31.06 | 6.73 | 13.3382 | 13.44 | 62.6 | 38 | 102.4 | 46.7 | 52 | 375 | Inestable | Lenta | 1 | 7.5 | 15.5 | TRAIN
2026-06-28 | Jun. | 2026 | A | 784.1423 | 1.39 | 1619.17 | 58.36626 | 95.83 | 75 | 12.5 | 8.89 | 8.41 | 6.5 | 69.14477 | 84.17123 | 470.64 | 1.012879 | 175 | 0.006978526 | 0 | 2.823833 | 77.16278 | 7.55 | 25.25456 | 11.02186 | 1.798803 | 99.2396 | 102.84 | 0.44 | 3.53 | 3.67 | 31.78 | 6.82 | 12.95195 | 15.23 | 58.7 | 35 | 96.57 | 42.7 | 51 | 425 | Equilibrada | Lenta | 0.75 | 7.7 | 12.9 | TRAIN
2026-06-29 | Jun. | 2026 | B | 583.0228 | 1.51 | 1600 | 57.13351 | 95.24 | 37.5 | 25 | 8.7 | 8.6 | 53.5 | 53.14879 | 109.5039 | 592.5 | 1.077609 | 175 | 0.01667793 | 0 | 1.877699 | 84.24543 | 7.08 | 25.17065 | 11.33461 | 1.831129 | 99.73883 | 88.76 | 0.4 | 3.11 | 3.23 | 30.07 | 6.04 | 17.35811 | 14.93 | 63 | 38 | 105.77 | 44.9 | 46 | 380 | Inestable | Canalizada | 1.17 | 7.4 | 13.8 | TRAIN
2026-06-29 | Jun. | 2026 | A | 695.945 | 1.38 | 1599.77 | 57.32753 | 94.11 | 50 | 25 | 8.85 | 8.55 | 3.9 | 63.23723 | 92.03438 | 377.35 | 0.8113442 | 200 | 0.007852229 | 0 | 2.56467 | 71.31313 | 7.06 | 25.4339 | 10.98399 | 1.804028 | 99.90195 | 95.87 | 0.41 | 3.29 | 3.39 | 28.8 | 5.89 | 15.7883 | 15.95 | 64.3 | 33 | 97.32 | 44.9 | 30 | 435 | Inestable | Lenta | 0.74 | 6.4 | 10.2 | TRAIN
2026-06-30 | Jun. | 2026 | B | 628.3308 | 1.4 | 1603.33 | 57.12712 | 92.5 | 75 | 25 | 8.7 | 8.4 | 10.3 | 57.16654 | 101.8078 | 496.05 | 0.9433085 | 175 | 0.02418551 | 0 | 4.118904 | 77.09692 | 6.91 | 24.61327 | 10.90717 | 1.757402 | 99.1697 | 93.75 | 0.45 | 3.45 | 3.87 | 29.9 | 6.03 | 19.99943 | 14.2 | 63.2 | 40 | 99.33 | 44.4 | 65 | 390 | Escasa | Lenta | 0.86 | 7.6 | 16.1 | VALIDACION
2026-06-30 | Jun. | 2026 | A | 462.4191 | 1.786303 | 1620.91 | 58.25744 | 90.32 | 25 | 12.5 | 8.73 | 7.99 | 40.5 | 40.8079 | 142.6195 | 308.2 | 0.8096286 | 200 | 0.01905451 | 0 | 1.460385 | 87.21208 | 7.19 | 24.70815 | 10.74485 | 1.832665 | 99.75706 | 93.74 | 0.38 | 3.38 | 3.61 | 29.71 | 6.03 | 17.08781 | 13.41 | 59.9 | 37 | 92.62 | 43.5 | 56 | 425 | Muy persistente | Lenta | 1.07 | 7.2 | 11.6 | VALIDACION
2026-07-01 | Jul. | 2026 | B | 654.2175 | 1.728667 | 1604.55 | 57.61227 | 93.75 | 25 | 12.5 | 9.08 | 8.4 | 94.1 | 58.97564 | 98.68482 | 496.05 | 1.303447 | 175 | 0.02937969 | 0 | 4.208909 | 75.82299 | 7.45 | 25.40359 | 10.63171 | 1.819825 | 99.44618 | 101.8 | 0.37 | 3.47 | 3.57 | 30.86 | 6.12 | 15.88094 | 12.45762 | 61.5 | 34 | 96.25 | 37.8 | 55 | 345 | Escasa | Adecuada | 0.92 | 6.8 | 11.8 | VALIDACION
2026-07-01 | Jul. | 2026 | A | 700.8349 | 1.536004 | 1625.83 | 58.8596 | 89.38 | 50 | 12.5 | 8.83 | 8.3 | -64.4 | 61.02981 | 95.36323 | 343.45 | 1.329153 | 200 | 0.02589634 | 0 | 0.4108482 | 80.72609 | 7.92 | 25.82894 | 10.80435 | 1.81428 | 98.97996 | 99 | 0.41 | 3.67 | 3.85 | 32.57 | 6.7 | 11.33509 | 12.87 | 63.9 | 40 | 98.02 | 41.1 | 48 | 390 | Inestable | Rápida | 0.9 | 6.7 | 13.4 | VALIDACION
2026-07-02 | Jul. | 2026 | B | 587.9913 | 1.643398 | 1603.33 | 56.92715 | 87.77 | 75 | 50 | 9.1 | 8.4 | 71.6 | 53.6843 | 108.4116 | 496.05 | 1.13001 | 157 | 0.0372805 | 0 | 3.842521 | 83.08131 | 7.46 | 26.86903 | 10.63406 | 1.877109 | 99.51596 | 105.56 | 0.43 | 3.51 | 4.13 | 31.9 | 6.47 | 17.28235 | 13.3105 | 62.6 | 31 | 98.81 | 42 | 58 | 375 | Equilibrada | Canalizada | 0.56 | 6.5 | 13.4 | VALIDACION
2026-07-02 | Jul. | 2026 | A | 582.6964 | 1.412234 | 1595.83 | 56.4837 | 94.49 | 50 | 12.5 | 8.36 | 8.36 | 27 | 53.87054 | 108.0368 | 347.54 | 0.98458 | 175 | 0.04254961 | 0 | 4.87239 | 72.34515 | 7.43 | 25.68573 | 10.97391 | 1.756803 | 99.1829 | 106.9 | 0.48 | 4.01 | 4.47 | 31.65 | 6.05 | 17.84521 | 14.17601 | 62.4 | 34 | 97.77 | 38.8 | 50 | 365 | Equilibrada | Rápida | 0.51 | 6.1 | 14.4 | VALIDACION
2026-07-03 | Jul. | 2026 | B | 542.4626 | 1.365722 | 1520.83 | 51.89923 | 94.49 | 50 | 25 | 8.92 | 8.57 | 71.6 | 57.27261 | 101.6193 | 421.46 | 0.8666431 | 200 | 0.03216034 | 0.01038396 | 5.2791 | 72.1088 | 6.8 | 26.07755 | 11.30377 | 1.757669 | 99.64116 | 90.13 | 0.49 | 3.38 | 3.89 | 28.02 | 6.12 | 11.06689 | 15.31553 | 63.3 | 36 | 99.85 | 43.7 | 58 | 395 | Inestable | Adecuada | 0.51 | 7.1 | 13.6 | VALIDACION
2026-07-03 | Jul. | 2026 | A | 462.4034 | 1.774 | 1477.5 | 48.97692 | 93.1 | 50 | 12.5 | 8.98 | 8.21 | 45.8 | 53.25014 | 109.2955 | 372.07 | 0.4790888 | 125 | 0.02074044 | 0 | 1.249998 | 80.69651 | 7.46 | 24.99812 | 11.31643 | 1.850766 | 99.36573 | 100.8 | 0.43 | 3.28 | 3.72 | 30.41 | 6.67 | 16.49601 | 13.84202 | 64.2 | 41 | 100.45 | 41.7 | 44 | 380 | Equilibrada | Canalizada | 0.8 | 6.5 | 12.3 | VALIDACION
2026-07-04 | Jul. | 2026 | B | 497.2607 | 1.346071 | 1462.5 | 47.75859 | 95.19 | 50 | 25 | 8.79 | 8.49 | -10.8 | 59.32743 | 98.09964 | 464.77 | 0.7403448 | 200 | 0.06307738 | 0 | 6.140935 | 73.73732 | 7.05 | 27.11941 | 10.51922 | 1.792067 | 99.81353 | 93.37 | 0.46 | 2.86 | 4.03 | 28.4 | 5.24 | 20.02964 | 14.84193 | 61.3 | 38 | 101.45 | 38.9 | 41 | 370 | Excesiva | Adecuada | 0.81 | 7.3 | 13.5 | VALIDACION
2026-07-04 | Jul. | 2026 | A | 297.898 | 1.822146 | 1462.5 | 47.92493 | 95.59 | 37.5 | 12.5 | 8.7 | 7.99 | 42 | 35.41841 | 164.3213 | 503.63 | 0.4407833 | 100 | 0.05667885 | 0 | 2.411385 | 74.34216 | 7.074969 | 26.78865 | 11.31617 | 1.81981 | 99.15896 | 115.3 | 0.5804907 | 3.925795 | 4.576111 | 29.7627 | 6.430916 | 16.54757 | 16.84266 | 64 | 40 | 101.2 | 43.7 | 54 | 370 | Equilibrada | Rápida | 0.63 | 7.6 | 9.2 | VALIDACION
2026-07-05 | Jul. | 2026 | B | 308.3451 | 1.372418 | 1526 | 52.61089 | 93.17 | 75 | 25 | 8.88 | 8.28 | -12.5 | 32.00557 | 181.8433 | 494.36 | 0.9721673 | 100 | 0.0187055 | 0 | 0.4108482 | 71.11988 | 6.869503 | 26.72776 | 10.90957 | 1.713178 | 98.97199 | 127.8706 | 0.60152 | 4.744613 | 5.191871 | 27.14265 | 6.333718 | 11.47452 | 17.64735 | 61.8 | 36 | 107.11 | 44.1 | 48 | 340 | Inestable | Rápida | 0.95 | 8 | 15.2 | VALIDACION
2026-07-05 | Jul. | 2026 | A | 558.7596 | 1.508324 | 1462.5 | 47.92493 | 91.89 | 37.5 | 12.5 | 8.83 | 8.4 | 30.6 | 66.43339 | 87.60655 | 559.7 | 0.9327684 | 150 | 0.05257083 | 0 | 1.305788 | 73.33195 | 6.971923 | 26.73811 | 11.04097 | 1.80621 | 99.47275 | 101.5391 | 0.5076948 | 3.691386 | 4.301419 | 32.95623 | 6.523277 | 20.10269 | 16.00696 | 64.1 | 40 | 107.2 | 40.3 | 66 | 405 | Excesiva | Lenta | 0.72 | 7.4 | 10.7 | VALIDACION
2026-07-06 | Jul. | 2026 | B | 580.2576 | 1.380357 | 1460 | 47.91667 | 93.32 | 50 | 12.5 | 8.89 | 8.6 | 63.2 | 69.11943 | 84.20209 | 548.51 | 1.064433 | 175 | 0.02641644 | 0 | 3.605952 | 63.84309 | 6.817267 | 26.01873 | 10.94355 | 1.88948 | 99.16319 | 99.65943 | 0.5555344 | 3.498519 | 4.530716 | 29.44182 | 6.250165 | 15.04743 | 15.20525 | 58.2 | 35 | 95.8 | 41.6 | 49 | 375 | Muy persistente | Canalizada | 1.23 | 7.4 | 12.1 | VALIDACION
2026-07-06 | Jul. | 2026 | A | 371.7022 | 1.408625 | 1499.17 | 50.54846 | 94.29 | 75 | 12.5 | 8.76 | 8.37 | 52.2 | 40.87475 | 142.3862 | 544.26 | 1.507026 | 150 | 0.07663364 | 0 | 3.187633 | 73.54943 | 6.678657 | 24.70712 | 10.40054 | 1.789321 | 99.60869 | 104.6339 | 0.5662937 | 3.621028 | 4.269182 | 29.02565 | 6.223704 | 14.0401 | 16.38513 | 62.9 | 35 | 101.94 | 44.2 | 51 | 390 | Escasa | Rápida | 0.92 | 6.9 | 15.9 | VALIDACION
2026-07-07 | Jul. | 2026 | B | 716.109 | 1.385419 | 1453.64 | 47.80674 | 95.92 | 50 | 12.5 | 8.88 | 8.27 | 11.2 | 85.87207 | 67.77524 | 571.96 | 1.64698 | 125 | 0.04843343 | 0 | 6.436432 | 73.98147 | 6.977014 | 26.18666 | 10.56984 | 1.71835 | 99.16864 | 91.7054 | 0.4775227 | 3.114874 | 3.392605 | 31.52843 | 6.430339 | 15.03328 | 14.59 | 63.5 | 38 | 93.44 | 38.8 | 64 | 405 | Inestable | Lenta | 0.73 | 7.8 | 12.3 | VALIDACION
2026-07-07 | Jul. | 2026 | A | 561.7723 | 1.503505 | 1455 | 47.55871 | 91.66 | 62.5 | 12.5 | 8.7 | 8.22 | 6.4 | 67.65284 | 86.02742 | 592.76 | 1.764825 | 125 | 0.06268126 | 0 | 5.016969 | 82.08469 | 7.616183 | 26.06247 | 10.49086 | 1.849464 | 99.59696 | 95.04671 | 0.536739 | 3.391766 | 3.75399 | 32.18442 | 6.870618 | 10.89764 | 13.80446 | 64.3 | 40 | 101.85 | 44 | 71 | 435 | Muy persistente | Rápida | 0.51 | 7.8 | 10.5 | VALIDACION
2026-07-08 | Jul. | 2026 | B | 419.7659 | 1.513867 | 1471.67 | 48.65619 | 95.47 | 25 | 12.5 | 8.69 | 8.1 | 5.2 | 48.85144 | 119.1367 | 484.05 | 1.495051 | 150 | 0.06866159 | 0 | 1.191221 | 82.06632 | 7.306878 | 26.12644 | 10.43521 | 1.778867 | 99.02977 | 102.7181 | 0.5216689 | 3.674845 | 3.998395 | 30.86878 | 6.933877 | 19.80127 | 14.8 | 61.5 | 41 | 95.5 | 41.6 | 62 | 365 | Muy persistente | Lenta | 1.11 | 6.9 | 16.1 | VALIDACION
2026-07-08 | Jul. | 2026 | A | 375.9196 | 1.397212 | 1514.147 | 52.61347 | 96.42 | 37.5 | 25 | 8.71 | 8.53 | 58.3 | 39.32318 | 148.0043 | 455.72 | 1.159209 | 150 | 0.05658758 | 0 | 4.905861 | 76.07358 | 7.84024 | 25.37169 | 10.29048 | 1.87836 | 99.52911 | 105.0113 | 0.5781595 | 3.837093 | 4.471952 | 32.99667 | 7.10517 | 14.51857 | 13.57674 | 63 | 35 | 95.45 | 37.3 | 58 | 405 | Equilibrada | Lenta | 0.7 | 7.7 | 10.8 | VALIDACION
2026-07-09 | Jul. | 2026 | B | 680.0265 | 1.18418 | 1516.67 | 51.99559 | 93.33 | 37.5 | 12.5 | 8.68 | 8.39 | -0.9 | 71.85996 | 80.99086 | 377.2 | 1.538266 | 150 | 0.02252461 | 0 | 1.730985 | 76.31534 | 7.17541 | 26.30595 | 11.21544 | 1.710841 | 99.22677 | 84.84687 | 0.6403732 | 3.168298 | 3.990394 | 33.93161 | 6.582671 | 19.073 | 12.84593 | 62.9 | 33 | 107.53 | 42.7 | 68 | 425 | Escasa | Adecuada | 0.97 | 7.8 | 13.8 | VALIDACION
2026-07-09 | Jul. | 2026 | A | 543.5865 | 1.221311 | 1411.67 | 45.09739 | 89.29 | 37.5 | 12.5 | 8.71 | 7.51 | 7.8 | 71.15458 | 81.79375 | 454.59 | 1.453697 | 125 | 0.03067015 | 0 | 5.8482 | 78.63001 | 7.137073 | 24.73676 | 11.1988 | 1.867618 | 99.02841 | 86.59235 | 0.6388654 | 3.207526 | 3.926555 | 31.09738 | 5.644849 | 16.05898 | 14.67405 | 62.4 | 34 | 98.42 | 37 | 54 | 350 | Inestable | Rápida | 0.57 | 7.2 | 10.2 | VALIDACION
2026-07-10 | Jul. | 2026 | B | 626.9867 | 1.241574 | 1466.67 | 49.01744 | 90.91 | 50 | 12.5 | 8.66 | 8.42 | 75.1 | 72.67651 | 80.0809 | 554.91 | 1.393567 | 75 | 0.02749182 | 0 | 4.224679 | 74.3899 | 7.302953 | 26.9084 | 11.13276 | 1.768772 | 99.28931 | 86.15877 | 0.6457924 | 3.204625 | 4.076583 | 32.69223 | 6.273627 | 10.77367 | 14.28486 | 61.2 | 41 | 99.62 | 36.4 | 53 | 365 | Escasa | Canalizada | 0.83 | 8 | 10.4 | VALIDACION
2026-07-10 | Jul. | 2026 | A | 511.8806 | 1.223046 | 1590.8 | 56.89309 | 92.5 | 50 | 25 | 8.7 | 8.44 | -15 | 47.13162 | 123.484 | 637.87 | 1.593716 | 200 | 0.02378214 | 0 | 6.067329 | 75.68791 | 7.346015 | 24.8113 | 11.01884 | 1.832317 | 98.99216 | 81.10423 | 0.6488233 | 3.344798 | 4.454675 | 33.48388 | 6.221251 | 10.36691 | 11.94 | 61 | 36 | 93.91 | 40.2 | 65 | 380 | Inestable | Rápida | 0.64 | 7.8 | 9.2 | VALIDACION
2026-07-11 | Jul. | 2026 | B | 941.6079 | 1.256387 | 1415.45 | 44.63812 | 85.72 | 62.5 | 12.5 | 8.94 | 8.59 | 18.5 | 124.1905 | 46.86348 | 417.07 | 1.265971 | 200 | 0.04973155 | 0 | 4.326899 | 67.46273 | 7.91303 | 26.96239 | 11.27545 | 1.789446 | 99.12733 | 82.51569 | 0.5988386 | 3.363513 | 4.133789 | 32.56961 | 3.954006 | 13.6705 | 11.74394 | 61.5 | 36 | 107.3 | 45.3 | 52 | 405 | Muy persistente | Canalizada | 1.01 | 7.8 | 15.4 | VALIDACION
2026-07-11 | Jul. | 2026 | A | 775.2045 | 1.246218 | 1590.8 | 56.78857 | 83.3 | 25 | 12.5 | 8.6 | 8.5 | -46.7 | 71.50864 | 81.38877 | 639.14 | 1.326698 | 175 | 0.05013859 | 0 | 3.012337 | 76.23035 | 6.943638 | 25.51583 | 11.16105 | 1.858572 | 99.69467 | 82.03383 | 0.5630233 | 2.999584 | 3.593401 | 31.19659 | 6.155198 | 12.27829 | 12.90147 | 65 | 34 | 95.89 | 45.2 | 36 | 380 | Escasa | Lenta | 0.67 | 6.9 | 13.1 | VALIDACION
2026-07-12 | Jul. | 2026 | B | 457.3913 | 1.345563 | 1514.17 | 52.61503 | 86.74 | 37.5 | 12.5 | 8.78 | 8.69 | 47.1 | 47.84341 | 121.6468 | 533.05 | 1.130395 | 175 | 0.03927314 | 0 | 7.550686 | 75.31806 | 7.89464 | 24.74327 | 10.43844 | 1.761702 | 99.4338 | 83.06858 | 0.6457729 | 3.146184 | 3.905697 | 33.4024 | 6.639051 | 14.44798 | 13 | 63.7 | 34 | 101.15 | 37.2 | 47 | 390 | Inestable | Adecuada | 0.83 | 7.4 | 13.4 | VALIDACION
2026-07-12 | Jul. | 2026 | A | 612.6729 | 1.22405 | 1580 | 56.23485 | 95.65 | 50 | 25 | 8.6 | 8.5 | -12.1 | 57.46254 | 101.2834 | 583.17 | 0.9001039 | 175 | 0.02399317 | 0 | 5.233901 | 72.83728 | 7.551 | 25.42089 | 10.31824 | 1.826611 | 99.75616 | 89.87307 | 0.6746486 | 3.179523 | 3.926487 | 33.43318 | 6.389864 | 5.810949 | 13.97341 | 60.2 | 36 | 100.06 | 46.4 | 59 | 345 | Inestable | Canalizada | 0.92 | 6.4 | 10.3 | VALIDACION
2026-07-13 | Jul. | 2026 | B | 569.9563 | 1.148006 | 1428.33 | 45.68878 | 93.59 | 50 | 25 | 8.78 | 8.26 | 31.6 | 72.7817 | 79.96516 | 479.02 | 1.6792 | 125 | 0.04346018 | 0.3266354 | 4.793926 | 64.57145 | 7.804196 | 26.95875 | 10.6212 | 1.767794 | 99.14016 | 88.99579 | 0.6774907 | 3.216675 | 3.960709 | 33.9186 | 6.681898 | 11.34399 | 13.49077 | 63.1 | 36 | 97.61 | 40.5 | 43 | 365 | Inestable | Adecuada | 0.76 | 7.2 | 12.1 | VALIDACION
2026-07-13 | Jul. | 2026 | A | 862.1174 | 1.336368 | 1579.17 | 55.97854 | 94.89 | 62.5 | 12.5 | 8.8 | 8.3 | -4.3 | 81.27083 | 71.61241 | 664.58 | 1.523261 | 175 | 0.04138839 | 0.1222375 | 6.338107 | 58.03256 | 7.876355 | 25.12807 | 10.47603 | 1.874539 | 99.38135 | 90.30972 | 0.6265732 | 3.609197 | 4.447566 | 32.45143 | 6.511505 | 17.60762 | 12.90113 | 64.4 | 30 | 103.95 | 39.8 | 61 | 360 | Excesiva | Rápida | 0.81 | 7.8 | 14.1 | VALIDACION
2026-07-14 | Jul. | 2026 | B | 836.2935 | 1.400308 | 1474.17 | 49.55182 | 82.07 | 62.5 | 12.5 | 8.75 | 8.36 | 30.3 | 95.40481 | 61.00321 | 502.68 | 2.20796 | 175 | 0.04916794 | 0.08543897 | 5.630182 | 59.28694 | 7.886702 | 25.80127 | 10.97286 | 1.74285 | 99.294 | 98.58387 | 0.6358108 | 3.671125 | 4.538008 | 33.03942 | 6.638988 | 16.28083 | 13.71 | 63 | 37 | 101.36 | 41.1 | 41 | 405 | Inestable | Canalizada | 1.04 | 7.3 | 11.1 | VALIDACION
2026-07-14 | Jul. | 2026 | A | 721.1764 | 1.388062 | 1575 | 56.24196 | 84.17 | 50 | 12.5 | 8.7 | 8.67 | 91.98 | 67.84523 | 85.78348 | 651.86 | 1.329432 | 175 | 0.03544108 | 0.07735728 | 4.929803 | 77.13916 | 7.833136 | 25.85522 | 10.5663 | 1.778851 | 99.5875 | 89.69483 | 0.5373779 | 3.416796 | 4.201759 | 33.44271 | 6.543363 | 14.29074 | 12.22495 | 60.9 | 37 | 104.53 | 43.9 | 54 | 415 | Equilibrada | Adecuada | 0.87 | 6.9 | 10.7 | VALIDACION
2026-07-15 | Jul. | 2026 | B | 754.8016 | 1.236838 | 1585.83 | 58.17231 | 84.62 | 62.5 | 25 | 8.4 | 8.52 | -0.3 | 68.1834 | 85.35802 | 507.47 | 1.318756 | 150 | 0.06621997 | 0.08511192 | 7.251084 | 74.47893 | 7.536637 | 25.20937 | 11.08634 | 1.711307 | 99.86615 | 70.58848 | 0.5040876 | 2.740576 | 3.525421 | 33.45169 | 6.405989 | 9.242003 | 11.58 | 61.3 | 40 | 107.21 | 43.7 | 53 | 380 | Excesiva | Lenta | 0.85 | 6.7 | 11.6 | VALIDACION
2026-07-15 | Jul. | 2026 | A | 649.019 | 1.398297 | 1560.83 | 54.94291 | 83.72 | 50 | 12.5 | 8.7 | 8.3 | -29.4 | 63.06798 | 92.28138 | 657.16 | 1.366035 | 150 | 0.04157207 | 0.234958 | 6.157216 | 76.96648 | 7.582485 | 24.90347 | 10.91613 | 1.85418 | 99.17692 | 66.84104 | 0.4974994 | 2.802091 | 3.470014 | 33.4674 | 6.335751 | 12.80705 | 11.99147 | 64.9 | 33 | 94.22 | 44.3 | 68 | 430 | Escasa | Lenta | 0.94 | 7.8 | 11.7 | VALIDACION
2026-07-16 | Jul. | 2026 | B | 597.0567 | 1.302888 | 1495.83 | 52.0889 | 83.72 | 37.5 | 12.5 | 8.63 | 8.3 | 59.9 | 63.85676 | 91.14149 | 549.6 | 1.446029 |  | 0.04415759 | 0 | 3.513399 | 74.69254 | 7.715705 | 24.81068 | 11.12796 | 1.876077 | 99.86709 | 76.87372 | 0.5237104 | 3.054672 | 3.715663 | 32.63267 | 6.456664 | 11.18496 | 12.71 | 64.9 | 38 | 92.49 | 47.4 | 42 | 385 | Escasa | Canalizada | 0.68 | 7.7 | 10.5 | VALIDACION
2026-07-16 | Jul. | 2026 | A | 569.8187 | 1.47956 | 1550.83 | 53.73296 | 85.29 | 25 | 12.5 | 8.7 | 8.3 | 5.5 | 56.98368 | 102.1345 | 639.14 | 1.018108 | 200 | 0.02066014 | 0.2212622 | 1.852127 | 76.62077 | 7.48 | 26.7715 | 11.26844 | 1.852569 | 99.87589 | 84.85 | 0.58 | 3.27 | 3.79 | 31.72 | 6.27 | 16.79152 | 14.52861 | 59.1 | 36 | 102.89 | 40.7 | 55 | 385 | Escasa | Adecuada | 1.27 | 7.8 | 13.1 | VALIDACION
2026-07-17 | Jul. | 2026 | B | 596.187 | 1.489556 | 1573.64 | 55.53844 | 91.83 | 37.5 | 12.5 | 8.93 | 8.18 | 16.8 | 56.8463 | 102.3813 | 661.4 | 1.463958 | 175 | 0.04078812 | 0.1216211 | 3.650414 | 81.32194 | 7.72 | 26.20945 | 10.99982 | 1.846982 | 99.36612 | 81.65 | 0.53 | 3.03 | 3.57 | 33.74 | 6.59 | 14.8481 | 11.81472 | 59.8 | 39 | 95.72 | 46.5 | 38 | 430 | Muy persistente | Adecuada | 0.86 | 6.8 | 14.9 | VALIDACION
2026-07-17 | Jul. | 2026 | A | 551.1046 | 1.632349 | 1588.33 | 56.13398 | 88.63 | 25 | 12.5 | 8.93 | 8.18 | 6.2 | 51.50937 | 112.9892 | 518.02 | 1.200384 | 150 | 0.02040068 | 0.1242778 | 1.833508 | 76.21368 | 8.23 | 24.60932 | 10.86931 | 1.843167 | 99.1045 | 83.81 | 0.54 | 3.24 | 3.85 | 33.06 | 6.85 | 13.57348 | 11.77 | 58.7 | 39 | 89.64 | 39 | 32 | 410 | Escasa | Adecuada | 0.74 | 6.4 | 14.6 | VALIDACION
2026-07-18 | Jul. | 2026 | B | 760.3784 | 1.325778 | 1562.5 | 55.25134 | 84.61 | 25 | 12.5 | 8.7 | 8.5 | 24.1 | 73.39825 | 79.29344 | 712.27 | 1.828661 | 150 | 0.03273649 | 0.1502676 | 3.966764 | 70.18163 | 7.57 | 25.79925 | 10.28254 | 1.854081 | 99.50682 | 98.24 | 0.6 | 3.45 | 4.12 | 31.84 | 6.68 | 15.00901 | 13.06 | 63.6 | 39 | 93.21 | 38.7 | 56 | 405 | Excesiva | Canalizada | 0.76 | 6.6 | 9.4 | VALIDACION
2026-07-18 | Jul. | 2026 | A | 577.6543 | 1.412609 | 1470.83 | 48.77096 | 87.09 | 25 | 12.5 | 8.72 | 8.34 | 28.9 | 67.10625 | 86.72813 | 535.49 | 2.222288 | 175 | 0.0415716 | 0.1566269 | 3.044744 | 73.49625 | 7.02 | 26.41899 | 10.87632 | 1.875966 | 99.92278 | 91.82 | 0.62 | 3.27 | 4.04 | 30.15 | 6.17 | 17.90399 | 14.32 | 58.7 | 36 | 94.98 | 38.8 | 38 | 435 | Escasa | Canalizada | 1.13 | 7.6 | 12.6 | VALIDACION
2026-07-19 | Jul. | 2026 | B | 221.0696 | 1.570474 | 1406.67 | 43.73582 | 93.3 | 25 | 12.5 | 9.74 | 8.57 | -22.5 | 29.94459 | 194.359 | 572.36 | 1.279171 | 175 | 0.03227301 | 0 | 0.4108482 | 72.79133 | 7.37 | 26.5026 | 11.15953 | 1.78496 | 99.66652 | 109.82 | 0.7 | 3.67 | 4.5 | 30.8 | 6.56 | 12.66181 | 14.16682 | 63 | 38 | 96.17 | 42.2 | 62 | 350 | Inestable | Adecuada | 1.09 | 7.9 | 13.8 | VALIDACION
2026-07-19 | Jul. | 2026 | A | 668.5407 | 1.192665 | 1425 | 45.2777 | 93.4 | 300 | 25 | 9.06 | 8.45 | -70.3 | 86.34702 | 67.40244 | 547.41 | 1.066145 | 150 | 0.02415459 | 0 | 2.786411 | 48.55786 | 7.05 | 25.95841 | 10.83607 | 1.747437 | 98.9628 | 112.89 | 0.74 | 3.99 | 5.48 | 29.44 | 5.88 | 14.24223 | 14.48421 | 61.8 | 34 | 99.59 | 42.7 | 54 | 365 | Inestable | Canalizada | 1.35 | 7.2 | 13.5 | VALIDACION
2026-07-20 | Jul. | 2026 | B | 368.2714 | 1.52101 | 1491.67 | 50.40075 | 96 | 200 | 12.5 | 9.11 | 8.1 | -4.8 | 40.82038 | 142.5759 | 737.71 | 1.383273 | 150 | 0.02864679 | 0 | 4.697916 | 72.646 | 7.24 | 26.66693 | 10.28232 | 1.842768 | 99.11182 | 114.85 | 0.7 | 3.91 | 4.98 | 30.09 | 6.33 | 15.85466 | 14.06 | 62.1 | 39 | 100.17 | 36.6 | 38 | 415 | Inestable | Adecuada | 0.84 | 8 | 11 | VALIDACION
2026-07-20 | Jul. | 2026 | A | 376.6691 | 1.578042 | 1448.33 | 46.74831 | 96 | 37.5 | 12.5 | 8.74 | 7.84 | 18.2 | 46.36021 | 125.5387 | 516.61 | 1.101714 | 150 | 0.03697353 | 0 | 3.471997 | 62.59886 | 7.44 | 24.89075 | 11.1935 | 1.719751 | 99.26687 | 142.14 | 0.84 | 4.83 | 6.05 | 28.76 | 6.49 | 17.08262 | 15.72 | 60.8 | 36 | 97.22 | 40 | 69 | 375 | Excesiva | Lenta | 0.73 | 6.4 | 11.4 | VALIDACION
2026-07-21 | Jul. | 2026 | B | 266.5975 | 1.725333 | 1448.3 | 46.58663 | 92.04 | 25 | 12.5 | 8.6 | 8.1 | -9.9 | 32.92722 | 176.7534 | 686.83 | 1.148165 | 150 | 0.02432112 | 0 | 7.550686 | 61.31102 | 7.6 | 25.65055 | 10.32368 | 1.856182 | 99.43763 | 150.13 | 0.91 | 5.2 | 5.98 | 28 | 6.5 | 16.65868 | 17.06112 | 64.1 | 35 | 107.52 | 42.1 | 44 | 400 | Excesiva | Lenta | 0.74 | 6.4 | 15.4 | VALIDACION
2026-07-21 | Jul. | 2026 | A | 507.5753 | 1.32599 | 1501.67 | 50.99035 | 97.04 | 125 | 25 | 9.02 | 8.54 | 9.8 | 55.24039 | 105.3577 | 581.62 | 0.8990099 | 175 | 0.03299366 | 0 | 1.203109 | 61.64981 | 7.79 | 25.10167 | 10.89135 | 1.834573 | 99.42995 | 125.4 | 0.8 | 4.09 | 5.07 | 30.96 | 6.76 | 8.593335 | 15.4 | 63.8 | 36 | 98.37 | 47.3 | 56 | 380 | Escasa | Lenta | 0.97 | 6.3 | 13 | VALIDACION
2026-07-22 | Jul. | 2026 | B | 406.0887 | 1.385031 | 1493.33 | 50.5147 | 88.57 | 50 | 25 | 8.57 | 8.23 | -81.1 | 44.8607 | 129.7349 | 667.76 | 1.88521 | 175 | 0.03340976 | 0 | 1.806536 | 64.70165 | 6.71 | 26.82226 | 11.24968 | 1.874237 | 99.55211 | 126.55 | 0.89 | 4.12 | 5.57 | 28.41 | 6.01 | 20.77123 | 16.15 | 61.6 | 39 | 107.26 | 41.9 | 56 | 340 | Muy persistente | Rápida | 1.03 | 6.4 | 13.8 | VALIDACION
2026-07-22 | Jul. | 2026 | A | 442.0164 | 1.232835 | 1445 | 46.67 | 92 | 75 | 25 | 8.75 | 8.08 | 12.1 | 54.61998 | 106.5544 | 574.92 | 1.44205 | 175 | 0.03046966 | 0 | 1.32987 | 55.2539 | 6.01 | 25.08167 | 11.30111 | 1.800407 | 99.38997 | 127.79 | 0.92 | 4.06 | 5.59 | 25.21 | 5.53 | 8.648299 | 17.87 | 62.4 | 35 | 98.79 | 40.6 | 52 | 355 | Inestable | Canalizada | 0.8 | 7.4 | 11.9 | VALIDACION
2026-07-23 | Jul. | 2026 | B | 343.7603 | 1.191206 | 1448.17 | 47.2354 | 84.61 | 25 | 12 | 8.62 | 8.26 | -82.7 | 41.87813 | 138.9747 | 350.46 | 2.514723 | 175 | 0.07662252 | 0 | 5.297857 | 66.90818 | 6.51 | 24.61089 | 11.09337 | 1.855951 | 99.43966 | 115.37 | 0.88 | 3.82 | 5.35 | 27.9 | 5.91 | 13.5606 | 15.76 | 63.8 | 37 | 100.28 | 44.1 | 56 | 395 | Equilibrada | Lenta | 0.93 | 7 | 13 | VALIDACION
2026-07-23 | Jul. | 2026 | A | 315.8447 | 1.270675 | 1507.5 | 51.47718 | 86 | 150 | 25 | 8.84 | 8.31 | 58.3 | 33.91722 | 171.5943 | 575.05 | 2.008685 | 200 | 0.03389199 | 0 | 4.885722 | 49.51575 | 6.86 | 24.62011 | 11.29546 | 1.815715 | 99.33103 | 122.28 | 0.98 | 4.05 | 5.68 | 27.76 | 6.03 | 10.69242 | 15.74 | 63.3 | 41 | 98.18 | 37.5 | 49 | 360 | Excesiva | Lenta | 1.08 | 7.5 | 13.5 | VALIDACION
2026-07-24 | Jul. | 2026 | B | 524.6495 | 1.167111 | 1480 | 49.59245 | 86 | 62.5 | 25 | 8.87 | 8.53 | -39.4 | 59.56769 | 97.70397 | 581.41 | 1.668215 | 175 | 0.03975274 | 0 | 2.118825 | 55.89265 | 6.43 | 25.17467 | 10.44808 | 1.877692 | 99.74919 | 128.4 | 1.01 | 4.52 | 6.12 | 28.21 | 5.74 | 13.59781 | 14.9062 | 58.8 | 32 | 106.87 | 42.7 | 60 | 375 | Escasa | Lenta | 1.24 | 7.2 | 15.8 | VALIDACION
2026-07-24 | Jul. | 2026 | A | 430.0008 | 1.345564 | 1515 | 52.17169 | 87.34 | 75 | 12.5 | 8.83 | 8.37 | 131 | 45.33572 | 128.3756 | 575.37 | 1.504589 | 175 | 0.04540246 | 0 | 5.76306 | 49.28997 | 6.29 | 26.58831 | 10.58059 | 1.735225 | 99.49323 | 109.05 | 0.85 | 3.51 | 5.15 | 28.67 | 5.95 | 12.76924 | 15.03 | 60.5 | 35 | 99.4 | 40.1 | 64 | 390 | Inestable | Adecuada | 0.52 | 7.6 | 11.8 | VALIDACION
2026-07-25 | Jul. | 2026 | B | 876.6953 | 1.184544 | 1645 | 59.95561 | 80.43 | 75 | 12.5 | 9.01 | 8.54 | 15.3 | 74.075 | 78.56902 | 575.05 | 2.002069 | 175 | 0.04631986 | 0 | 1.903915 | 49.97634 | 7.59 | 25.59466 | 10.59871 | 1.732739 | 99.20518 | 101.86 | 0.79 | 3.82 | 5.24 | 32.12 | 6.76 | 14.52986 | 11.57514 | 61.4 | 38 | 103.94 | 47.2 | 47 | 365 | Inestable | Lenta | 0.8 | 6.1 | 12.9 | VALIDACION
2026-07-25 | Jul. | 2026 | A | 592.5314 | 1.357095 | 1507.5 | 51.66769 | 87.5 | 50 | 12.5 | 8.76 | 8.38 | 37 | 63.39482 | 91.80561 | 522.91 | 1.501552 | 175 | 0.05626992 | 0 | 1.2814 | 61.49244 | 7.43 | 25.53311 | 11.18509 | 1.882598 | 99.18997 | 111.56 | 0.8 | 3.79 | 5.25 | 31.84 | 6.29 | 9.796099 | 14.27155 | 64.2 | 35 | 96.86 | 38.6 | 63 | 355 | Muy persistente | Lenta | 1 | 7.7 | 11 | VALIDACION
2026-07-26 | Jul. | 2026 | B | 588.5523 | 1.361413 | 1527.5 | 52.60448 | 94 | 75 | 12.5 | 9.01 | 7.98 | 9.03 | 61.03794 | 95.35054 | 572.4 | 1.617617 | 150 | 0.03668013 | 0 | 3.484156 | 63.30309 | 7.53 | 25.16548 | 11.08618 | 1.799248 | 99.58983 | 105.28 | 0.81 | 3.58 | 4.81 | 32.69 | 6.92 | 12.63931 | 13.24004 | 59.8 | 37 | 98.19 | 47 | 39 | 350 | Escasa | Adecuada | 1.12 | 7.9 | 13 | VALIDACION
2026-07-26 | Jul. | 2026 | A | 717.8469 | 1.371828 | 1528.33 | 53.45933 | 89.24 | 37.5 | 12.5 | 8.72 | 8.42 | 24.6 | 73.21667 | 79.4901 | 696.62 | 1.24017 | 175 | 0.05178949 | 0 | 3.499218 | 67.6021 | 7.632594 | 25.1483 | 10.8209 | 1.737191 | 99.13447 | 99.71933 | 0.7424969 | 3.602282 | 4.885889 | 32.50312 | 7.001995 | 19.75789 | 12.84031 | 60.1 | 37 | 98.12 | 41.8 | 37 | 335 | Excesiva | Rápida | 1.19 | 7.8 | 10.8 | VALIDACION
2026-07-27 | Jul. | 2026 | B | 562.1997 | 1.219631 | 1523.33 | 52.62793 | 85.71 | 50 | 12.5 | 8.81 | 8.58 | -46.7 | 58.4385 | 99.59187 | 569.91 | 1.306384 | 150 | 0.04225869 | 0 | 4.102703 | 69.90898 | 8.169427 | 25.47378 | 10.83298 | 1.775706 | 99.89527 | 84.53435 | 0.6430277 | 3.118989 | 4.006413 | 35.3966 | 7.234755 | 8.531808 | 11.27172 | 59.7 | 32 | 89.75 | 38.7 | 32 | 355 | Inestable | Canalizada | 0.96 | 7 | 10 | VALIDACION
2026-07-27 | Jul. | 2026 | A | 558.1306 | 1.606981 | 1542.5 | 53.97776 | 78.35 | 62.5 | 12.5 | 8.87 | 8.41 | -4.9 | 55.86175 | 104.1858 | 621.49 | 1.979661 | 150 | 0.08466614 | 0 | 4.657003 | 74.91619 | 8.144667 | 24.63125 | 11.24266 | 1.731749 | 99.64511 | 85.04732 | 0.6376539 | 3.046914 | 3.900981 | 33.13236 | 7.063687 | 11.35215 | 12.44 | 64.9 | 34 | 99.72 | 39.5 | 38 | 400 | Equilibrada | Adecuada | 1.11 | 6.7 | 12.2 | VALIDACION
2026-07-28 | Jul. | 2026 | B | 751.5629 | 1.239009 | 1514.17 | 51.82944 | 80.35 | 25 | 12.5 | 8.54 | 7.98 | 54.2 | 79.80552 | 72.92728 | 562.22 | 1.769241 | 150 | 0.04214455 | 0 | 3.3395 | 63.84134 | 7.64 | 26.38291 | 10.65783 | 1.849436 | 99.35091 | 87.63479 | 0.771108 | 3.174867 | 3.901579 | 34.20574 | 6.988392 | 18.43968 | 13.81 | 62.2 | 39 | 97.31 | 38.6 | 48 | 375 | Escasa | Rápida | 1.03 | 6.6 | 14.2 | VALIDACION
2026-07-28 | Jul. | 2026 | A | 669.7516 | 1.057532 | 1526.67 | 53.66349 | 88.04 | 62.5 | 25 | 8.62 | 8.41 | 14.6 | 68.1253 | 85.43082 | 655.75 | 1.904358 | 150 | 0.05722768 | 0 | 5.131031 | 63.10905 | 7.229895 | 25.07787 | 10.75316 | 1.744811 | 99.68274 | 80.76802 | 0.675726 | 2.825228 | 3.774489 | 32.62631 | 6.440111 | 13.49301 | 12.27948 | 59.9 | 40 | 101.03 | 45.4 | 64 | 420 | Escasa | Adecuada | 0.86 | 7.3 | 12.7 | VALIDACION
2026-07-29 | Jul. | 2026 | B | 606.97 | 1.16 | 1584.17 | 56.49007 | 80.39 | 75 | 25 | 8.84 | 8.68 | 24.7 | 56.5213 | 102.97 | 571.54 | 1.685452 | 175 | 0.05323532 | 0 | 2.52199 | 62.00017 | 7.162504 | 24.61079 | 11.2949 | 1.808455 | 99.35558 | 82.68403 | 0.7329748 | 2.792886 | 4.002398 | 33.46541 | 6.762537 | 18.26675 | 12.68321 | 62.8 | 35 | 100.96 | 42 | 58 | 385 | Escasa | Lenta | 1.27 | 7 | 13.9 | VALIDACION
2026-07-29 | Jul. | 2026 | A | 697.2625 | 1.2154 | 1555 | 55.41028 | 77.1 | 62.5 | 12.5 | 8.84 | 8.41 | 5.7 | 67.43639 | 86.30355 | 796.91 | 2.160404 | 175 | 0.07755458 | 0 | 7.550686 | 64.94169 | 7.385371 | 26.85616 | 10.3298 | 1.823872 | 99.12755 | 76.73866 | 0.7110339 | 2.8633 | 3.828914 | 32.45801 | 6.210197 | 16.62377 | 14.01 | 63.9 | 34 | 106.42 | 43.2 | 63 | 405 | Escasa | Lenta | 0.59 | 7.8 | 11.4 | VALIDACION
2026-07-30 | Jul. | 2026 | B | 696.9058 | 1.238941 | 1625 | 58.49359 | 81.48 | 50 | 12.5 | 8.67 | 8.14 | -29.5 | 61.09859 | 95.25588 | 576.45 | 1.531742 | 175 | 0.05438297 | 0 | 4.994078 | 62.51998 | 7.440114 | 26.28869 | 10.60449 | 1.815852 | 99.46792 | 90.81796 | 0.8357653 | 3.38507 | 4.608914 | 33.54249 | 6.753736 | 16.35964 | 13.09804 | 62.8 | 40 | 92.78 | 39 | 53 | 330 | Excesiva | Canalizada | 1.06 | 7.2 | 15.1 | VALIDACION
2026-07-30 | Jul. | 2026 | A | 896.0932 | 1.125832 | 1609.17 | 58.20894 | 81.83 | 62.5 | 12.5 | 8.83 | 8.56 | -49.7 | 79.72239 | 73.00333 | 557.7 | 1.088228 | 175 | 0.02360035 | 0 | 5.02694 | 56.32429 | 7.361996 | 26.40058 | 11.30043 | 1.87161 | 99.67498 | 76.17141 | 0.6791633 | 2.813161 | 4.087739 | 34.94319 | 6.955921 | 8.868189 | 11.68885 | 63.4 | 35 | 105.84 | 37.5 | 66 | 415 | Inestable | Rápida | 0.59 | 6.6 | 14.9 | VALIDACION
2026-07-31 | Jul. | 2026 | B | 642.544 | 1.160805 | 1514.17 | 51.55163 | 76.92 | 50 | 12.5 | 8.69 | 8.49 | 28.9 | 68.59692 | 84.84346 | 544 | 1.154251 | 175 | 0.0622526 | 0 | 4.682295 | 66.20702 | 6.973974 | 27.08621 | 10.95545 | 1.723007 | 98.95108 | 70.64346 | 0.6290136 | 2.5017 | 3.508265 | 33.20288 | 6.769477 | 12.85724 | 11.71 | 63.1 | 37 | 105.05 | 44.4 | 54 | 350 | Equilibrada | Canalizada | 0.89 | 6.9 | 11.3 | VALIDACION
2026-07-31 | Jul. | 2026 | A | 732.7554 | 1.174484 | 1515.83 | 51.93983 | 78.18 | 37.5 | 12.5 | 8.7 | 8.4 | 28.4 | 77.55804 | 75.04058 | 652.92 | 1.698491 | 150 | 0.06203183 | 0 | 4.303988 | 72.13872 | 7.695534 | 26.70507 | 10.52423 | 1.813621 | 99.62334 | 75.30559 | 0.6312833 | 2.713397 | 3.496892 | 35.34947 | 6.835969 | 14.97944 | 11.68649 | 62.8 | 33 | 101.06 | 42.6 | 71 | 370 | Inestable | Canalizada | 1.18 | 6.6 | 13.8 | VALIDACION
2026-08-01 | Ago. | 2026 | B | 626.337 | 1.391911 | 1493.33 | 50.06421 | 79.94 | 37.5 | 12.5 | 8.71 | 8.31 | 2.5 | 69.81419 | 83.36415 | 524.32 | 1.518604 | 150 | 0.05152097 | 0 | 5.165075 | 79.25709 | 8.129258 | 25.76405 | 10.58129 | 1.889711 | 99.50667 | 85.93227 | 0.6406888 | 3.169027 | 3.972799 | 34.83194 | 7.340914 | 13.95473 | 11.35 | 59.5 | 33 | 98.73 | 44.3 | 50 | 355 | Escasa | Canalizada | 0.8 | 7.2 | 9.4 | VALIDACION
2026-08-01 | Ago. | 2026 | A | 617.2288 | 1.302415 | 1485 | 50.12514 | 75 | 25 | 12.5 | 8.7 | 7.8 | -18.8 | 69.10077 | 84.22482 | 663.52 | 1.560571 | 150 | 0.04544383 | 0 | 4.074471 | 69.70112 | 7.464535 | 26.42031 | 10.29075 | 1.869781 | 99.72703 | 98.8803 | 0.7702257 | 3.258214 | 4.267431 | 32.87036 | 6.52729 | 10.15544 | 14.98 | 61.4 | 36 | 94.1 | 44.7 | 62 | 390 | Muy persistente | Canalizada | 1.12 | 6.8 | 12.4 | VALIDACION
2026-08-02 | Ago. | 2026 | B | 495.9432 | 1.323487 | 1486.67 | 49.87462 | 90.32 | 37.5 | 12.5 | 8.77 | 8.34 | -16.2 | 55.73866 | 104.4159 | 526.53 | 1.039683 | 175 | 0.03940156 | 0 | 3.816783 | 73.68583 | 7.217975 | 24.80522 | 10.81276 | 1.828746 | 99.74264 | 85.89561 | 0.6320377 | 2.925682 | 3.591652 | 33.27193 | 6.74874 | 11.23993 | 12.26 | 62.6 | 38 | 103.93 | 38.6 | 33 | 410 | Excesiva | Rápida | 0.6 | 7.7 | 10.2 | VALIDACION
2026-08-02 | Ago. | 2026 | A | 527.1314 | 1.408444 | 1468.33 | 48.16859 | 83.72 | 25 | 12.5 | 8.5 | 8.1 | -21.6 | 62.10836 | 93.7072 | 655.04 | 2.339028 | 175 | 0.03624414 | 0 | 3.490962 | 69.85139 | 7.855629 | 26.08317 | 10.2873 | 1.799757 | 98.94083 | 99.75807 | 0.7303752 | 3.412671 | 4.230804 | 33.54994 | 6.271283 | 13.29482 | 14.44203 | 63.6 | 33 | 100.81 | 40.8 | 46 | 375 | Inestable | Canalizada | 0.98 | 7.7 | 13.8 | VALIDACION
2026-08-03 | Ago. | 2026 | B | 492.1138 | 1.363479 | 1581.67 | 55.53879 | 88.6 | 37.5 | 12.5 | 8.81 | 8.37 | 46.2 | 46.68442 | 124.6669 | 517.22 | 1.280459 | 175 | 0.03640471 | 0 | 5.073058 | 84.01233 | 7.754168 | 25.8107 | 10.28242 | 1.860732 | 99.49039 | 79.4727 | 0.6261921 | 2.811492 | 3.682103 | 34.14122 | 6.699682 | 11.21891 | 12.78 | 63.4 | 35 | 100.12 | 38 | 46 | 370 | Equilibrada | Adecuada | 0.49 | 7.6 | 13.1 | VALIDACION
2026-08-03 | Ago. | 2026 | A | 638.233 | 1.320142 | 1592.5 | 56.38382 | 83.33 | 37.5 | 25 | 8.9 | 8.5 | 20.9 | 59.23305 | 98.25596 | 691.07 | 1.343694 | 175 | 0.03961324 | 0 | 0.5200962 | 81.42521 | 8.185725 | 26.62136 | 10.62685 | 1.821992 | 99.20906 | 89.51268 | 0.5842098 | 3.326263 | 3.800122 | 35.11684 | 7.103709 | 11.71876 | 11.73128 | 63.4 | 36 | 100.15 | 41.2 | 36 | 420 | Excesiva | Adecuada | 0.56 | 6.2 | 11.2 | VALIDACION
2026-08-04 | Ago. | 2026 | B | 626.5099 | 1.245214 | 1570 | 56.14493 | 84.84 | 50 | 12.5 | 9.07 | 8.41 | 60.6 | 59.22928 | 98.2622 | 549.02 | 1.605389 | 175 | 0.04887143 | 0 | 0.835516 | 80.36012 | 7.571065 | 25.79031 | 10.34792 | 1.822483 | 99.77793 | 85.81149 | 0.5906973 | 2.801837 | 3.65196 | 35.11079 | 7.171056 | 12.86878 | 11.02 | 64 | 41 | 108.47 | 40.2 | 58 | 405 | Muy persistente | Adecuada | 1.01 | 6.7 | 12.1 | VALIDACION
2026-08-04 | Ago. | 2026 | A | 743.0374 | 1.260948 | 1577.5 | 55.57672 | 87.17 | 25 | 12.5 | 8.6 | 8.1 | 14.2 | 70.62641 | 82.40543 | 669.88 | 0.7913077 | 175 | 0.03878846 | 0 | 4.736489 | 76.58521 | 8.117604 | 25.10702 | 10.53562 | 1.740281 | 99.27235 | 74.63654 | 0.6230293 | 2.730383 | 3.616051 | 35.1986 | 6.897604 | 10.0041 | 11.68505 | 63.6 | 34 | 97.57 | 42.9 | 47 | 405 | Excesiva | Canalizada | 0.92 | 6.5 | 11.7 | VALIDACION
2026-08-05 | Ago. | 2026 | B | 696.5861 | 1.342139 | 1492.5 | 50.64449 | 78.82 | 37.5 | 12.5 | 8.64 | 8.39 | 54.5 | 76.79749 | 75.78373 | 532.68 | 1.669773 | 175 | 0.04536099 | 0 | 2.029002 | 79.42823 | 8.173705 | 25.89217 | 11.00729 | 1.731005 | 99.30078 | 81.86673 | 0.6094268 | 2.747216 | 3.606288 | 35.15176 | 7.331108 | 11.66856 | 10.2 | 64.6 | 34 | 106.74 | 38.4 | 54 | 420 | Escasa | Canalizada | 1.02 | 7.4 | 12.9 | VALIDACION
2026-08-05 | Ago. | 2026 | A | 728.6555 | 1.319042 | 1587.5 | 56.18294 | 85 | 25 | 12.5 | 8.8 | 8.4 | -11.6 | 68.08051 | 85.48702 | 674.64 | 0.8592807 | 175 | 0.03276724 | 0 | 6.212233 | 74.54633 | 8.070275 | 24.88686 | 10.86333 | 1.726013 | 98.98426 | 82.16342 | 0.5923845 | 2.913814 | 3.767544 | 35.50333 | 6.85618 | 15.3678 | 10.95214 | 62.8 | 38 | 102.19 | 41.3 | 44 | 375 | Muy persistente | Rápida | 0.92 | 7.4 | 11.6 | VALIDACION
2026-08-06 | Ago. | 2026 | B | 585.0763 | 1.221412 | 1514.17 | 51.55163 | 79.07 | 37.5 | 12.5 | 8.86 | 8.35 | 33.2 | 62.46176 | 93.177 | 517.23 | 1.106372 | 175 | 0.03613726 | 0.4618438 | 0.6557954 | 78.42276 | 8.042331 | 25.25087 | 10.7726 | 1.867202 | 99.89626 | 70.27476 | 0.5825565 | 2.515093 | 3.238206 | 34.69344 | 6.980594 | 19.61642 | 10.05 | 61.1 | 34 | 105.46 | 43.6 | 65 | 340 | Inestable | Adecuada | 0.87 | 7.5 | 12.2 | VALIDACION
2026-08-06 | Ago. | 2026 | A | 721.4349 | 1.233163 | 1490 | 49.92524 | 78 | 25 | 12.5 | 8.8 | 8.3 | -7.9 | 80.81827 | 72.01342 | 718.63 | 1.139366 | 175 | 0.04325895 | 0 | 4.354107 | 74.00163 | 8.143859 | 26.64156 | 11.28145 | 1.810767 | 99.08972 | 67.22693 | 0.5810321 | 2.595431 | 3.4694 | 35.45825 | 6.778677 | 14.00744 | 10.9 | 63.3 | 35 | 97.1 | 46.9 | 49 | 345 | Excesiva | Lenta | 1.16 | 5.7 | 10.5 | VALIDACION
2026-08-07 | Ago. | 2026 | B | 443.7892 | 1.508213 | 1481.67 | 49.7089 | 77.9 | 50 | 12.5 | 8.9 | 7.8 | 18.3 | 50.21227 | 115.9079 | 686.83 | 1.250505 | 150 | 0.03086961 | 0.02615342 | 5.873122 | 79.15519 | 7.947667 | 26.02145 | 10.54982 | 1.814197 | 99.08664 | 79.48999 | 0.6806518 | 2.885574 | 3.471148 | 34.82316 | 6.710258 | 22.90202 | 12.10162 | 64.9 | 34 | 104.84 | 41.2 | 63 | 350 | Excesiva | Lenta | 0.7 | 6.2 | 13.2 | VALIDACION
2026-08-07 | Ago. | 2026 | A | 427.0058 | 1.524982 | 1475 | 48.88908 | 83.05 | 25 | 12.5 | 8.69 | 7.8 | 18.2 | 49.34562 | 117.9436 | 705.04 | 1.218344 | 175 | 0.04074143 | 0 | 6.015769 | 79.27228 | 8.291566 | 26.62613 | 10.30189 | 1.758394 | 99.41414 | 91.07234 | 0.691831 | 2.973036 | 3.810662 | 34.88312 | 7.102066 | 10.39972 | 13.28 | 64.3 | 35 | 92.88 | 43.1 | 67 | 390 | Muy persistente | Lenta | 1.02 | 6.6 | 14.9 | TEST
2026-08-08 | Ago. | 2026 | B | 461.6212 | 1.572592 | 1496.67 | 50.55935 | 90.76 | 37.5 | 12.5 | 8.8 | 8.5 | 1.2 | 50.83665 | 114.4843 | 712.27 | 0.9670736 | 150 | 0.02417684 | 0 | 4.360696 | 78.89361 | 7.423097 | 26.74398 | 10.97001 | 1.794537 | 99.01777 | 77.90605 | 0.5729126 | 2.579702 | 3.240101 | 32.97644 | 6.399102 | 19.45071 | 13.64 | 64 | 35 | 98.53 | 44.8 | 65 | 340 | Inestable | Rápida | 1.01 | 8 | 13.1 | TEST
2026-08-08 | Ago. | 2026 | A | 598.2259 | 1.103683 | 1618.33 | 58.42373 | 86.56 | 100 | 12.5 | 9.23 | 8.42 | -78.2 | 52.72633 | 110.3813 | 703.64 | 1.250628 | 150 | 0.04741269 | 0.2838091 | 4.968875 | 73.9471 | 7.298911 | 25.83841 | 11.23875 | 1.869736 | 99.84771 | 74.80059 | 0.5112017 | 2.972815 | 4.115896 | 33.61559 | 6.411623 | 14.92679 | 11.06 | 64.7 | 30 | 96.06 | 42 | 51 | 410 | Excesiva | Rápida | 0.66 | 7.1 | 13.3 | TEST
2026-08-09 | Ago. | 2026 | B | 750.3145 | 1.125916 | 1586.67 | 57.06999 | 78.26 | 100 | 37.5 | 9.12 | 8.8 | -34.7 | 69.05064 | 84.28597 | 712.27 | 1.870639 | 150 | 0.07546044 | 0 | 5.076932 | 42.59291 | 6.434332 | 25.52241 | 10.76676 | 1.840818 | 99.66425 | 86.83491 | 0.6178479 | 3.377003 | 5.68229 | 31.40872 | 4.976828 | 16.99375 | 12.75809 | 60.2 | 34 | 98.26 | 36.3 | 53 | 390 | Inestable | Adecuada | 0.76 | 6.5 | 12.5 | TEST
2026-08-09 | Ago. | 2026 | A | 709.7868 | 1.3 | 1565.83 | 54.85948 | 80.37 | 100 | 12.5 | 9.14 | 8.4 | -59.2 | 68.85736 | 70.26157 | 708.96 | 1.316561 | 175 | 0.04297254 | 0 | 0.7679245 | 70.0297 | 7.95 | 27.1748 | 10.58768 | 1.716896 | 99.25639 | 80.64 | 0.5 | 2.99 | 4.22 | 35.73 | 6.64 | 17.72646 | 10.72 | 62.1 | 31 | 103.25 | 41.8 | 55 | 360 | Inestable | Canalizada | 0.8 | 7.6 | 15.6 | TEST
2026-08-10 | Ago. | 2026 | B | 879.0591 | 1.1 | 1595.83 | 57.19662 | 86 | 100 | 12.5 | 9.2 | 8.8 | -41 | 80.25643 | 75.66631 | 712.12 | 0.520755 | 175 | 0.02742319 | 0 | 4.77096 | 72.38557 | 7.47 | 26.07839 | 11.1733 | 1.801698 | 99.36579 | 67.45 | 0.48 | 2.92 | 3.84 | 34.08 | 6.45 | 18.00807 | 12.01 | 64.4 | 37 | 95.97 | 46.4 | 49 | 350 | Escasa | Canalizada | 0.82 | 6.2 | 10.9 | TEST
2026-08-10 | Ago. | 2026 | A | 733.8737 | 1.16 | 1560 | 54.6919 | 84.44 | 100 | 12.5 | 8.96 | 8.8 | -30.4 | 71.67908 | 73.28437 | 702.23 | 0 | 150 | 0.03066709 | 0 | 0.9421579 | 68.46388 | 7.37 | 25.23306 | 10.8563 | 1.717704 | 99.63738 | 77.12 | 0.48 | 2.88 | 3.62 | 32.98 | 6.18 | 17.41202 | 13.44 | 60.4 | 40 | 96.04 | 43.9 | 66 | 365 | Escasa | Adecuada | 1.29 | 6.8 | 10 | TEST
2026-08-11 | Ago. | 2026 | B | 687.5070048 | 1.19 | 1599.17 | 56.58366 | 87.75 | 50 | 25 | 8.63 | 8.3 | -6.9 | 63.31552 | 71.92585 | 739.29 | 0 | 175 | 0.03858811 | 0 | 3.613798 | 71.12845 | 7.11 | 25.57826 | 10.43956 | 1.724545 | 99.74512 | 81.2 | 0.53 | 2.84 | 3.72 | 33.65 | 6.26 | 18.41712 | 14.53 | 61.3 | 33 | 105.83 | 40.2 | 48 | 410 | Equilibrada | Canalizada | 0.91 | 7.4 | 11.5 | TEST
2026-08-11 | Ago. | 2026 | A | 669.1462 | 1.27 | 1614.17 | 58.72727 | 84.5 | 75 | 12.5 | 8.99 | 8.14 | 8.6 | 58.82348 | 67.67442 | 704.94 | 0 | 150 | 0.0425273 | 0 | 5.072027 | 71.74027 | 7.31 | 25.02062 | 10.37581 | 1.800191 | 99.69034 | 77.14 | 0.55 | 2.89 | 3.9 | 33.83 | 6.54 | 13.36757 | 12.87 | 63.4 | 37 | 106.09 | 46.8 | 46 | 340 | Muy persistente | Adecuada | 0.68 | 6.2 | 8.9 | TEST
2026-08-12 | Ago. | 2026 | B | 911.0662 | 1.06 | 1597.5 | 57.5109 | 88.099 | 37.5 | 37.5 | 8.7 | 8.5 | -53.1 | 82.6376 | 73.59326 | 758.57 | 0 | 175 | 0 | 0.07788865 | 3.609893 | 61.38365 | 7.2 | 25.54982 | 10.52511 | 1.794475 | 99.86402 | 85.13 | 0.6 | 3.21 | 4.66 | 33.32 | 6.29 | 14.95765 | 12.93 | 62 | 34 | 92.78 | 40.3 | 53 | 355 | Escasa | Canalizada | 1.36 | 7.8 | 13.1 | TEST
2026-08-12 | Ago. | 2026 | A | 704.0998 | 1.33 | 1633.33 | 59.07663 | 90 | 50 | 12.5 | 8.86 | 8.28 | 28.6 | 64.38494 | 69.14851 | 723.1 | 0 | 175 | 0.03482148 | 0 | 5.05684 | 74.92636 | 8.14 | 25.62832 | 11.06509 | 1.746109 | 99.43459 | 76 | 0.6 | 3.16 | 4.12 | 34.94 | 7.12 | 19.88476 | 12.07 | 64.2 | 35 | 103.84 | 38 | 36 | 360 | Escasa | Lenta | 0.76 | 7.9 | 11.9 | TEST
2026-08-13 | Ago. | 2026 | B | 776.8889 | 1.28 | 1606.67 | 57.52882 | 83.72 | 37.5 | 12.5 | 8.8 | 8.2 | 98.9 | 70.04313 | 68.60511 | 795 | 0 | 175 | 0.06902007 | 0 | 6.90343 | 79.46994 | 8.2 | 26.297 | 11.22106 | 1.814573 | 99.46422 | 82.52 | 0.58 | 3.02 | 3.81 | 35.49 | 7.13 | 13.28907 | 12.1 | 62.8 | 33 | 99.41 | 42.1 | 55 | 370 | Equilibrada | Lenta | 0.81 | 6.3 | 10.8 | TEST
2026-08-13 | Ago. | 2026 | A | 674.0739 | 1.23 | 1601.67 | 57.44092 | 85.96 | 125 | 25 | 9.06 | 8.55 | 41.6 | 61.0565 | 72.52336 | 753.53 | 0 | 200 | 0.06870425 | 0.4668508 | 0.6854573 | 74.34867 | 7.4 | 25.32823 | 11.15813 | 1.797534 | 99.65792 | 78.39 | 0.58 | 3.03 | 3.72 | 35.52 | 6.68 | 26.91335 | 11.85 | 62 | 39 | 96.46 | 41.2 | 50 | 360 | Escasa | Adecuada | 1.23 | 7.3 | 15.1 | TEST
2026-08-14 | Ago. | 2026 | B | 705.7346 | 1.25 | 1537.17 | 53.2414 | 86.26 | 50 | 12.5 | 8.76 | 8.47 | 63.7 | 71.86026 | 68.67257 | 639.39 | 0 | 200 | 0.02987541 | 0 | 5.545088 | 74.55497 | 8 | 26.41716 | 10.39145 | 1.735948 | 99.00008 | 83.85 | 0.58 | 3.18 | 4.01 | 35.71 | 7 | 13.60213 | 11.16 | 64.8 | 35 | 104.74 | 43.7 | 54 | 400 | Equilibrada | Rápida | 0.77 | 6.8 | 13.7 | TEST
2026-08-14 | Ago. | 2026 | A | 588.4447 | 1.313462 | 1513.33 | 51.49598 | 88.3 | 75 | 12.5 | 8.92 | 7.82 | 72.3 | 62.92416 | 79.63512 | 533.08 | 0 | 200 | 0.06199681 | 0 | 4.191091 | 76.84781 | 7.38 | 24.78024 | 10.62933 | 1.862942 | 99.70473 | 79.9 | 0.54 | 2.93 | 3.93 | 35.1 | 6.44 | 15.72073 | 11.82 | 63.1 | 39 | 104.56 | 38.5 | 41 | 370 | Muy persistente | Lenta | 1.26 | 7.1 | 10.1 | TEST
2026-08-15 | Ago. | 2026 | B | 583.2613 | 1.065085 | 1569.17 | 55.06585 | 85.42 | 75 | 12.5 | 8.99 | 8.56 | 19.2 | 56.25091 | 80.73988 | 850.08 | 0 | 100 | 0.03176117 | 0 | 4.116747 | 66.65952 | 6.85 | 26.25355 | 11.29683 | 1.812912 | 99.04108 | 63.05 | 0.52 | 2.46 | 3.296089 | 32.88 | 6.79 | 17.42588 | 13.7 | 62.5 | 32 | 99.2 | 38.9 | 34 | 350 | Inestable | Canalizada | 0.86 | 7.9 | 13.2 | TEST
2026-08-15 | Ago. | 2026 | A | 491.4331 | 1.313462 | 1527.5 | 52.24307 | 86.53 | 75 | 12.5 | 8.99 | 8.53 | 82.2 | 51.31843 | 68.00389 | 563.17 | 0 | 200 | 0.05517741 | 0 | 3.169951 | 51.18882 | 6.93 | 27.0875 | 11.22303 | 1.722867 | 99.02266 | 84.77 | 0.7 | 3.58 | 4.66 | 31.58 | 6.47 | 13.5441 | 14.89 | 59.7 | 37 | 99.74 | 44.4 | 42 | 390 | Equilibrada | Rápida | 1.15 | 7.2 | 9.8 | TEST
2026-08-16 | Ago. | 2026 | B | 456.1247 | 1.4 | 1560.83 | 54.07876 | 82.47 | 100 | 12.5 | 8.91 | 8.28 | 19.2 | 45.03188 | 74.06151 | 853.78 | 0 | 100 | 0.03940733 | 0 | 4.08667 | 69.42361 | 7.69 | 27.04057 | 10.90719 | 1.882801 | 99.85401 | 93.94 | 0.62 | 3.42 | 4.22 | 33.4 | 6.77 | 12.33317 | 11.35 | 62.1 | 36 | 103.48 | 39.4 | 64 | 335 | Inestable | Canalizada | 0.9 | 7.9 | 11.4 | TEST
2026-08-16 | Ago. | 2026 | A | 542.5121 | 1.44 | 1498.3 | 50.13977 | 90.03 | 62.5 | 12.5 | 8.85 | 8.51 | 80.2 | 61.4597 | 74.85531 | 561.27 | 0 | 200 | 0.05173587 | 0 | 3.652124 | 77.91831 | 7.98 | 25.49121 | 11.26439 | 1.812355 | 99.47481 | 83.42 | 0.58 | 3.11 | 3.64 | 34.04 | 6.87 | 15.45394 | 13.22 | 62.5 | 33 | 95.14 | 40.2 | 49 | 410 | Inestable | Adecuada | 1.23 | 7.3 | 10.3 | TEST
2026-08-17 | Ago. | 2026 | B | 364.3867 | 1.25 | 1490 | 49.41149 | 80 | 100 | 12.5 | 9 | 8.26 | 70 | 41.2446 | 87.5188 | 767.09 | 0 | 100 | 0.03403025 | 0.3121513 | 2.073513 | 68.86154 | 7.46 | 25.37656 | 10.77363 | 1.777558 | 99.42126 | 92.31 | 0.71 | 3.31 | 3.93 | 32.26 | 6.74 | 11.07537 | 15.59 | 63.7 | 36 | 102.64 | 37.3 | 40 | 360 | Escasa | Rápida | 1.08 | 7.8 | 15.4 | TEST
2026-08-17 | Ago. | 2026 | A | 571.144 | 1.4 | 1535 | 52.8191 | 95.24 | 62.5 | 12.5 | 8.78 | 8.46 | 81.7 | 58.70363 | 71.26531 | 672.13 | 0 | 200 | 0.07789809 | 0 | 6.699325 | 77.7724 | 8.03 | 25.95907 | 10.4173 | 1.863164 | 99.04859 | 93 | 0.69 | 3.31 | 4.2 | 33.97 | 6.94 | 12.11682 | 12.74 | 62.3 | 37 | 104.89 | 42.9 | 31 | 405 | Inestable | Canalizada | 0.83 | 6.2 | 12.8 | TEST
2026-08-18 | Ago. | 2026 | B | 779.2463 | 1.37 | 1570 | 54.73504 | 83.78 | 75 | 12.5 | 8.86 | 8.14 | 58.1 | 82.43601 | 76.74725 | 779.95 | 0 | 150 | 0 | 0 | 4.273393 | 72.43981 | 8.14 | 25.56243 | 10.62771 | 1.710856 | 99.28781 | 88.62 | 0.68 | 3.35 | 3.98 | 34.41 | 7.26 | 18.92236 | 11.59 | 64.1 | 41 | 101.42 | 41.2 | 62 | 415 | Equilibrada | Canalizada | 0.72 | 7.2 | 13.1 | TEST
2026-08-18 | Ago. | 2026 | A | 612.9841 | 1.423445 | 1515.83 | 52.62492 | 90.25 | 37.5 | 12.5 | 8.78 | 7.71 | 112.7 | 65.39874 | 77.68632 | 552.26 | 0 | 200 | 0.063889 | 0 | 2.719921 | 78.19393 | 7.885746 | 24.70488 | 11.19085 | 1.796718 | 99.09428 | 82.41633 | 0.6685319 | 2.956592 | 3.652727 | 32.97452 | 6.942602 | 15.75652 | 12.57 | 62.5 | 36 | 89.66 | 40.9 | 40 | 440 | Inestable | Adecuada | 1.11 | 7.9 | 12.4 | TEST
2026-08-19 | Ago. | 2026 | B | 436.1091 | 1.361111 | 1539.17 | 53.96501 | 84.09 | 75 | 12.5 | 8.85 | 8.06 | 58.1 | 45.65607 | 81.3986 | 833.52 | 0 | 150 | 0.0291469 | 0 | 3.217287 | 75.18275 | 7.836222 | 25.29469 | 11.14901 | 1.731834 | 99.1909 | 90.87286 | 0.7468669 | 3.390415 | 4.073417 | 34.22737 | 6.981444 | 18.03522 | 13.02557 | 63.2 | 37 | 105.22 | 42 | 60 | 350 | Equilibrada | Canalizada | 0.81 | 7 | 10.8 | TEST
2026-08-19 | Ago. | 2026 | A | 627.0383 | 1.478664 | 1463.33 | 47.65398 | 90.69 | 50 | 12.5 | 8.76 | 8.17 | -90.8 | 74.93269 | 73.67089 | 552.44 | 0 | 200 | 0.111963 | 0 | 5.621727 | 74.55991 | 8.12125 | 25.7878 | 10.74911 | 1.807585 | 98.98145 | 90.01841 | 0.6653333 | 3.079826 | 3.952792 | 34.68685 | 7.1002 | 11.89471 | 12.6049 | 62.9 | 37 | 98.32 | 44.3 | 37 | 405 | Escasa | Adecuada | 0.76 | 7.4 | 11.9 | TEST
2026-08-20 | Ago. | 2026 | B | 728.0812 | 1.027111 | 1533.33 | 52.71157 | 93.33 | 75 | 12.5 | 8.88 | 8.35 | 45.6 | 83.40929 | 94.50609 | 835.75 | 0 | 150 | 0.04172726 | 0 | 5.201811 | 69.76778 | 7.532135 | 26.70568 | 10.6579 | 1.786864 | 99.5423 | 81.88544 | 0.7046118 | 2.926694 | 4.054315 | 33.65293 | 6.746958 | 10.92223 | 12.68343 | 60.1 | 35 | 107.37 | 40.5 | 45 | 380 | Muy persistente | Rápida | 1.07 | 6.3 | 12.7 | TEST
2026-08-20 | Ago. | 2026 | A | 680.8891 | 1.010652 | 1537.5 | 53.16734 | 92.5 | 50 | 12.5 | 9 | 8.31 | 56 | 69.41208 | 77.77283 | 1339.38 | 0.4320951 | 200 | 0.04385148 | 0 | 2.236688 | 54.65823 | 6.416642 | 25.6405 | 11.05408 | 1.802523 | 99.80283 | 68.05445 | 0.6232995 | 2.553251 | 3.89913 | 31.83749 | 6.550836 | 15.17282 | 13.76 | 62 | 36 | 96.46 | 43.1 | 41 | 410 | Excesiva | Canalizada | 1.14 | 7 | 11.3 | TEST
2026-08-21 | Ago. | 2026 | B | 571.843 | 1.187128 | 1585 | 56.33405 | 88.89 | 37.5 | 12.5 | 8.52 | 8.01 | 116.9 | 53.36976 | 72.37306 | 670.94 | 0 | 200 | 0.06889112 | 0 | 0.4369218 | 68.87601 | 7.132856 | 24.99033 | 11.02021 | 1.798631 | 99.25492 | 75.76629 | 0.6798958 | 2.927644 | 4.269392 | 33.41359 | 6.179601 | 7.707175 | 12.75 | 62.8 | 35 | 96.46 | 40.6 | 60 | 360 | Escasa | Canalizada | 0.84 | 6.5 | 9 | TEST
2026-08-21 | Ago. | 2026 | A | 897.9106 | 1.186587 | 1544.17 | 53.49951 | 87.27 | 37.5 | 12.5 | 8.8 | 8 | 62.8 | 90.57471 | 71.12016 | 764.29 | 0.1752939 | 150 | 0.07965353 | 0 | 2.352457 | 64.05 | 7.455699 | 26.74515 | 10.97879 | 1.770084 | 99.35157 | 91.54556 | 0.674791 | 3.218058 | 4.549235 | 33.91126 | 6.784711 | 10.98712 | 12.13403 | 63.2 | 34 | 97.3 | 42.1 | 46 | 370 | Inestable | Lenta | 0.94 | 7.5 | 14 | TEST
2026-08-22 | Ago. | 2026 | B | 644.1619 | 1.367912 | 1521.67 | 51.86362 | 92.2 | 50 | 12.5 | 8.67 | 8.03 | 40.6 | 68.01904 | 79.18367 | 1213.7 | 0 | 125 | 0.06155309 | 0 | 5.189299 | 68.90814 | 7.762899 | 26.77599 | 10.79469 | 1.814223 | 99.83383 | 91.36254 | 0.6363459 | 3.322967 | 4.396571 | 32.83068 | 6.317981 | 13.23168 | 13.41 | 61.7 | 38 | 94.75 | 40.1 | 61 | 355 | Excesiva | Canalizada | 0.83 | 7.6 | 12.6 | TEST
2026-08-22 | Ago. | 2026 | A | 862.9834 | 1.139331 | 1594.17 | 56.68364 | 90.63 | 37.5 | 12.5 | 8.7 | 7.9 | 64.3 | 79.58457 | 71.63077 | 820.71 | 0.2781989 | 150 | 0.03259604 | 0 | 4.233145 | 66.84124 | 7.185987 | 24.82558 | 10.26568 | 1.749492 | 99.05521 | 97.18084 | 0.701458 | 3.378108 | 4.463123 | 31.54156 | 7.246966 | 12.33348 | 13.69672 | 61.2 | 35 | 104.69 | 41 | 52 | 430 | Inestable | Rápida | 1.21 | 6.8 | 13.2 | TEST
2026-08-23 | Ago. | 2026 | B | 812.7936 | 1.051511 | 1527.5 | 52.33435 | 92.45 | 50 | 12.5 | 8.61 | 8.28 | 100.6 | 84.72878 | 70.90355 | 530.96 | 0 | 150 | 0.04548824 | 0 | 6.203029 | 56.82066 | 7.301943 | 25.47723 | 11.31732 | 1.863921 | 99.15038 | 92.74436 | 0.6400166 | 3.265636 | 4.525277 | 31.69299 | 6.498096 | 12.65785 | 13.2 | 60.6 | 38 | 103.26 | 43.1 | 60 | 400 | Muy persistente | Canalizada | 1 | 6.9 | 10.8 | TEST
2026-08-23 | Ago. | 2026 | A | 833.5976418 | 1.07 | 1588.33 | 57.39287 | 91.11 | 50 | 12.5 | 8.7 | 8 | 81.9 | 76.20378 | 68.33659 | 827.14 | 0 | 150 | 0.03738255 | 0.4663892 | 6.089136 | 59.85599 | 7.44 | 24.97618 | 11.09221 | 1.773366 | 99.63538 | 92.63 | 0.71 | 3.24 | 4.76 | 31.64 | 6.58 | 12.96773 | 13.71 | 63.7 | 35 | 102.76 | 45.5 | 64 | 400 | Excesiva | Adecuada | 0.95 | 7.8 | 12.2 | TEST
2026-08-24 | Ago. | 2026 | B | 469.0593 | 1.25 | 1521.67 | 51.86362 | 92 | 50 | 12.5 | 8.79 | 8.04 | 46.17 | 49.52942 | 78.91525 | 600.24 | 0 | 175 | 0.0494194 | 0 | 5.218243 | 66.00656 | 7.19 | 26.16055 | 10.62444 | 1.75376 | 99.32573 | 94.48 | 0.71 | 3.27 | 4.53 | 30.69 | 6.36 | 10.27247 | 15.06 | 63.9 | 33 | 105.83 | 36.9 | 39 | 345 | Inestable | Lenta | 0.51 | 6.9 | 15 | TEST
2026-08-24 | Ago. | 2026 | A | 532.5255 | 1.35 | 1582.5 | 56.08049 | 94.44 | 50 | 25 | 8.6 | 8.2 | 89.4 | 50.00387 | 78.20829 | 829.29 | 0 | 150 | 0.03244851 | 0 | 3.131863 | 70.43201 | 7.19 | 24.67 | 10.6781 | 1.830022 | 99.32198 | 92.07 | 0.72 | 3.29 | 4.48 | 31.69 | 6.38 | 18.1923 | 15.03 | 61.5 | 38 | 94.7 | 42.3 | 61 | 425 | Escasa | Canalizada | 0.97 | 6.7 | 15.4 | TEST
2026-08-25 | Ago. | 2026 | B | 705.0382 | 1.33 | 1525 | 52.73805 | 93.02 | 50 | 12.5 | 8.79 | 8.52 | 61 | 73.0529 | 68.00389 | 583.68 | 0 | 150 | 0.06558016 | 0 | 3.05304 | 67.51668 | 7.59 | 24.61359 | 10.45701 | 1.775256 | 99.84805 | 96.68 | 0.66 | 3.46 | 4.39 | 33.54 | 6.93 | 11.51464 | 12.83 | 59.8 | 40 | 103.75 | 43.8 | 50 | 395 | Escasa | Canalizada | 0.76 | 7.1 | 12.7 | TEST
2026-08-25 | Ago. | 2026 | A | 813.7443 | 1.26 | 1597.5 | 57.61959 | 84.44 | 50 | 12.5 | 8.7 | 8 | 59.1 | 73.67085 | 72.0743 | 862.14 | 0 | 150 | 0.05302981 | 0 | 4.651355 | 65.90938 | 7.9 | 27.08801 | 11.14699 | 1.864507 | 99.24093 | 88.69 | 0.67 | 3.35 | 4.03 | 34.61 | 6.8 | 12.31237 | 12.65 | 63.2 | 32 | 105.53 | 36.9 | 52 | 415 | Equilibrada | Lenta | 1.1 | 7.4 | 10.2 | TEST
2026-08-26 | Ago. | 2026 | B | 597.2455 | 1.41 | 1545 | 54.03842 | 90 | 37.5 | 12.5 | 8.89 | 8.5 | 83.8 | 59.61294 | 71.19266 | 597 | 0 | 175 | 0.04485106 | 0 | 6.421282 | 76.04289 | 8.01 | 26.66468 | 10.6385 | 1.849424 | 99.21203 | 82.35 | 0.57 | 3.13 | 4.21 | 33.77 | 6.77 | 14.19163 | 12.06 | 64.5 | 34 | 95.2 | 44.6 | 55 | 355 | Muy persistente | Canalizada | 0.86 | 7.6 | 11.7 | TEST
2026-08-26 | Ago. | 2026 | A | 655.784 | 1.44 | 1596.67 | 57.03789 | 90.9 | 100 | 25 | 8.9 | 8.3 | 47.3 | 60.00687 | 68.74016 | 799.29 | 0 | 150 | 0.02757448 | 0 | 5.455294 | 74.19261 | 7.87 | 24.94755 | 11.0909 | 1.829048 | 99.53865 | 80.83 | 0.6 | 2.91 | 3.64 | 33.62 | 6.53 | 11.95702 | 13.24 | 61.4 | 37 | 96.92 | 42.8 | 54 | 380 | Escasa | Adecuada | 1.17 | 7.3 | 12 | TEST
2026-08-27 | Ago. | 2026 | B | 647.7146 | 1.2 | 1578.33 | 55.9271 | 90.99 | 50 | 12.5 | 8.78 | 8.49 | -16.2 | 61.14801 | 69.35452 | 642.51 | 0 | 150 | 0.07213033 | 0 | 5.234291 | 70.92328 | 8.08 | 25.70516 | 10.53993 | 1.758411 | 99.61941 | 86.35 | 0.63 | 3.23 | 4.2 | 33.66 | 7.17 | 9.678342 | 12.42 | 64.6 | 36 | 109.67 | 42.4 | 63 | 395 | Equilibrada | Lenta | 1.05 | 7.4 | 14.6 | TEST
2026-08-27 | Ago. | 2026 | A | 915.624997 | 1.09 | 1620.83 | 59.34894 | 89.23 | 75 | 12.5 | 8.8 | 8.3 | -127.2 | 79.3206 | 67.47826 | 913.93 | 0 | 150 | 0.02191735 | 0.1642754 | 5.343792 | 72.85954 | 7.67 | 26.20728 | 10.27442 | 1.837378 | 99.77298 | 84.7 | 0.51 | 2.63 | 4.71 | 35.12 | 5.81 | 8.972652 | 13.07 | 61.6 | 36 | 103.9 | 37.4 | 65 | 365 | Excesiva | Adecuada | 0.6 | 7 | 11.4 | TEST
2026-08-28 | Ago. | 2026 | B | 687.3625 | 1.01 | 1590 | 56.53462 | 91 | 75 | 12.5 | 8.7 | 8.6 | 74.9 | 64.36619 | 79.45392 | 1050.07 | 0 | 150 | 0.05934792 | 0 | 1.996699 | 65.80152 | 7.3 | 26.26134 | 10.83271 | 1.744984 | 99.28397 | 81.62 | 0.67 | 2.81 | 3.73 | 33.58 | 6.67 | 7.486282 | 12.82 | 63.9 | 38 | 92.19 | 38.4 | 46 | 365 | Equilibrada | Adecuada | 0.86 | 6.8 | 10.5 | TEST
2026-08-28 | Ago. | 2026 | A | 477.4911 | 1.33 | 1595 | 57.04168 | 91.91 | 75 | 12.5 | 9.05 | 7.68 | 35.9 | 43.73519 | 73.59326 | 724.39 | 0 | 125 | 0.06043096 | 0 | 5.342485 | 75.15187 | 7.67 | 26.59083 | 11.08734 | 1.86944 | 99.32824 | 90.47 | 0.68 | 3.15 | 4.02 | 32.88 | 6.66 | 16.1985 | 13.07 | 61 | 37 | 106.79 | 40.1 | 46 | 345 | Escasa | Lenta | 1.02 | 7.5 | 11.7 | TEST
2026-08-29 | Ago. | 2026 | B | 655.6422 | 1.3 | 1588.33 | 56.23291 | 91.48 | 37.5 | 12.5 | 8.7 | 7.9 | -36.4 | 61.17224 | 75.33981 | 738.57 | 0 | 125 | 0.05579981 | 0 | 2.049879 | 76.39429 | 8.06 | 25.28604 | 11.14373 | 1.84534 | 99.21794 | 96.44 | 0.67 | 3.17 | 4.15 | 32.67 | 6.54 | 13.40496 | 14.03 | 59.3 | 34 | 100.08 | 40.7 | 37 | 390 | Equilibrada | Rápida | 0.72 | 6.8 | 13.4 | TEST
2026-08-29 | Ago. | 2026 | A | 634.69 | 1.14 | 1549.17 | 54.10683 | 90.8 | 50 | 12.5 | 8.88 | 8.29 | 54.1 | 65.84345 | 79.63512 | 721.54 | 0 | 125 | 0.0420121 | 0 | 4.097904 | 58.26535 | 7.81 | 25.09176 | 11.27259 | 1.794311 | 99.32695 | 105.58 | 0.7 | 3.21 | 4.8 | 33.89 | 7.22 | 13.11451 | 14.59 | 63.5 | 36 | 104.74 | 39.2 | 64 | 370 | Equilibrada | Adecuada | 1.18 | 7.4 | 12.5 | TEST
2026-08-30 | Ago. | 2026 | B | 783.9501 | 1.1 | 1598.33 | 57.13717 | 90.69 | 75 | 25 | 8.8 | 8.5 | 42.4 | 72.74803 | 81.35814 | 839.32 | 0 | 150 | 0.01952429 | 0.2769274 | 3.65733 | 64.63999 | 7.45 | 26.19037 | 10.46873 | 1.822729 | 99.16097 | 99.28 | 0.73 | 3.17 | 4.35 | 33.6 | 6.38 | 17.84882 | 14.48 | 63.7 | 35 | 96.65 | 42.1 | 56 | 400 | Inestable | Canalizada | 1.02 | 6.3 | 15.7 | TEST
2026-08-30 | Ago. | 2026 | A | 679.9083 | 1.14 | 1586.67 | 56.33352 | 93.25 | 50 | 12.5 | 8.85 | 8.34 | -86.5 | 66.14531 | 91.81367 | 769.32 | 0 | 125 | 0.07287184 | 0 | 0.7073432 | 62.4113 | 8.06 | 25.21098 | 10.66569 | 1.843587 | 99.44607 | 331.53 | 0.68 | 0.4 | 2.02 | 19.12 | 0.68 | 10.81144 | 13.08 | 64.6 | 31 | 92.47 | 40.5 | 53 | 395 | Inestable | Lenta | 0.98 | 7 | 14.3 | TEST
2026-08-31 | Ago. | 2026 | B | 516.3404 | 1.49 | 1600.83 | 57.49645 | 92.85 | 50 | 25 | 8.7 | 7.9 | 43.7 | 48.15306 | 71.70431 | 824 | 0 | 125 | 0.02326439 | 0 | 2.855627 | 77.20163 | 7.63 | 25.01591 | 10.66352 | 1.814538 | 99.39073 | 85.58 | 0.63 | 2.83 | 3.66 | 31.52 | 6.51 | 17.02971 | 14.25 | 63.8 | 40 | 90.02 | 45.8 | 57 | 430 | Equilibrada | Adecuada | 1.3 | 6.4 | 12.3 | TEST
2026-08-31 | Ago. | 2026 | A | 671.077 | 1.316972 | 1575 | 55.62204 | 90.38 | 75 | 12.5 | 8.83 | 8.13 | 68.3 | 63.8357 | 69.7006 | 808.29 | 0 | 150 | 0.0358859 | 0 | 6.874391 | 69.71651 | 8.132702 | 25.86352 | 10.99598 | 1.856848 | 99.03495 | 81.43718 | 0.6379252 | 2.971666 | 3.740505 | 33.5766 | 6.739344 | 11.49757 | 13.09743 | 61.3 | 32 | 97.12 | 37.3 | 64 | 385 | Escasa | Canalizada | 1.09 | 7 | 12.7 | TEST
2026-09-01 | Set. | 2026 | B | 840.3046 | 1.428953 | 1599.17 | 58.16787 | 92.68 | 37.5 | 12.5 | 8.7 | 8.3 | 63.5 | 75.27967 | 69.08012 | 674.46 | 0.2491334 | 150 | 0.02233381 | 0 | 6.954815 | 77.4423 | 8.277128 | 26.89458 | 11.09091 | 1.815398 | 99.58752 | 89.47646 | 0.6291234 | 2.57041 | 3.447192 | 32.29942 | 6.395472 | 16.36312 | 13.43438 | 64.4 | 37 | 98.5 | 40.7 | 33 | 420 | Inestable | Rápida | 0.79 | 7.3 | 14.7 | TEST
2026-09-01 | Set. | 2026 | A | 791.207 | 1.226447 | 1590 | 56.74021 | 86.53 | 50 | 12.5 | 8.85 | 8.34 | 39.6 | 73.08375 | 68.00389 | 761.27 | 0 | 150 | 0.02410109 | 0 | 2.044763 | 72.21062 | 8.861403 | 25.19257 | 11.07506 | 1.744095 | 98.94115 | 92.1766 | 0.5746213 | 2.505955 | 3.244136 | 33.01256 | 6.32479 | 17.67851 | 13.83381 | 60.7 | 33 | 93.95 | 39.3 | 52 | 405 | Equilibrada | Rápida | 0.92 | 7.8 | 14.6 | TEST
2026-09-02 | Set. | 2026 | B | 792.1553 | 1.318826 | 1603.33 | 57.22867 | 92.3 | 75 | 25 | 8.8 | 8.4 | 51.6 | 71.94367 | 75.09677 | 949.29 | 0 | 175 | 0.02148604 | 0 | 4.699529 | 74.01125 | 8.089648 | 27.04326 | 10.84987 | 1.735198 | 99.84528 | 79.84307 | 0.6331404 | 2.879033 | 3.864243 | 35.71311 | 7.219342 | 9.796695 | 12.65671 | 61.5 | 31 | 97.5 | 43 | 31 | 400 | Excesiva | Lenta | 0.87 | 7.1 | 13.4 | TEST
2026-09-02 | Set. | 2026 | A | 741.2077 | 1.254171 | 1602.5 | 56.97766 | 89.79 | 50 | 12.5 | 8.95 | 8.28 | 71.8 | 67.64816 | 71.12016 | 811.06 | 0 | 150 | 0.05699632 | 0.4294694 | 2.691787 | 75.59165 | 7.124902 | 25.19636 | 11.08871 | 1.806284 | 99.89013 | 81.13419 | 0.616308 | 2.673853 | 3.417265 | 31.61061 | 6.065962 | 18.15512 | 15.52373 | 61.5 | 37 | 94.46 | 39.2 | 30 | 380 | Muy persistente | Lenta | 1.05 | 6.9 | 14.1 | TEST
2026-09-03 | Set. | 2026 | B | 598.0447 | 1.479098 | 1611.67 | 57.71952 | 86.17 | 100 | 12.5 | 8.9 | 8.2 | 51.6 | 53.57394 | 68.60511 | 1082.86 | 0 | 150 | 0.02928629 | 0 | 6.392459 | 77.57195 | 7.094055 | 26.06333 | 10.92753 | 1.847775 | 99.00666 | 70.72906 | 0.6181856 | 2.503102 | 3.34464 | 32.70681 | 6.063978 | 14.37632 | 15.07118 | 64.3 | 35 | 96.31 | 38.9 | 60 | 330 | Equilibrada | Adecuada | 1.12 | 6.1 | 12.3 | TEST
2026-09-03 | Set. | 2026 | A | 843.7236 | 1.219877 | 1606.67 | 57.52882 | 94 | 75 | 12.5 | 8.94 | 7.64 | 71.8 | 76.06884 | 75.25862 | 829.1159 | 0 | 175 | 0.05433662 | 0 | 3.996819 | 74.61031 | 7.474667 | 24.80638 | 10.64661 | 1.741445 | 99.1382 | 78.79985 | 0.6440011 | 2.493199 | 3.387996 | 32.9359 | 6.2504 | 16.84239 | 14.61426 | 62.9 | 32 | 102.93 | 41.6 | 50 | 395 | Inestable | Rápida | 0.85 | 6.8 | 10.4 | TEST
2026-09-04 | Set. | 2026 | B | 565.6494 | 1.25811 | 1506.667 | 51.05232 | 87.23 | 25 | 12.5 | 8.67 | 7.82 | 81.8 | 61.28207 | 99.6291 | 649.5474 | 0 | 150 | 0.02893026 | 0 | 1.774889 | 70.58257 | 8.1665 | 26.9481 | 10.33602 | 1.838452 | 99.0138 | 84.33271 | 0.7561968 | 3.015592 | 3.952846 | 35.46774 | 6.517609 | 14.41055 | 13.24763 | 64.7 | 37 | 93.45 | 36.8 | 55 | 415 | Equilibrada | Rápida | 0.86 | 6.1 | 12.1 | TEST
2026-09-04 | Set. | 2026 | A | 588.8404 | 1.360586 | 1601.67 | 57.44092 | 94.4 | 25 | 12.5 | 8.62 | 8.05 | 73.6 | 53.33619 | 74.77516 | 714.9439 | 0 | 175 | 0.01745524 | 0 | 2.217955 | 79.10678 | 7.877007 | 25.58584 | 11.22744 | 1.761322 | 99.89182 | 73.85183 | 0.7500988 | 2.709384 | 3.449109 | 34.17568 | 6.21717 | 15.74919 | 14.20421 | 63.9 | 32 | 102.66 | 43 | 54 | 400 | Muy persistente | Lenta | 0.94 | 6.5 | 11.7 | TEST
2026-09-05 | Set. | 2026 | B | 589.9331 | 1.280666 | 1539.17 | 53.46672 | 87.5 | 37.5 | 12.5 | 8.86 | 7.84 | 85.8 | 59.7381 | 93.87097 | 937.6724 | 0 | 175 | 0.02962791 | 0 | 1.972923 | 76.78331 | 7.82628 | 25.61856 | 10.9213 | 1.765985 | 99.41091 | 80.86438 | 0.7005602 | 2.581262 | 3.39471 | 32.21775 | 6.292238 | 13.5881 | 14.15045 | 62 | 38 | 101.93 | 39.6 | 41 | 370 | Inestable | Rápida | 0.91 | 7 | 12.4 | TEST
2026-09-05 | Set. | 2026 | A | 806.2042 | 1.188847 | 1592.5 | 56.99589 | 88.29 | 62.5 | 12.5 | 8.76 | 8.16 | 84.6 | 74.01859 | 67.87172 | 698.1554 | 0 | 175 | 0.01479412 | 0 | 0.630676 | 75.49714 | 7.404268 | 25.18582 | 10.38652 | 1.804832 | 99.77338 | 78.50999 | 0.6593261 | 2.379343 | 3.172404 | 31.72433 | 5.770031 | 13.10117 | 15.57697 | 62 | 40 | 103.36 | 38 | 55 | 415 | Muy persistente | Rápida | 1.11 | 7.2 | 14.3 | TEST
2026-09-06 | Set. | 2026 | B | 765.3345 | 1.247893 | 1468.5 | 48.6066 | 87.23 | 37.5 | 12.5 | 8.59 | 8.06 | 70.6 | 89.35129 | 85.90406 | 862.3789 | 0 | 175 | 0.0293686 | 0 | 5.020915 | 78.38929 | 7.753092 | 25.97873 | 10.37673 | 1.745805 | 99.50534 | 76.40017 | 0.6852003 | 2.500006 | 3.324005 | 33.73203 | 6.562002 | 19.93859 | 13.56703 | 59 | 35 | 99.02 | 45 | 35 | 365 | Escasa | Lenta | 0.88 | 7.9 | 12.1 | TEST
2026-09-06 | Set. | 2026 | A | 596.7808 | 1.394943 | 1617.5 | 58.05963 | 89.01 | 37.5 | 12.5 | 8.77 | 7.94 | 53.7 | 52.95598 | 69.08012 | 683.14 | 0 | 175 | 0.01090767 | 0.2899085 | 1.231417 | 76.17186 | 7.469381 | 26.514 | 10.28822 | 1.716427 | 99.16338 | 81.60277 | 0.6887864 | 2.670772 | 3.31197 | 32.38827 | 6.251916 | 16.28153 | 14.42053 | 63.1 | 40 | 105.32 | 39.8 | 55 | 370 | Inestable | Lenta | 0.99 | 6.8 | 11.5 | TEST
2026-09-07 | Set. | 2026 | B | 708.4681 | 1.319183 | 1520 | 52.21607 | 89.36 | 25 | 12.5 | 8.91 | 7.76 | 62.8 | 74.38602 | 82.35849 | 712.47 | 0 | 175 | 0.02322872 | 0 | 3.252086 | 79.05927 | 7.695558 | 24.71385 | 11.2904 | 1.778477 | 99.55183 | 81.61683 | 0.6685327 | 2.686941 | 3.444693 | 33.36281 | 6.496125 | 16.88926 | 13.91901 | 61.8 | 37 | 94.05 | 39.9 | 44 | 405 | Escasa | Canalizada | 1.12 | 7.9 | 10.9 | TEST
2026-09-07 | Set. | 2026 | A | 564.8105 | 1.494575 | 1538.33 | 53.60851 | 89.74 | 50 | 12.5 | 8.79 | 8.52 | 79.8 | 57.07399 | 74.85531 | 680.84 | 0 | 175 | 0.03610286 | 0 | 2.113183 | 78.49366 | 7.6855 | 25.23721 | 10.46118 | 1.754726 | 99.41971 | 85.66853 | 0.6958599 | 2.568669 | 3.391317 | 33.06504 | 6.342309 | 16.08925 | 13.91413 | 60.9 | 37 | 98.69 | 43.1 | 41 | 365 | Equilibrada | Lenta | 1.02 | 6.8 | 12.8 | TEST
2026-09-08 | Set. | 2026 | B | 588.641 | 1.170368 | 1548.33 | 54.25167 | 86 | 75 | 12.5 | 9.05 | 8.19 | 57 | 58.39728 | 95.02041 | 803.07 | 0 | 175 | 0.03000232 | 0 | 4.138805 | 74.72715 | 7.351995 | 25.04588 | 10.44268 | 1.883706 | 99.73463 | 98.3017 | 0.7208803 | 2.934669 | 3.480524 | 31.95213 | 6.156655 | 13.66616 | 15.28684 | 63.2 | 39 | 107.99 | 43.7 | 67 | 410 | Excesiva | Rápida | 0.82 | 7.4 | 12.2 | TEST
2026-09-08 | Set. | 2026 | A | 672.6119 | 1.146249 | 1586.67 | 56.43541 | 84.12 | 37.5 | 12.5 | 8.9 | 8.28 | 116.5 | 62.59577 | 76.32787 | 728.21 | 0 | 175 | 0.02714416 | 0 | 3.980848 | 77.8531 | 7.06277 | 25.55191 | 11.25105 | 1.882108 | 99.56828 | 78.49442 | 0.6900008 | 2.691197 | 3.244012 | 31.22825 | 5.954397 | 16.9911 | 15.80604 | 62.3 | 40 | 99.17 | 46.2 | 50 | 400 | Inestable | Rápida | 1.27 | 7.1 | 10.8 | TEST
2026-09-09 | Set. | 2026 | B | 731.7508 | 1.177067 | 1560.83 | 54.94291 | 93.1 | 50 | 12.5 | 8.9 | 8.32 | 75.6 | 71.10738 | 76.9163 | 829.5 | 0 | 175 | 0.03944327 | 0 | 4.642559 | 76.35723 | 7.170103 | 26.0161 | 10.47318 | 1.740893 | 99.4968 | 80.76739 | 0.6885257 | 2.616545 | 3.450631 | 31.80746 | 5.954835 | 12.01162 | 14.95895 | 63 | 35 | 100.48 | 46.7 | 58 | 390 | Inestable | Rápida | 0.62 | 6.6 | 9.6 | TEST
2026-09-09 | Set. | 2026 | A | 633.4928 | 1.275875 | 1543.33 | 54.44277 | 88.63 | 50 | 12.5 | 8.8 | 7.81 | 135.3 | 62.82918 | 74.377 | 731.43 | 0.1632871 | 175 | 0.02942878 | 0 | 3.649808 | 75.15217 | 7.973027 | 25.07362 | 10.5814 | 1.853148 | 99.87733 | 88.40061 | 0.7424039 | 2.93921 | 3.856044 | 33.34405 | 6.309165 | 14.53992 | 13.44609 | 63.8 | 36 | 97.01 | 38 | 38 | 380 | Inestable | Canalizada | 1.2 | 7.5 | 10.9 | TEST
2026-09-10 | Set. | 2026 | B | 642.4433 | 1.213061 | 1593.33 | 57.58719 | 90.69 | 50 | 12.5 | 9.28 | 8.06 | 97.8 | 58.34745 | 74.77516 | 910.58 | 0.1224296 | 150 | 0.02610199 | 0 | 5.592332 | 73.1566 | 8.0669 | 26.1279 | 10.36181 | 1.751451 | 99.83717 | 91.47173 | 0.7633256 | 3.00298 | 3.850591 | 33.82483 | 6.498475 | 11.82551 | 13.41 | 64.1 | 38 | 93.37 | 41.6 | 42 | 350 | Inestable | Rápida | 0.94 | 7.9 | 14.8 | TEST
2026-09-10 | Set. | 2026 | A | 862.7645 | 1.108193 | 1585 | 56.0321 | 90.9 | 50 | 25 | 9.32 | 8.66 | -21.3 | 80.95522 | 70.90355 | 899.53 | 0 | 175 | 0.0173652 | 0.2592621 | 5.109953 | 65.13989 | 7.43043 | 26.68872 | 11.16872 | 1.794875 | 99.61677 | 88.90702 | 0.7216642 | 3.28914 | 4.393252 | 32.73918 | 6.213439 | 14.78591 | 14.25198 | 62 | 38 | 90.27 | 40.3 | 44 | 350 | Inestable | Lenta | 0.91 | 6.6 | 13.7 | TEST
2026-09-11 | Set. | 2026 | B | 767.6956 | 1.291051 | 1605 | 57.43015 | 86.53 | 50 | 12.5 | 9.29 | 8.43 | 63.6 | 72.42295 | 72.37306 | 933.4 | 0 | 175 | 0.05957923 | 0 | 5.041157 | 75.84024 | 7.450224 | 25.94151 | 10.27987 | 1.837962 | 98.96515 | 86.95613 | 0.616713 | 2.631956 | 4.011256 | 34.39795 | 6.273732 | 14.57013 | 12.60859 | 63.1 | 34 | 100.56 | 40.8 | 70 | 410 | Muy persistente | Canalizada | 0.99 | 6.4 | 10.6 | TEST
2026-09-11 | Set. | 2026 | A | 778.0788 | 1.205733 | 1594.17 | 56.68364 | 82.65 | 75 | 25 | 9.1 | 8 | -3.1 | 71.75464 | 69.14851 | 1142.86 | 0 | 150 | 0.03956846 | 0 | 5.738795 | 75.01296 | 7.462986 | 26.24486 | 10.80054 | 1.818907 | 98.97984 | 79.12176 | 0.7032998 | 2.810397 | 3.776232 | 34.19388 | 6.390841 | 12.888 | 13.67892 | 59.3 | 35 | 104.4 | 40.5 | 39 | 425 | Escasa | Rápida | 0.74 | 7.9 | 14.2 | TEST
2026-09-12 | Set. | 2026 | B | 645.4838 | 1.295496 | 1595 | 57.04168 | 87.5 | 37.5 | 12.5 | 8.91 | 7.95 | 73.4 | 59.12227 | 69.08012 | 994.79 | 0 | 175 | 0.0056414 | 0 | 7.550686 | 73.35784 | 7.424173 | 27.05049 | 11.276 | 1.827976 | 99.26842 | 75.40387 | 0.7193295 | 2.941552 | 3.973667 | 33.40116 | 6.271299 | 24.53717 | 13.24384 | 62.3 | 35 | 94.49 | 43.3 | 70 | 385 | Muy persistente | Canalizada | 0.9 | 6.7 | 14.1 | TEST
2026-09-12 | Set. | 2026 | A | 811.6799 | 1.2385 | 1601.67 | 57.44092 | 91.38 | 75 | 12.5 | 8.8 | 8 | 36.8 | 73.52062 | 71.12016 | 1213.61 | 0 | 150 | 0.05759419 | 0 | 3.826518 | 77.3017 | 7.657241 | 24.96256 | 10.9638 | 1.808566 | 99.39918 | 80.28648 | 0.717398 | 2.700246 | 3.690884 | 34.42794 | 6.397803 | 11.6918 | 13.5129 | 62 | 34 | 105.31 | 43.1 | 45 | 395 | Excesiva | Lenta | 1.03 | 7.4 | 9.3 | TEST
2026-09-13 | Set. | 2026 | B | 605.8095 | 1.314764 | 1570.83 | 55.26615 | 90.29 | 50 | 12.5 | 8.93 | 8.34 | 69.4 | 63.4388 | 80 | 916.64 | 0 | 125 | 0.03151799 | 0.3174188 | 3.834021 | 77.41059 | 7.477398 | 25.83065 | 11.18155 | 1.790578 | 99.75878 | 83.16679 | 0.6697284 | 2.814869 | 3.766489 | 32.31115 | 5.840865 | 8.003558 | 14.49795 | 60.8 | 34 | 94.95 | 40.2 | 46 | 385 | Excesiva | Lenta | 0.77 | 6.9 | 12.7 | TEST
2026-09-13 | Set. | 2026 | A | 649.9756 | 1.348811 | 1602.5 | 57.17954 | 88.23 | 75 | 12.5 | 8.8 | 8.2 | 24.9 | 59.1122 | 70.68826 | 1211.43 | 0 | 150 | 0.057426 | 0 | 1.870367 | 77.76652 | 7.008762 | 25.85813 | 10.95221 | 1.82256 | 99.83453 | 78.14992 | 0.7064966 | 2.801607 | 3.584423 | 31.64854 | 5.979979 | 10.69444 | 15.50892 | 63.5 | 35 | 102.77 | 40.7 | 40 | 370 | Equilibrada | Canalizada | 0.7 | 7.1 | 15.5 | TEST
2026-09-14 | Set. | 2026 | B | 697.1195 | 1.28898 | 1603.33 | 57.64566 | 90 | 50 | 12.5 | 8.86 | 7.88 | -110.9 | 62.85451 | 65.88679 | 1019.59 | 0 | 150 | 0.02940676 | 0 | 6.255861 | 75.90758 | 7.420402 | 26.39426 | 10.82989 | 1.880819 | 99.36238 | 81.54966 | 0.5476721 | 2.595686 | 3.945641 | 33.01225 | 5.645078 | 20.15564 | 14.07718 | 63.9 | 41 | 101.77 | 43.3 | 41 | 375 | Excesiva | Canalizada | 0.8 | 7 | 14.9 | TEST
2026-09-14 | Set. | 2026 | A | 873.3211 | 1.268324 | 1613.33 | 57.92028 | 85.71 | 37.5 | 12.5 | 8.85 | 8.03 | 45.4 | 77.88232 | 75.33981 | 1118.93 | 0 | 150 | 0.0245881 | 0 | 2.259932 | 75.63489 | 7.752542 | 26.3975 | 11.32775 | 1.859283 | 99.86913 | 77.89063 | 0.7145991 | 2.848429 | 3.734859 | 33.09397 | 6.925195 | 15.79398 | 13.22228 | 61.5 | 38 | 101.75 | 39.2 | 58 | 360 | Escasa | Canalizada | 1.23 | 7.7 | 10.8 | TEST
2026-09-15 | Set. | 2026 | B | 550.739 | 1.350002 | 1567.5 | 55.98783 | 90.21 | 50 | 12.5 | 8.82 | 8.19 | -120.8 | 52.29539 | 78.38384 | 973.25 | 0 | 150 | 0.03647135 | 0 | 4.786317 | 78.73466 | 7.734109 | 24.60551 | 10.81481 | 1.712958 | 99.5279 | 88.05343 | 0.693229 | 2.84896 | 3.8704 | 33.18001 | 6.495939 | 15.71943 | 13.21 | 63.7 | 35 | 93.56 | 41.8 | 60 | 340 | Inestable | Lenta | 0.52 | 7.1 | 13.3 | TEST
|  |  |  | 546.2999 | 1.269661 | 1600 | 57.34127 | 92.5 | 37.5 | 12.5 | 8.82 | 8.01 |  | 51.46482 | 80.73988 | 1145.02 |  | 125 |  |  |  | 74.57998 | 7.277908 |  |  |  |  | 83.39984 | 0.7897047 | 3.160415 | 3.934557 | 33.48364 | 6.290503 |  | 16.54585
|  |  |  | 571.279 | 1.253775 | 1583.33 | 56.0305 | 94.93 | 25 | 12.5 | 8.6 | 7.86 |  | 53.66252 | 73.82664 | 1011.66 |  | 150 |  |  |  | 77.94401 | 7.151345 |  |  |  |  | 95.88125 | 0.6975611 | 3.099498 | 3.863355 | 32.20551 | 6.289228 |  | 15.03466
|  |  |  | 871.6481 | 1.298403 | 1609.17 | 57.88588 | 90.47 | 50 | 12.5 | 8.64 | 8.44 |  | 77.98039 | 70.40323 | 1243.93 |  | 150 |  |  |  | 76.04806 | 7.789333 |  |  |  |  | 86.66089 | 0.6861034 | 2.935288 | 3.913722 | 34.20562 | 6.219299 |  | 13.29046
|  |  |  | 501.897 | 1.235011 | 1595 | 57.25278 | 94.83 | 37.5 | 12.5 | 8.91 | 7.93 |  | 77.62901 | 106.4634 | 508 |  | 125 |  |  |  | 76.60377 | 7.702433 |  |  |  |  | 82.13781 | 0.6582937 | 2.909094 | 4.074977 | 34.50564 | 6.507982 |  | 12.47138
|  |  |  | 547.8668 | 1.338808 | 1601.67 | 57.23279 | 93.78 | 25 | 12.5 | 8.8 | 8 |  | 49.80533 | 66.07379 | 1240.71 |  | 125 |  |  |  | 80.48404 | 7.557197 |  |  |  |  | 81.47241 | 0.6517627 | 2.744821 | 3.702118 | 32.97107 | 6.345869 |  | 13.91182
|  |  |  | 745.0434 | 1.24572 | 1610 | 57.72495 | 90.19 | 37.5 | 12.5 | 8.9 | 8.4 |  | 66.80529 | 91.53342 | 854.29 |  | 150 |  |  |  | 72.95397 | 7.754885 |  |  |  |  | 79.40746 | 0.6329482 | 2.746512 | 3.810469 | 34.60613 | 6.564178 |  | 11.68979
|  |  |  | 976.4205 | 1.16671 | 1600.83 | 57.08053 | 92.72 | 25 | 12.5 | 9.01 | 8.78 |  | 89.04764 | 77.85953 | 931.79 |  | 125 |  |  |  | 73.74251 | 8.040692 |  |  |  |  | 93.37591 | 0.6943334 | 3.003196 | 3.990436 | 34.93625 | 6.624893 |  | 11.5793
|  |  |  | 713.0262 | 1.364234 | 1601.67 | 57.02898 | 79.62 | 37.5 | 12.5 | 8.7 | 8 |  | 65.05124 | 69.35452 | 1067.86 |  | 150 |  |  |  | 77.01048 | 7.896532 |  |  |  |  | 91.27302 | 0.7011558 | 3.038333 | 3.975254 | 34.8702 | 6.52638 |  | 12.88762
|  |  |  | 767.574 | 1.214399 | 1607.5 | 57.57778 | 84.84 | 37.5 | 12.5 | 8.9 | 8.54 |  | 69.10876 | 75.83062 | 931.79 |  | 125 |  |  |  | 74.85067 | 7.805694 |  |  |  |  | 83.64643 | 0.7436465 | 3.080664 | 4.034417 | 34.83713 | 6.627212 |  | 12.58169
|  |  |  | 743.1586 | 1.244613 | 1598.33 | 57.24142 | 84.31 | 37.5 | 12.5 | 8.8 | 8.1 |  | 67.68984 | 73.20755 | 1067.14 |  | 125 |  |  |  | 75.85227 | 7.681461 |  |  |  |  | 93.21914 | 0.7073446 | 3.303448 | 4.112827 | 34.855 | 6.813109 |  | 12.25314
|  |  |  | 624.4348 | 1.176669 | 1540.833 | 53.47705 | 86.84 | 25 | 12.5 | 8.73 | 8.06 |  | 68.8924 | 84.04332 | 854.4485 |  | 125 |  |  |  | 75.64501 | 7.777648 |  |  |  |  | 81.00608 | 0.7897034 | 3.083404 | 3.898636 | 35.66642 | 6.483246 |  | 12.55296
|  |  |  | 598.1158 | 1.355853 | 1596.667 | 57.14175 | 87.8 | 37.5 | 12.5 | 8.7 | 8.2 |  | 54.63063 | 71.77801 | 1136.429 |  | 100 |  |  |  | 73.27359 | 7.392014 |  |  |  |  | 90.01857 | 0.6965401 | 2.935388 | 3.548709 | 32.71057 | 6.07444 |  | 14.82688
|  |  |  | 449.4905 | 1.303027 | 1518.333 | 52.01177 | 87.3 | 37.5 | 12.5 | 8.64 | 7.46 |  | 51.74389 | 84.65455 | 874.9335 |  | 100 |  |  |  | 75.36143 | 7.47443 |  |  |  |  | 93.43192 | 0.7414713 | 2.830906 | 3.657372 | 32.79293 | 5.887443 |  | 15.43263
|  |  |  | 616.7221 | 1.352287 | 1596.667 | 56.83281 | 85.33 | 50 | 12.5 | 8.7 | 8 |  | 56.6363 | 73.74868 | 1010.714 |  | 125 |  |  |  | 76.6926 | 7.72291 |  |  |  |  | 90.3834 | 0.7046588 | 2.996201 | 3.743262 | 33.33346 | 6.505159 |  | 14.80385
|  |  |  | 697.873 | 1.127556 | 1587.5 | 56.4857 | 89.74 | 50 | 12.5 | 8.76 | 7.34 |  | 64.85491 | 83.14286 | 1249.418 |  | 100 |  |  |  | 70.58544 | 7.59624 |  |  |  |  | 103.2826 | 0.6885508 | 3.473979 | 4.267414 | 33.67494 | 6.401121 |  | 13.32494
|  |  |  | 726.0338 | 1.162365 | 1602.727 | 58.38334 | 79.62 | 200 | 12.5 | 9.2 | 8.3 |  | 70.53677 | 75.25862 | 1167.857 | [5 empty] | 70.41351 | 7.597922 |  |  |  |  | 105.6212 | 0.5493117 | 2.844985 | 3.924803 | 33.74049 | 6.260448 |  | 12.23245
|  |  |  | 452.9034 | 1.124668 | 1637.778 | 59.43726 | 81.13 | 175 | 12.5 | 9.23 | 8.07 |  | 56.96986 | 98.64407 | 904.0419 |  | 150 |  |  |  | 73.93806 | 7.2545 |  |  |  |  | 102.5737 | 0.5547778 | 2.918774 | 3.823599 | 32.56822 | 6.29979 |  | 12.88015
|  |  |  | 685.0631 | 1.20551 | 1610.833 | 57.77391 | 82.35 | 175 | 25 | 9.1 | 8.4 |  | 64.01038 | 73.36134 | 1253.259 |  | 100 |  |  |  | 70.51924 | 7.221126 |  |  |  |  | 97.78496 | 0.5388153 | 3.037319 | 3.955301 | 33.23889 | 6.238266 |  | 12.25119
|  |  |  | 849.0172 | 1.131398 | 1620 | 58.41455 | 84.01 | 37.5 | 25 | 8.91 | 8.37 |  | 74.76514 | 71.12016 | 1146.16 |  | 100 |  |  |  | 70.24059 | 7.370532 |  |  |  |  | 94.95363 | 0.5465772 | 2.63754 | 3.742286 | 33.40923 | 6.654341 |  | 12.81695
|  |  |  | 769.7558 | 1.054446 | 1618.33 | 58.21204 | 87.28 | 50 | 25 | 9.06 | 8.51 |  | 68.09132 | 71.3381 | 1549.57 |  | 150 |  |  |  | 58.85119 | 7.251085 |  |  |  |  | 109.693 | 0.5879535 | 3.258089 | 4.750684 | 32.47291 | 5.94775 |  | 14.61263
|  |  |  | 661.8647 | 1.179222 | 1569.17 | 55.77314 | 85.18 | 62.5 | 25 | 9.1 | 8.65 |  | 63.0221 | 85.69325 | 1267.02 |  | 75 |  |  |  | 71.64033 | 7.324474 |  |  |  |  | 99.43807 | 0.5272622 | 2.960688 | 4.226197 | 32.2016 | 6.247749 |  | 12.73557
|  |  |  | 679.4085 | 1.06008 | 1495.17 | 50.64071 | 80.48 | 50 | 25 | 9.17 | 8.61 |  | 74.77551 | 68.87574 | 1052.95 |  | 50 |  |  |  | 74.48286 | 7.334909 |  |  |  |  | 88.27621 | 0.5392462 | 2.909129 | 4.082305 | 34.50367 | 6.392628 |  | 13.88672
|  |  |  | 818.8391 | 1.155505 | 1595 | 56.73328 | 94.44 | 50 | 12.5 | 9.07 | 8.46 |  | 75.40823 | 69.01186 | 1334.73 |  | 150 |  |  |  | 69.86634 | 7.240167 |  |  |  |  | 94.26262 | 0.5240662 | 2.896756 | 3.978483 | 32.67882 | 6.466701 |  | 12.5357
|  |  |  | 1035.167 | 1.082249 | 1615.83 | 58.06639 | 83.34 | 37.5 | 12.5 | 9.03 | 8.59 |  | 91.9409 | 68.203125 | 1191.14 |  | 100 |  |  |  | 71.39754 | 7.355456 |  |  |  |  | 92.57724 | 0.56145 | 3.167202 | 4.030292 | 33.69497 | 6.765388 |  | 12.44327
|  |  |  | 678.801 | 1.219137 | 1590 | 56.74021 | 91.23 | 37.5 | 12.5 | 8.84 | 8.53 |  | 64.97493 | 73.13089 | 1182.25 | [5 empty] | 74.91799 | 7.636351 |  |  |  |  | 90.6755 | 0.5172839 | 2.852016 | 3.754684 | 33.90415 | 6.723855 |  | 11.98109
|  |  |  | 823.7158 | 1.235551 | 1614.167 | 58.07407 | 80.95 | 37.5 | 12.5 | 8.8 | 8.03 |  | 73.22604 | 66.07379 | 1040.446 |  | 100 |  |  |  | 75.89023 | 7.351339 |  |  |  |  | 81.41995 | 0.5324284 | 2.833756 | 3.659947 | 33.66992 | 6.58468 |  | 12.22652
|  |  |  | 740.9216 | 1.17634 | 1602.5 | 58.36961 | 89.39 | 75 | 12.5 | 9.11 | 8.41 |  | 66.00946 | 75.91304 | 1335.394 |  | 75 |  |  |  | 75.47717 | 7.088112 |  |  |  |  | 71.52101 | 0.5376751 | 2.562067 | 3.38191 | 32.0325 | 6.343811 |  | 13.0432
|  |  |  | 764.2022 | 1.147682 | 1596.67 | 57.14195 | 83.34 | 50 | 12.5 | 8.94 | 8.69 |  | 69.80022 | 72.52336 | 1129.608 |  | 150 |  |  |  | 74.53703 | 7.416789 |  |  |  |  | 79.04197 | 0.5816374 | 2.929336 | 3.788442 | 33.90843 | 6.738081 |  | 12.68684
|  |  |  | 591.9693 | 1.225574 | 1583.333 | 56.0307 | 81.81 | 62.5 | 12.5 | 8.97 | 8.01 |  | 55.60572 | 80.927 | 1006.525 |  | 100 |  |  |  | 75.19365 | 7.165788 |  |  |  |  | 81.11896 | 0.5614385 | 2.716883 | 0.3296706 | 33.39467 | 6.446759 |  | 15.2887
|  |  |  | 687.1155 | 0.9886705 | 1604.167 | 57.48462 | 82.85 | 37.5 | 12.5 | 8.96 | 8 |  | 62.09367 | 78.91525 | 1094.641 |  | 125 |  |  |  | 72.5182 | 6.929988 |  |  |  |  | 77.04745 | 0.5512996 | 2.774428 | 3.524931 | 32.29958 | 6.410372 |  | 13.10607
|  |  |  | 662.9978 | 1.174883 | 1603.333 | 57.64586 | 90.8 | 50 | 12.5 | 8.84 | 8.13 |  | 59.77766 | 70.33233 | 1072.768 |  | 100 |  |  |  | 73.69225 | 6.696274 |  |  |  |  | 77.156 | 0.5592 | 2.7096 | 3.48 | 30.488 | 6.0088 |  | 14.63592
|  |  |  | 714.4923 | 1.14909 | 1595 | 57.04168 | 86.95 | 50 | 12.5 | 9.74 | 8.34 |  | 65.44302 | 70.61678 | 1043.587 |  | 100 |  |  |  | 72.86409 | 7.040967 |  |  |  |  | 94.68655 | 0.5713161 | 2.922095 | 3.655635 | 31.30248 | 6.658405 |  | 13.21393
|  |  |  | 681.4481 | 1.108232 | 1583.333 | 56.0307 | 86.41 | 62.5 | 25 | 9.11 | 8.18 |  | 64.01078 | 72.14876 | 1253.94 |  | 150 |  |  |  | 72.47936 | 6.605207 |  |  |  |  | 87.94739 | 0.6236257 | 2.938235 | 3.6898 | 30.15794 | 6.39417 |  | 14.17893
|  |  |  | 543.1552 | 1.185012 | 1600.833 | 56.8792 | 86.37 | 37.5 | 12.5 | 8.8 | 8.03 |  | 51.87122 | 73.13089 | 982.8406 |  | 100 |  |  |  | 76.61466 | 7.610252 |  |  |  |  | 82.89965 | 0.6631953 | 2.898277 | 3.79254 | 33.53629 | 6.708036 |  | 13.12817
|  |  |  | 761.5689 | 1.17944 | 1595.833 | 56.68231 | 93.55 | 75 | 12.5 | 8.93 | 8.51 |  | 70.16053 | 94.76255 | 1181.071 |  | 100 |  |  |  | 72.73388 | 7.080976 |  |  |  |  | 88.88773 | 0.6302308 | 2.881256 | 3.743677 | 32.2244 | 6.806966 |  | 13.65166
|  |  |  | 564.0079 | 1.223463 | 1590 | 56.53462 | 94.44 | 50 | 12.5 | 8.89 | 8.09 |  | 52.28683 | 77.25664 | 1412.821 |  | 100 |  |  |  | 74.67036 | 6.862662 |  |  |  |  | 78.24321 | 0.6487051 | 2.734526 | 3.516984 | 31.54088 | 6.214383 |  | 14.49573
|  |  |  | 871.8938 | 1.174372 | 1610.833 | 58.52921 | 89.13 | 50 | 12.5 | 8.9 | 8.4 |  | 77.06534 | 75.42117 | 1291.071 |  | 75 |  |  |  | 71.48279 | 7.358551 |  |  |  |  | 77.3528 | 0.597688 | 2.626803 | 3.584538 | 34.68097 | 7.243999 |  | 11.96065
|  |  |  | 423.7132 | 1.172258 | 1592.857 | 57.12333 | 83.01 | 50 | 12.5 | 9.05 | 8.2 |  | 71.6421 | 119.7942 | 714.5171 | [5 empty] | 75.01748 | 7.803274 |  |  |  |  | 69.47527 | 0.5510074 | 2.674384 | 3.46976 | 35.40028 | 7.321226 |  | 11.19427
|  |  |  | 893.6964 | 1.072412 | 1597 | 57.05764 | 88.09 | 62.5 | 12.5 | 9 | 8.3 |  | 103.2399 | 83.64072 | 1217.143 |  | 100 |  |  |  | 70.94571 | 7.694592 |  |  |  |  | 73.15603 | 0.5604634 | 2.754354 | 3.601835 | 35.1389 | 7.334812 |  | 11.25984
|  |  |  | 742.0354 | 1.080439 | 1487.5 | 50.20561 | 76.79 | 75 | 12.5 | 9.09 | 8.45 |  | 82.80072 | 70.83164 | 1151.179 | [5 empty] | 70.83019 | 7.645574 |  |  |  |  | 82.26715 | 0.5698882 | 2.577865 | 3.554322 | 36.5058 | 7.1378 |  | 11.67392
|  |  |  | 786.6292 | 1.294222 | 1603.333 | 57.86109 | 83.6 | 62.5 | 12.5 | 8.9 | 8.5 |  | 70.66078 | 71.92585 | 1035.714 |  | 50 |  |  |  | 74.16923 | 7.457887 |  |  |  |  | 72.64004 | 0.588705 | 2.75115 | 3.81162 | 34.71967 | 7.565365 |  | 12.15677
|  |  |  | 527.8373 | 1.222228 | 1587.273 | 56.36998 | 88.24 | 37.5 | 12.5 | 8.93 | 8.59 |  | 56.88815 | 90.7013 | 807.6207 |  | 100 |  |  |  | 71.0725 | 7.365536 |  |  |  |  | 82.03126 | 0.5818337 | 2.669477 | 3.573454 | 34.06977 | 6.807181 |  | 12.87412
|  |  |  | 759.2708 | 1.309333 | 1594.167 | 56.68344 | 83.9 | 75 | 12.5 | 8.7 | 8 |  | 70.02055 | 69.7006 | 935.7143 |  | 100 |  |  |  | 73.41111 | 7.5955 |  |  |  |  | 75.61359 | 0.592518 | 2.737727 | 3.956693 | 34.97512 | 7.009459 |  | 11.4104
|  |  |  | 473.1947 | 1.369253 | 1587.143 | 56.6712 | 91.42 | 50 | 12.5 | 8.79 | 8.03 |  | 83.11085 | 110.5063 | 434.0466 | [5 empty] | 70.25482 | 7.513 |  |  |  |  | 78.37536 | 0.5521837 | 2.736569 | 3.80263 | 34.67898 | 6.829517 |  | 11.07009
|  |  |  | 569.7107 | 1.315266 | 1597.778 | 58.5504 | 88.5 | 62.5 | 12.5 | 8.8 | 8.1 |  | 67.66524 | 96.19835 | 755.7143 |  | 75 |  |  |  | 74.56867 | 7.172886 |  |  |  |  | 81.13722 | 0.5443672 | 2.581165 | 3.625039 | 31.81457 | 6.772581 |  | 12.87468
|  |  |  | 796.0497 | 1.398935 | 1586.667 | 56.85371 | 77.12 | 100 | 25 | 8.92 | 8.31 |  | 76.73577 | 97.40586 | 729.575 |  | 75 |  |  |  | 77.97794 | 7.303693 |  |  |  |  | 101.1367 | 0.5866125 | 2.808384 | 3.764643 | 32.67492 | 6.409617 |  | 12.24744
|  |  |  | 504.4902 | 1.482322 | 1533.333 | 54.21423 | 86.17 | 75 | 12.5 | 9 | 8.5 |  | 50.57333 | 72.59875 | 846.4286 | [5 empty] | 79.94792 | 7.298 |  |  |  |  | 79.69719 | 0.5506621 | 2.774124 | 3.680359 | 33.33566 | 6.413285 |  | 13.32881
|  |  |  | 733.2377 | 1.292001 | 1593.333 | 57.15213 | 84.09 | 37.5 | 12.5 | 8.7 | 8.1 |  | 67.10031 | 74.45629 | 835.7143 |  | 125 |  |  |  | 75.69218 | 7.362558 |  |  |  |  | 75.98408 | 0.5118989 | 2.719428 | 3.555312 | 32.49792 | 6.42037 |  | 12.76891
|  |  |  | 853.2873 | 1.220989 | 1630 | 59.1002 | 87.71 | 50 | 12.5 | 9.07 | 8.55 |  | 73.81378 | 71.70431 | 885.2583 |  | 75 |  |  |  | 71.56692 | 7.429527 |  |  |  |  | 68.39962 | 0.5060002 | 2.593214 | 3.492087 | 32.94806 | 6.683086 |  | 11.70981
|  |  |  | 636.3774 | 1.365655 | 1537.5 | 53.26267 | 84.18 | 75 | 12.5 | 9 | 8.1 |  | 64.7583 | 73.59326 | 927.2857 |  | 50 |  |  |  | 74.99835 | 7.422104 |  |  |  |  | 74.83388 | 0.5258032 | 2.708719 | 3.749428 | 33.42869 | 6.405837 |  | 11.71472
|  |  |  | 562.3522 | 1.471335 | 1597.5 | 56.48494 | 91.17 | 37.5 | 12.5 | 9.03 | 8.36 |  | 51.93421 | 71.55738 | 957.5 |  | 75 |  |  |  | 70.56899 | 6.898899 |  |  |  |  | 97.32748 | 0.5719984 | 3.457069 | 4.223511 | 32.80237 | 5.493442 |  | 14.35358
|  |  |  | 471.4712 | 1.531767 | 1479.167 | 48.9221 | 92.5 | 75 | 12.5 | 9 | 8.2 |  | 54.29398 | 74.85531 | 898.5714 |  | 75 |  |  |  | 77.73367 | 6.627002 |  |  |  |  | 98.38065 | 0.5058981 | 3.207358 | 3.751244 | 30.53789 | 5.574085 |  | 13.44537
|  |  |  | 559.8346 | 1.521447 | 1560.833 | 54.74405 | 97.29 | 37.5 | 12.5 | 8.73 | 7.81 |  | 54.59904 | 78.20829 | 1167.679 |  | 75 |  |  |  | 79.56281 | 6.524656 |  |  |  |  | 104.8839 | 0.5429546 | 3.517763 | 3.847311 | 30.67086 | 6.127924 |  | 14.93448
|  |  |  | 495.6777 | 1.545515 | 1497.5 | 50.52518 | 94.73 | 50 | 12.5 | 8.8 | 8.1 |  | 54.59382 | 75.66631 | 809.2857 |  | 75 |  |  |  | 66.18483 | 6.955292 |  |  |  |  | 116.504 | 0.5889194 | 3.706459 | 4.680084 | 32.04793 | 5.578115 |  | 13.20633
|  |  |  | 735.1933 | 1.304977 | 1546.667 | 53.84997 | 96.42 | 25 | 12.5 | 9.13 | 8.27 |  | 73.55938 | 94.8913 | 927.5861 |  | 75 |  |  |  | 61.77139 | 7.191 |  |  |  |  | 117.153 | 0.5773685 | 3.816471 | 4.558177 | 32.19109 | 6.025196 |  | 13.81065
|  |  |  | 450.824 | 1.450023 | 1497.5 | 50.89333 | 94.44 | 125 | 12.5 | 9 | 8 |  | 49.29445 | 73.13089 | 822.1429 |  | 75 |  |  |  | 73.20265 | 7.473526 |  |  |  |  | 109.8394 | 0.5728597 | 3.925409 | 4.674264 | 34.51577 | 5.937864 |  | 12.81329
|  |  |  | 588.9517 | 1.189841 | 1541.667 | 54.02499 | 97.24 | 100 | 12.5 | 9.4 | 8.32 |  | 58.92685 | 89.08163 | 991.0994 |  | 75 |  |  |  | 64.41097 | 7.185616 |  |  |  |  | 111.6897 | 0.5428353 | 3.948356 | 4.603718 | 33.15042 | 5.642138 |  | 13.46582
|  |  |  | 575.6003 | 1.476503 | 1512.5 | 52.70891 | 94.28 | 200 | 25 | 9.1 | 8.4 |  | 60.16728 | 75.66631 | 913.2143 |  | 75 |  |  |  | 69.97537 | 7.173867 |  |  |  |  | 115.2475 | 0.5506212 | 3.755103 | 4.669887 | 31.91701 | 6.09522 |  | 13.44892
|  |  |  | 464.1785 | 1.39431 | 1505.833 | 51.45945 | 96.87 | 50 | 12.5 | 9.07 | 8.1 |  | 49.91851 | 73.43849 | 1033.647 |  | 75 |  |  |  | 71.76906 | 7.018981 |  |  |  |  | 112.3106 | 0.4980007 | 3.580333 | 4.096709 | 31.57062 | 6.115497 |  | 15.41783
|  |  |  | 313.8723 | 1.492333 | 1481.667 | 50.17606 | 96.22 | 100 | 12.5 | 9.15 | 8.3 |  | 70.36467 | 118.3729 | 587.8571 |  | 75 |  |  |  | 75.48462 | 7.151809 |  |  |  |  | 100.9002 | 0.5229251 | 3.44504 | 4.124112 | 31.01129 | 6.294258 |  | 13.75078
|  |  |  | 432.661 | 1.391333 | 1523.636 | 52.74591 | 96.87 | 37.5 | 12.5 | 9.03 | 8.39 |  | 53.8366 | 79.81714 | 1036.856 |  | 50 |  |  |  | 73.77648 | 7.01001 |  |  |  |  | 102.3485 | 0.5657743 | 3.342262 | 4.414241 | 31.18362 | 6.241916 |  | 14.63945
|  |  |  | 436.4499 | 1.5 | 1390.833 | 42.73642 | 94.18 | 50 | 12.5 | 9.25 | 7.9 |  | 61.18993 | 75.99565 | 822.756 |  | 150 |  |  |  | 68.24849 | 7.636919 |  |  |  |  | 129.1485 | 0.6301512 | 4.319102 | 5.117944 | 32.62699 | 6.448254 |  | 13.55494
|  |  |  | 522.7754 | 1.604887 | 1474.167 | 49.83818 | 93.71 | 37.5 | 12.5 | 9.14 | 8.52 |  | 59.29597 | 66.83254 | 709.132 |  | 75 |  |  |  | 71.33514 | 7.38417 |  |  |  |  | 122.9044 | 0.5909797 | 4.242608 | 4.692729 | 32.32644 | 5.981631 |  | 15.00467
|  |  |  | 772.4449 | 1.316567 | 1555 | 54.8802 | 97.43 | 25 | 12.5 | 8.3 | 8.39 |  | 75.42932 | 68.60511 | 1250.342 |  | 50 |  |  |  | 66.13615 | 7.283529 |  |  |  |  | 110.1545 | 0.5115127 | 3.645094 | 4.229875 | 31.10759 | 5.871764 |  | 14.84349
|  |  |  | 1143.089 | 1.098068 | 1628.333 | 59.11279 | 92.68 | 50 | 12.5 | 9.33 | 8.57 |  | 104.7231 | 75.74837 | 1191.124 |  | 75 |  |  |  | 61.8404 | 6.887928 |  |  |  |  | 108.1723 | 0.517627 | 3.66505 | 4.499229 | 30.98564 | 6.529655 |  | 13.40044
|  |  |  | 779.1346 | 1.096639 | 1625.833 | 58.85979 | 91.67 | 50 | 12.5 | 9.18 | 8.75 |  | 75.38657 | 82.74882 | 1028.45126 |  | 75 |  |  |  | 61.15967 | 6.434781 |  |  |  |  | 96.74103 | 0.4421244 | 3.197277 | 4.0136 | 31.17332 | 6.223783 |  | 14.39
|  |  |  | 329.2059 | 1.462016 | 1588 | 56.93508 | 84.81 | 37.5 | 12.5 | 8.97 | 8.55 |  | 39.70707 | 96.59751 | 943.3792 |  | 100 |  |  |  | 67.88488 | 6.211812 |  |  |  |  | 115.2927 | 0.5852706 | 4.166892 | 5.04006 | 27.06936 | 6.053337 |  | 15.13609
|  |  |  | 550.6122 | 1.181063 | 1608.889 | 57.97578 | 93.33 | 37.5 | 12.5 | 9.2 | 8.85 |  | 82.13447 | 123.6106 | 758.4057 |  | 50 |  |  |  | 55.28241 | 6.972555 |  |  |  |  | 117.1762 | 0.6090766 | 3.861652 | 5.194999 | 30.13452 | 6.40905 |  | 14.53651
|  |  |  | 494.9436 | 1.384656 | 1630.909 | 58.93817 | 90.91 | 50 | 12.5 | 9.14 | 8.56 |  | 46.09737 | 72.59875 | 1222.194 | [5 empty] | 68.61115 | 7.397465 |  |  |  |  | 111.5319 | 0.5752558 | 3.978426 | 4.909042 | 31.54897 | 7.356029 |  | 12.05903
|  |  |  | 913.2143 | 1.181055 | 1607.5 | 57.57778 | 86.32 | 50 | 12.5 | 9.29 | 8.77 |  | 82.22153 | 71.3381 | 1332.5716 |  | 75 |  |  |  | 73.31592 | 7.685078 |  |  |  |  | 88.1029 | 0.4638582 | 3.172049 | 3.885446 | 32.85396 | 6.751494 |  | 11.86
|  |  |  | 1025.571 | 1.168279 | 1639.167 | 59.30245 | 94.97 | 37.5 | 12.5 | 9.1 | 8.43 |  | 87.92022 | 70.12048 | 1452.456 |  | 100 |  |  |  | 68.34278 | 7.653817 |  |  |  |  | 96.60692 | 0.518566 | 3.067063 | 4.012063 | 35.20548 | 7.296194 |  | 11.14121
|  |  |  | 716.0582 | 1.189667 | 1576.364 | 55.90829 | 87.17 | 50 | 12.5 | 8.74 | 8.9 |  | 78.12362 | 85.06699 | 1130.243 |  | 75 |  |  |  | 71.54151 | 7.680856 |  |  |  |  | 88.24709 | 0.4986069 | 3.00725 | 3.838402 | 34.63458 | 7.123516 |  | 11.8971
|  |  |  | 605.5755 | 1.279463 | 1626.667 | 59.12598 | 89.55 | 37.5 | 12.5 | 8.73 | 8.25 |  | 59.51216 | 80.83333 | 1112.969 |  | 100 |  |  |  | 72.26005 | 7.634699 |  |  |  |  | 98.83824 | 0.5622262 | 3.224888 | 4.213687 | 33.84955 | 7.487351 |  | 11.59314
|  |  |  | 790.3862 | 1.250167 | 1607.5 | 57.78716 | 83.78 | 37.5 | 12.5 | 9.21 | 8.15 |  | 72.90985 | 74.29787 | 1262.324 |  | 75 |  |  |  | 73.70805 | 7.690778 |  |  |  |  | 93.25671 | 0.5163095 | 3.079868 | 4.130456 | 34.68858 | 7.154986 |  | 12.23315
|  |  |  | 719.1838 | 1.310589 | 1586.667 | 56.64223 | 85.13 | 37.5 | 12.5 | 8.54 | 7.89 |  | 70.81666 | 76.32787 | 1284.637 |  | 100 |  |  |  | 75.32104 | 7.547667 |  |  |  |  | 113.3919 | 0.5490157 | 3.274546 | 3.7814 | 33.29985 | 6.931569 |  | 12.55012
|  |  |  | 831.5875 | 1.05779 | 1568.333 | 55.21084 | 88.06 | 37.5 | 12.5 | 9.01 | 8.41 |  | 88.51471 | 79.00452 | 935.8 | [5 empty] | 65.4807 | 7.420579 |  |  |  |  | 94.47582 | 0.6052832 | 3.338262 | 4.167364 | 34.63151 | 7.063269 |  | 11.67311
|  |  |  | 746.3227 | 1.409419 | 1532.5 | 52.84462 | 91.66 | 75 | 12.5 | 9 | 8.4 |  | 76.79698 | 70.54545 | 1069.643 |  | 100 |  |  |  | 73.19694 | 7.406094 |  |  |  |  | 97.50234 | 0.5346655 | 3.217184 | 4.179827 | 33.8941 | 6.879121 |  | 12.29883
|  |  |  | 491.4957 | 1.338964 | 1589.167 | 56.68978 | 94.59 | 50 | 12.5 | 9.17 | 8.44 |  | 53.22573 | 82.94537 | 939.8612 |  | 100 |  |  |  | 77.64946 | 7.233485 |  |  |  |  | 80.30413 | 0.5964848 | 3.124256 | 3.719529 | 31.46218 | 6.660022 |  | 13.19163
|  |  |  | 633.2568 | 1.376244 | 1555.833 | 55.57341 | 94.28 | 37.5 | 12.5 | 8.9 | 7.9 |  | 67.19288 | 79.00452 | 893.8857 |  | 100 |  |  |  | 75.37999 | 7.428935 |  |  |  |  | 97.40519 | 0.6030737 | 3.138069 | 4.039108 | 33.08315 | 6.646707 |  | 12.82427
|  |  |  | 625.7778 | 1.252667 | 1597.5 | 57.19171 | 94.59 | 37.5 | 12.5 | 8.88 | 8.49 |  | 57.0775 | 64.07339 | 1332.332 |  | 100 |  |  |  | 71.5348 | 6.91 |  |  |  |  | 106.4852 | 0.6168935 | 3.206966 | 3.98719 | 31.44916 | 6.432746 |  | 14.46062
|  |  |  | 653.3563 | 1.168554 | 1524.167 | 52.49058 | 94.8 | 50 | 12.5 | 9 | 8.3 |  | 68.05421 | 81.11498 | 1182.143 |  | 125 |  |  |  | 73.43776 | 6.007596 |  |  |  |  | 95.02895 | 0.6077063 | 2.995007 | 3.801169 | 31.43542 | 6.323818 |  | 14.82228
|  |  |  | 572.7127 | 1.05753 | 1589.167 | 56.79412 | 95.12 | 75 | 12.5 | 9.2 | 8.86 |  | 52.87894 | 75.58442 | 1278.159 |  | 50 |  |  |  | 73.30438 | 6.795664 |  |  |  |  | 86.73275 | 0.6291022 | 2.759767 | 3.872892 | 30.49985 | 6.880868 |  | 13.7414
|  |  |  | 730.7001 | 1.192726 | 1522.917 | 52.22013 | 94.2 | 75 | 25 | 9 | 8.4 |  | 76.56738 | 67.60891 | 1096 |  | 100 |  |  |  | 71.89626 | 7.868263 |  |  |  |  | 78.29577 | 0.7158817 | 2.470466 | 3.92656 | 35.60652 | 6.799319 |  | 11.95624
|  |  |  | 651.6088 | 1.302 | 1545 | 53.84091 | 96 | 37.5 | 12.5 | 9.12 | 8.88 |  | 65.2777 | 72.82586 | 1189.811 |  | 100 |  |  |  | 75.11291 | 7.751371 |  |  |  |  | 92.07372 | 0.6397109 | 2.765405 | 3.875109 | 34.73576 | 7.09929 |  | 12.80041
|  |  |  | 600.9073 | 1.344138 | 1529.583 | 53.85756 | 88.29 | 50 | 12.5 | 9 | 8.3 |  | 60.7864 | 70.19095 | 1132 |  | 100 |  |  |  | 57.64779 | 7.682226 |  |  |  |  | 122.8046 | 0.7551375 | 3.985238 | 5.16066 | 32.57644 | 6.680105 |  | 12.6022
|  |  |  | 920.9255 | 1.184625 | 1614.167 | 58.18003 | 93.18 | 50 | 12.5 | 9.21 | 8.82 |  | 81.71861 | 67.21848 | 1411.664 |  | 125 |  |  |  | 70.155 | 7.324595 |  |  |  |  | 106.5699 | 0.595352 | 3.227157 | 4.062507 | 32.7564 | 6.945506 |  | 12.72749
|  |  |  | 613.8448 | 1.410925 | 1540.833 | 53.7703 | 86.84 | 37.5 | 12.5 | 8.9 | 8.1 |  | 61.74179 | 65.51595 | 1060 |  | 100 |  |  |  | 74.70185 | 7.342118 |  |  |  |  | 101.8687 | 0.607135 | 3.435519 | 4.117984 | 34.38707 | 6.702402 |  | 12.88229
|  |  |  | 601.9824 | 1.421588 | 1601.667 | 57.13016 | 96.66 | 25 | 12.5 | 8.97 | 8.2 |  | 54.82327 | 73.13089 | 1300.773 |  | 100 |  |  |  | 71.3236 | 7.222371 |  |  |  |  | 99.68037 | 0.621693 | 3.174528 | 3.807017 | 32.16985 | 6.50083 |  | 13.65018
|  |  |  | 731.5241 | 1.331123 | 1496.667 | 51.62089 | 94 | 75 | 12.5 | 8.9 | 7.8 |  | 78.90361 | 71.3381 | 1120.429 |  | 100 |  |  |  | 69.1258 | 7.152834 |  |  |  |  | 103.262 | 0.6756051 | 3.187911 | 4.19852 | 32.61556 | 6.337798 |  | 14.27151
|  |  |  | 487.8904 | 1.446564 | 1460.833 | 48.78413 | 97.14 | 25 | 12.5 | 8.8 | 7.9 |  | 57.05081 | 76.24454 | 1043.357 |  | 100 |  |  |  | 75.01709 | 7.283298 |  |  |  |  | 107.8058 | 0.6851664 | 3.433819 | 4.320227 | 33.18827 | 6.96466 |  | 13.40927
|  |  |  | 540.6178 | 1.474667 | 1446.667 | 47.29875 | 94.28 | 37.5 | 12.5 | 9.02 | 7.86 |  | 65.84017 | 80.83333 | 1040.955 |  | 100 |  |  |  | 75.03121 | 7.135343 |  |  |  |  | 112.289 | 0.6521453 | 3.476113 | 4.211768 | 31.57213 | 6.405998 |  | 14.19419
|  |  |  | 589.0884 | 1.489007 | 1465.833 | 48.68337 | 96.82 | 75 | 12.5 | 8.6 | 7.6 |  | 68.79138 | 75.83062 | 978.4286 |  | 100 |  |  |  | 76.13818 | 7.257532 |  |  |  |  | 105.5994 | 0.6180009 | 3.483192 | 4.128004 | 32.56796 | 6.412395 |  | 13.64319
|  |  |  | 657.4217 | 1.348235 | 1515.455 | 51.91488 | 94.55 | 25 | 12.5 | 8.95 | 7.71 |  | 69.69314 | 82.94537 | 1062.863 |  | 100 |  |  |  | 56.46544 | 6.658169 |  |  |  |  | 105.7943 | 0.6266522 | 3.346694 | 3.88862 | 28.95895 | 6.004948 |  | 16.85791
|  |  |  | 446.6582 | 1.240715 | 1455 | 46.98579 | 94.19 | 75 | 12.5 | 9.4 | 8.7 |  | 55.04211 | 78.20829 | 1014.885 |  | 100 |  |  |  | 52.8769 | 5.222109 |  |  |  |  | 103.2 | 0.5588 | 3.4344 | 4.216 | 23.8571 | 4.6216 |  | 17.79446
|  |  |  | 529.6233 | 1.443333 | 1455 | 47.55871 | 95.13 | 37.5 | 12.5 | 8.91 | 7.21 |  | 63.78122 | 81.97183 | 1127.663 |  | 75 |  |  |  | 76.0371 | 6.816425 |  |  |  |  | 100.9576 | 0.6675968 | 3.137271 | 4.924266 | 37.74944 | 5.614521 |  | 16.68663
|  |  |  | 542.2659 | 1.426282 | 1418.333 | 44.46665 | 92.88 | 37.5 | 12.5 | 8.8 | 7.2 |  | 73.36215 | 72.52336 | 1074.663 |  | 75 |  |  |  | 72.38808 | 7.691044 |  |  |  |  | 103.4719 | 0.6296017 | 3.257208 | 4.06401 | 31.75604 | 6.615194 |  | 14.36929
|  |  |  | 609.183 | 1.266995 | 1433.333 | 46.06112 | 97.05 | 50 | 12.5 | 8.89 | 7.59 |  | 76.89264 | 74.77516 | 1114.445 |  | 100 |  |  |  | 75.89189 | 7.545616 |  |  |  |  | 97.61962 | 0.7937563 | 3.057395 | 3.684697 | 31.03796 | 6.486051 |  | 15.48299
|  |  |  | 552.7688 | 1.270238 | 1439.167 | 46.00537 | 94.85 | 100 | 12.5 | 9.33 | 7.8 |  | 69.57331 | 81.68421 | 1451.857 |  | 50 |  |  |  | 73.37551 | 7.322525 |  |  |  |  | 97.88247 | 0.7001427 | 3.186237 | 3.884776 | 31.45826 | 6.689754 |  | 14.21743
|  |  |  | 377.5848 | 1.351938 | 1432.5 | 45.83548 | 81.75 | 37.5 | 12.5 | 8.99 | 7.64 |  | 47.92221 | 80.83333 | 1257.168 |  | 100 |  |  |  | 76.40486 | 7.751876 |  |  |  |  | 95.38269 | 0.7476 | 3.0116 | 3.776 | 33.36 | 6.5764 |  | 14.3744
|  |  |  | 625.2342 | 1.273627 | 1495 | 50.62908 | 90.44 | 37.5 | 12.5 | 8.9 | 7.8 |  | 68.83673 | 67.47826 | 1582.143 |  | 100 |  |  |  | 78.82988 | 7.584065 |  |  |  |  | 85.39505 | 0.7576626 | 2.728016 | 3.766258 | 33.5287 | 6.842445 |  | 13.47465
|  |  |  | 732.8705 | 1.252333 | 1569.167 | 55.06564 | 81.25 | 37.5 | 12.5 | 8.96 | 8.06 |  | 70.67995 | 73.74868 | 1336.056 |  | 100 |  |  |  | 76.35466 | 7.553447 |  |  |  |  | 83.02028 | 0.7036964 | 2.605393 | 3.664337 | 33.85817 | 6.59221 |  | 12.58233
|  |  |  | 754.2151 | 1.2965 | 1551.667 | 54.36437 | 81.25 | 75 | 12.5 | 8.83 | 8.55 |  | 74.5077 | 67.28324 | 1391 |  | 100 |  |  |  | 76.37841 | 7.784107 |  |  |  |  | 76.42069 | 0.5682947 | 2.679961 | 3.621132 | 34.47256 | 6.7669 |  | 10.78055
|  |  |  | 825.6063 | 1.318899 | 1557.5 | 54.43753 | 94.33 | 75 | 12.5 | 9.2 | 8.44 |  | 81.14565 | 56.40085 | 1313.27925 |  | 100 |  |  |  | 77.56975 | 7.718637 |  |  |  |  | 72.81522 | 0.5565079 | 2.675332 | 3.556755 | 31.90197 | 6.855785 |  | 11.6788
|  |  |  | 506.0626 | 1.36488 | 1557.5 | 54.43753 | 91.83 | 50 | 12.5 | 9.06 | 8.3 |  | 52.27882 | 61.82955 | 1204.557 |  | 75 |  |  |  | 74.21568 | 7.841389 |  |  |  |  | 84.05084 | 0.5875483 | 2.662655 | 3.770245 | 33.78446 | 6.818775 |  | 11.02019
|  |  |  | 806.2951 | 1.41221 | 1596.667 | 57.03769 | 87.45 | 37.5 | 12.5 | 9.08 | 8.34 |  | 73.77965 | 63.31822 | 1474.065 |  | 100 |  |  |  | 77.06496 | 7.549498 |  |  |  |  | 81.83633 | 0.5500998 | 2.796407 | 3.616766 | 32.27944 | 6.959281 |  | 12.6522
|  |  |  | 602.8103 | 1.422437 | 1497.5 | 50.89333 | 89.47 | 37.5 | 12.5 | 8.78 | 7.89 |  | 65.91309 | 107.7778 | 1249.965 |  | 75 |  |  |  | 75.07631 | 7.505643 |  |  |  |  | 83.83246 | 0.5692518 | 2.761712 | 3.66065 | 32.36726 | 6.172864 |  | 13.4786
|  |  |  | 654.2139 | 1.400721 | 1619.167 | 58.05322 | 93.94 | 50 | 12.5 | 8.93 | 8.09 |  | 59.6391 | 72.52336 | 1375.586 |  | 100 |  |  |  | 75.05545 | 6.977529 |  |  |  |  | 77.97054 | 0.524592 | 2.535781 | 3.242807 | 30.13671 | 5.943762 |  | 13.32076
|  |  |  | 568.1168 | 1.353431 | 1573.333 | 55.61998 | 84.78 | 50 | 12.5 | 9.1 | 8.66 |  | 56.45316 | 97.67832 | 1135.779 |  | 75 |  |  |  | 76.62728 | 7.469855 |  |  |  |  | 69.02087 | 0.5488822 | 2.458369 | 3.405483 | 34.64774 | 6.19175 |  | 12.5446
|  |  |  | 813.2705 | 1.316746 | 1601.667 | 57.33611 | 81.78 | 37.5 | 12.5 | 9.15 | 8.55 |  | 75.36971 | 66.07379 | 1405.508 |  | 100 |  |  |  | 76.02285 | 7.284469 |  |  |  |  | 81.43713 | 0.5756487 | 2.63992 | 3.648703 | 31.68463 | 6.349701 |  | 12.66084
|  |  |  | 489.6155 | 1.333109 | 1564.286 | 54.95948 | 87.5 | 37.5 | 12.5 | 9.14 | 8.86 |  | 47.45864 | 116.7893 | 1250.033 | [5 empty] | 77.48451 | 7.515649 |  |  |  |  | 80.60654 | 0.6134196 | 2.986429 | 3.730034 | 33.92567 | 6.545158 |  | 12.67469
|  |  |  | 571.1401 | 1.374947 | 1598.333 | 56.83111 | 88.3 | 37.5 | 12.5 | 9.16 | 8.38 |  | 55.89033 | 75.33981 | 1426.321 |  | 125 |  |  |  | 74.42211 | 7.328737 |  |  |  |  | 81.58385 | 0.5734864 | 2.781843 | 3.635275 | 33.17739 | 7.081789 |  | 12.24317
|  |  |  | 759.5362 | 1.289077 | 1575 | 55.62204 | 86.36 | 75 | 12.5 | 9.17 | 8.44 |  | 72.25032 | 66.32479 | 1260.822 |  | 125 |  |  |  | 75.76293 | 7.650457 |  |  |  |  | 70.84181 | 0.5307191 | 2.892139 | 3.790273 | 34.90888 | 7.276386 |  | 11.78953
|  |  |  | 931.2329 | 1.312525 | 1602.5 | 57.49036 | 91.82 | 50 | 12.5 | 9.24 | 8.51 |  | 84.23334 | 68.13659 | 1410.738 |  | 100 |  |  |  | 74.70946 | 7.185884 |  |  |  |  | 76.3844 | 0.5166932 | 2.674246 | 3.707186 | 32.5531 | 6.841426 |  | 12.56688
|  |  |  | 394.0288 | 1.364847 | 1450 | 47.80988 | 91.89 | 25 | 12.5 | 9 | 8.26 |  | 47.36539 | 167.482 | 1252.273 | [5 empty] | 78.65672 | 7.717448 |  |  |  |  | 74.37044 | 0.5649684 | 2.837212 | 3.518512 | 34.38997 | 6.457835 |  | 11.99134
|  |  |  | 504.1588 | 1.356387 | 1600.909 | 57.08523 | 83.72 | 50 | 25 | 9.22 | 8.6 |  | 55.16669 | 79.094 | 1208.243 |  | 125 |  |  |  | 76.99849 | 7.161943 |  |  |  |  | 67.14475 | 0.5003987 | 2.330945 | 2.853772 | 31.32453 | 6.122571 |  | 13.25135
|  |  |  | 810.8462 | 1.24741 | 1561.667 | 54.89524 | 80.39 | 50 | 25 | 9.34 | 8.82 |  | 78.81959 | 76.32787 | 1233.153 |  | 100 |  |  |  | 78.02724 | 7.238665 |  |  |  |  | 73.92634 | 0.5578419 | 2.756462 | 3.512486 | 34.32161 | 6.669312 |  | 11.64
|  |  |  | 770.3257 | 1.362429 | 1598.333 | 57.24162 | 87.89 | 50 | 12.5 | 9.12 | 8.38 |  | 71.11209 | 64.54713 | 1401.005 |  | 125 |  |  |  | 78.67059 | 7.736736 |  |  |  |  | 78.81603 | 0.5641125 | 2.742546 | 3.428675 | 34.29898 | 6.715025 |  | 12.56819
|  |  |  | 589.5035 | 1.371191 | 1554.167 | 54.03665 | 84.61 | 50 | 12.5 | 9.2 | 8.65 |  | 58.49506 | 67.08934 | 1367.017 |  | 100 |  |  |  | 75.29824 | 7.716757 |  |  |  |  | 96.89699 | 0.6166156 | 3.223214 | 3.84784 | 34.26619 | 7.561241 |  | 13.01932
|  |  |  | 928.2279 | 1.251889 | 1598.333 | 57.45345 | 90.31 | 50 | 12.5 | 9.12 | 8.27 |  | 84.23448 | 72.14876 | 1312.998 |  | 75 |  |  |  | 72.37422 | 7.646104 |  |  |  |  | 84.96999 | 0.5547104 | 3.02245 | 3.591185 | 34.493 | 7.474948 |  | 12.30045
|  |  |  | 594.4138 | 1.226833 | 1590 | 56.2342 | 73.52 | 62.5 | 12.5 | 9.17 | 8.32 |  | 90.69582 | 105.3394 | 744.2226 | [5 empty] | 76.34242 | 7.394025 |  |  |  |  | 80.24011 | 0.5065842 | 2.864259 | 3.341317 | 33.39726 | 7.446277 |  | 13.14588
|  |  |  | 719.7388 | 1.321188 | 1613.636 | 59.63508 | 80.58 | 100 | 25 | 9.21 | 8.65 |  | 78.73065 | 88.2933 | 1041.679 |  | 75 |  |  |  | 73.45552 | 6.825976 |  |  |  |  | 71.28554 | 0.4602784 | 2.481443 | 3.249498 | 32.21152 | 6.703782 |  | 13.76999
|  |  |  | 512.3269 | 1.342149 | 1597.5 | 56.68167 | 92.85 | 125 | 12.5 | 8.98 | 8.29 |  | 47.15008 | 70.40323 | 1361.008 |  | 100 |  |  |  | 79.44573 | 6.661143 |  |  |  |  | 79.54854 | 0.4709649 | 2.655594 | 3.191836 | 31.57794 | 6.865864 |  | 14.41184
|  |  |  | 1073.545 | 1.254893 | 1611.667 | 59.39448 | 90.9 | 100 | 12.5 | 9.17 | 8.4 |  | 93.45824 | 69.28571 | 1365.864 |  | 100 |  |  |  | 73.84757 | 7.592156 |  |  |  |  | 65.73179 | 0.5226454 | 2.737478 | 3.54308 | 35.10629 | 7.338285 |  | 10.63343
|  |  |  | 470.3111 | 1.40982 | 1610 | 58.0415 | 91.3 | 62.5 | 25 | 9.09 | 8.45 |  | 83.88214 | 129.8141 | 675.5048 | [5 empty] | 81.22876 | 7.849522 |  |  |  |  | 77.18406 | 0.4883021 | 2.789817 | 3.455255 | 35.28078 | 7.704314 |  | 10.83242
|  |  |  | 622.2146 | 1.224079 | 1585 | 57.07711 | 80.85 | 75 | 25 | 9.07 | 8.51 |  | 77.13122 | 88.51711 | 987.5952 | [5 empty] | 74.44656 | 7.133568 |  |  |  |  | 72.84385 | 0.4858902 | 2.804488 | 3.338021 | 32.26752 | 6.914098 |  | 12.61496
|  |  |  | 797.688 | 1.267057 | 1614.167 | 58.39534 | 92.15 | 62.5 | 25 | 9.24 | 8.88 |  | 73.0799 | 66.13636 | 1351.529 |  | 225 |  |  |  | 75.39711 | 6.747041 |  |  |  |  | 68.78641 | 0.4903026 | 2.569892 | 3.191363 | 31.68971 | 7.468087 |  | 12.93769
|  |  |  | 928.0193 | 1.28365 | 1612.5 | 58.08211 | 92.3 | 75 | 12.5 | 9.56 | 8.39 |  | 82.57216 | 75.91304 | 1400.802 |  | 100 |  |  |  | 77.28064 | 7.724036 |  |  |  |  | 75.77268 | 0.5539389 | 2.699904 | 3.449658 | 34.97904 | 7.559333 |  | 11.7
|  |  |  | 643.862 | 1.1811 | 1486 | 49.73923 | 89.16 | 100 | 12.5 | 9.05 | 8.42 |  | 72.59282 | 65.33209 | 1520.573 |  | 100 |  |  |  | 77.4289 | 7.234119 |  |  |  |  | 73.52815 | 0.5630409 | 2.698113 | 3.192882 | 33.63042 | 7.979239 |  | 12.42213
|  |  |  | 833.4408 | 1.204709 | 1551.667 | 54.46443 | 90.38 | 75 | 12.5 | 9.08 | 8.38 |  | 82.18303 | 67.93774 | 1286.689 |  | 100 |  |  |  | 83.60374 | 7.11897 |  |  |  |  | 65.88263 | 0.5645859 | 2.501107 | 3.182275 | 34.10267 | 7.313651 |  | 13.31127
|  |  |  | 693.7371 | 1.090445 | 1555.714 | 54.72129 | 95.74 | 50 | 12.5 | 9.19 | 8.65 |  | 116.4155 | 114.3044 | 549.5915 |  | 100 |  |  |  | 73.0163 | 7.526193 |  |  |  |  | 72.71343 | 0.5769087 | 2.255687 | 3.16821 | 36.14465 | 7.387479 |  | 11.3099
|  |  |  | 533.7427 | 1.328729 | 1486.364 | 50.80001 | 83.26 | 75 | 12.5 | 9.11 | 8.73 |  | 76.66766 | 72 | 1033.731 |  | 100 |  |  |  | 78.61682 | 7.936957 |  |  |  |  | 63.56213 | 0.566861 | 2.451338 | 3.102145 | 36.09831 | 6.901471 |  | 10.67228
|  |  |  | 750.7668 | 1.208032 | 1455 | 48.0841 | 76.25 | 50 | 12.5 | 9.01 | 8.53 |  | 89.42508 | 72.0743 | 1286.953 |  | 100 |  |  |  | 75.22182 | 7.95553 |  |  |  |  | 69.03404 | 0.6596177 | 2.247389 | 3.264213 | 36.21355 | 6.590208 |  | 11.16259
|  |  |  | 857.3826 | 1.189333 | 1560.833 | 54.94312 | 77.89 | 50 | 12.5 | 8.84 | 8.33 |  | 83.31507 | 65.45455 | 1223.592 |  | 150 |  |  |  | 77.23271 | 7.807684 |  |  |  |  | 62.37505 | 0.6701319 | 2.264294 | 3.094762 | 35.82567 | 7.113155 |  | 11.54184
|  |  |  | 562.9142 | 1.29951 | 1543.333 | 54.1327 | 87.3 | 75 | 12.5 | 8.52 | 8.23 |  | 56.14894 | 75.17761 | 1194.41 |  | 100 |  |  |  | 78.19052 | 7.179821 |  |  |  |  | 61.0659 | 0.6832971 | 2.289371 | 2.993418 | 32.35283 | 6.330488 |  | 14.24752
|  |  |  | 678.9683 | 1.325611 | 1525 | 52.73805 | 83.15 | 37.5 | 12.5 | 9.08 | 8.63 |  | 70.35165 | 69.56175 | 1203.733625 |  | 150 |  |  |  | 76.71177 | 7.577326 |  |  |  |  | 68.81687 | 0.6609502 | 2.298896 | 3.23678 | 35.28332 | 6.55597 |  | 12.67889
|  |  |  | 633.0203 | 1.29336 | 1509.167 | 51.21923 | 78.25 | 25 | 12.5 | 8.24 | 7.96 |  | 68.24426 | 76.32787 | 1271.75 |  | 150 |  |  |  | 76.2936 | 7.370827 |  |  |  |  | 72.00065 | 0.7200027 | 2.275209 | 3.144001 | 32.5759 | 6.122801 |  | 12.743
|  |  |  | 591.5494 | 1.439565 | 1536.667 | 53.20894 | 87.03 | 50 | 12.5 | 9.28 | 8.53 |  | 60.29004 | 72.22337 | 1258.311 |  | 125 |  |  |  | 79.6833 | 7.262958 |  |  |  |  | 66.78643 | 0.6378739 | 2.577869 | 3.283347 | 33.73329 | 6.37312 |  | 12.66795
|  |  |  | 508.3488 | 1.460078 | 1513.333 | 52.35587 | 84.08 | 75 | 12.5 | 8.95 | 8.35 |  | 53.46635 | 74.77516 | 1200.432 |  | 100 |  |  |  | 80.35221 | 7.527012 |  |  |  |  | 73.52602 | 0.7524524 | 2.666139 | 3.388613 | 32.5953 | 6.54859 |  | 14.08126
|  |  |  | 769.6636 | 1.291454 | 1568.333 | 55.61668 | 89.39 | 37.5 | 12.5 | 8.98 | 8.06 |  | 73.53198 | 73.36134 | 1188.529 |  | 150 |  |  |  | 77.64413 | 7.48516 |  |  |  |  | 66.22749 | 0.6718534 | 2.389784 | 3.283458 | 35.02881 | 6.187512 |  | 12.51011
|  |  |  | 906.0847 | 1.278488 | 1594.167 | 57.41795 | 79.33 | 175 | 12.5 | 9.46 | 8.87 |  | 82.49091 | 67.54352 | 1235.813 |  | 125 |  |  |  | 76.59431 | 7.77106 |  |  |  |  | 66.74927 | 0.5028062 | 2.212672 | 3.365257 | 33.8916 | 6.741827 |  | 11.13877
|  |  |  | 750.2189 | 1.231115 | 1541.667 | 53.72515 | 83.01 | 62.5 | 12.5 | 9.11 | 8.46 |  | 75.48116 | 65.57746 | 1184.478 |  | 100 |  |  |  | 76.86368 | 7.160578 |  |  |  |  | 71.0283 | 0.5103783 | 2.304477 | 3.359906 | 33.42793 | 6.325203 |  | 13.20041
|  |  |  | 941.608 | 1.132785 | 1520.833 | 52.46284 | 84.69 | 100 | 12.5 | 9.44 | 8.24 |  | 98.34572 | 66.96069 | 1313.011 |  | 100 |  |  |  | 52.38349 | 6.497505 |  |  |  |  | 69.94462 | 0.5595493 | 2.411274 | 3.617135 | 29.26031 | 5.709424 |  | 12.04517
|  |  |  | 525.0726 | 1.192598 | 1547.5 | 54.40096 | 89.77 | 75.5 | 12.5 | 8.98 | 8.84 |  | 55.44082 | 74.69519 | 1061.497 |  | 125 |  |  |  | 67.42423 | 5.477667 |  |  |  |  | 64.3473 | 0.483671 | 2.214383 | 3.109613 | 26.94059 | 4.899222 |  | 16.25531
|  |  |  | 478.012 | 1.314747 | 1503.333 | 51.77687 | 85.26 | 50 | 12.5 | 8.77 | 8.15 |  | 51.17602 | 70.68826 | 1274.222 |  | 100 |  |  |  | 79.48418 | 6.602883 |  |  |  |  | 68.01374 | 0.6009214 | 2.490109 | 3.308618 | 29.59408 | 5.749636 |  | 13.54895
|  |  |  | 811.2697 | 1.344879 | 1543.333 | 54.1327 | 89.62 | 50 | 12.5 | 9.19 | 8.33 |  | 80.92162 | 77.0011 | 1191.549 |  | 100 |  |  |  | 77.66665 | 7.678078 |  |  |  |  | 70.34374 | 0.6542727 | 2.606709 | 3.633093 | 34.34053 | 6.547131 |  | 11.50286
|  |  |  | 597.2618 | 1.295043 | 1496.667 | 50.74298 | 86.92 | 37.5 | 12.5 | 8.81 | 8.17 |  | 65.53638 | 73.82664 | 1214.085 |  | 100 |  |  |  | 77.50429 | 7.382676 |  |  |  |  | 83.09969 | 0.741114 | 3.0855 | 3.819438 | 34.48267 | 6.223695 |  | 12.83714
|  |  |  | 657.7989 | 1.33163 | 1543.333 | 52.98558 | 88.87 | 50 | 12.5 | 8.93 | 8.27 |  | 67.0339 | 72.59875 | 1307.507 |  | 125 |  |  |  | 75.69391 | 7.719468 |  |  |  |  | 90.25592 | 0.7388177 | 2.820276 | 3.682087 | 33.59795 | 6.361404 |  | 13.33718
|  |  |  | 683.1159 | 1.265773 | 1530.833 | 52.73657 | 93.12 | 75 | 12.5 | 9.35 | 7.97 |  | 72.01397 | 72.44813 | 1181.446 |  | 150 |  |  |  | 75.89744 | 7.415506 |  |  |  |  | 83.93285 | 0.7589378 | 2.843912 | 3.982404 | 35.21862 | 6.241272 |  | 12.95499
|  |  |  | 793.1783 | 1.202895 | 1559.167 | 54.16071 | 85.48 | 37.5 | 12.5 | 8.95 | 8.16 |  | 78.27313 | 63.89753 | 1429.799 |  | 125 |  |  |  | 75.78343 | 7.240407 |  |  |  |  | 83.13243 | 0.6079107 | 2.759814 | 3.900825 | 33.53708 | 6.7015 |  | 12.93443
|  |  |  | 818.2372 | 1.244328 | 1550.833 | 53.82706 | 90.9 | 50 | 12.5 | 9.11 | 8.06 |  | 81.68309 | 72.90188 | 1190.238 |  | 150 |  |  |  | 77.21305 | 7.412743 |  |  |  |  | 82.25283 | 0.6448419 | 2.545038 | 3.797165 | 34.60963 | 6.574521 |  | 12.7704
|  |  |  | 539.4999 | 1.288537 | 1546.667 | 53.75359 | 82.35 | 50 | 12.5 | 9.13 | 8.47 |  | 54.07617 | 68.26979 | 1341.161 |  | 150 |  |  |  | 80.20277 | 7.284356 |  |  |  |  | 76.72343 | 0.6317689 | 2.585034 | 3.956018 | 33.76502 | 6.618713 |  | 13.11203
|  |  |  | 671.1402 | 1.184063 | 1569.167 | 54.499 | 84.31 | 37.5 | 12.5 | 8.89 | 8.32 |  | 65.3995 | 69.49254 | 1013.388 |  | 175 |  |  |  | 80.24054 | 7.034215 |  |  |  |  | 77.52251 | 0.5454555 | 2.36724 | 3.636427 | 33.62233 | 6.619432 |  | 12.55095
|  |  |  | 930.9204 | 1.215575 | 1581.667 | 56.44162 | 82.72 | 25 | 12.5 | 8.96 | 8.56 |  | 86.89941 | 75.58442 | 1206.982 |  | 150 |  |  |  | 77.25932 | 7.217855 |  |  |  |  | 75.64722 | 0.5471221 | 2.700452 | 3.862409 | 33.80073 | 6.82452 |  | 12.31022
|  |  |  | 622.6052 | 1.156754 | 1521.25 | 52.29858 | 83.18 | 50 | 12.5 | 9.15 | 8.79 |  | 95.78561 | 106.789 | 600.6006 |  | 125 |  |  |  | 76.28205 | 7.663135 |  |  |  |  | 76.27751 | 0.52834 | 2.495177 | 3.70208 | 35.57522 | 6.721189 |  | 10.79775
|  |  |  | 631.3301 | 1.042388 | 1576.667 | 55.7243 | 85.21 | 50 | 25 | 8.79 | 8.61 |  | 65.32499 | 70.68826 | 1344.532 |  | 100 |  |  |  | 78.14575 | 7.08764 |  |  |  |  | 70.77186 | 0.4666155 | 2.233911 | 3.962417 | 33.7865 | 6.223914 |  | 10.59793
|  |  |  | 554.1765 | 1.211814 | 1480.833 | 49.47069 | 86.2 | 75 | 25 | 9.17 | 8.81 |  | 63.03949 | 82.06816 | 1142.992 |  | 175 |  |  |  | 81.06494 | 7.360543 |  |  |  |  | 67.02542 | 0.5106721 | 2.097741 | 3.534808 | 33.40512 | 6.493511 |  | 11.12501
|  |  |  | 587.882 | 1.348465 | 1493.333 | 50.42293 | 87.14 | 50 | 12.5 | 9.24 | 8.49 |  | 65.0615 | 77.0011 | 1292.53225 |  | 150 |  |  |  | 78.54228 | 7.34965 |  |  |  |  | 79.08978 | 0.6087417 | 2.515278 | 3.710804 | 32.69006 | 6.764909 |  | 12.42896
|  |  |  | 479.9185 | 1.242387 | 1450.833 | 47.25852 | 86.26 | 25 | 12.5 | 8.61 | 8.27 |  | 58.32955 | 83.44086 | 1139.866 |  | 175 |  |  |  | 81.0426 | 7.285857 |  |  |  |  | 77.42982 | 0.7048474 | 2.430248 | 3.308722 | 33.37458 | 6.286171 |  | 12.8948
|  |  |  | 509.8497 | 1.220905 | 1535.833 | 52.96585 | 81.22 | 82.5 | 12.5 | 9.1 | 8.22 |  | 53.34139 | 70.12048 | 1272.784 |  | 200 |  |  |  | 76.56547 | 7.509618 |  |  |  |  | 73.17211 | 0.6449275 | 2.34872 | 3.818485 | 34.66231 | 6.351714 |  | 11.85318
|  |  |  | 874.0997 | 1.212603 | 1554.167 | 54.42359 | 83.72 | 75 | 12.5 | 9.02 | 8.19 |  | 86.1182 | 69.14851 | 1219.076 |  | 200 |  |  |  | 80.23276 | 7.113231 |  |  |  |  | 78.30605 | 0.5892918 | 2.307229 | 3.272069 | 33.35188 | 6.615259 |  | 12.72148
|  |  |  | 745.0415 | 1.264829 | 1575.833 | 55.87565 | 85.71 | 75 | 12.5 | 9.06 | 8.13 |  | 70.51254 | 67.02495 | 1233.3845 |  | 100 |  |  |  | 80.25936 | 7.139541 |  |  |  |  | 78.39871 | 0.5219965 | 2.652391 | 3.707959 | 33.52825 | 6.136874 |  | 12.57358
|  |  |  | 711.5772 | 1.376812 | 1555.833 | 54.14111 | 79.56 | 50 | 12.5 | 8.98 | 8.46 |  | 75.08951 | 68.47059 | 1179.054 |  | 150 |  |  |  | 74.6122 | 7.306817 |  |  |  |  | 80.70317 | 0.516981 | 2.593691 | 3.547756 | 34.76234 | 6.465089 |  | 11.88142
|  |  |  | 936.5042 | 1.049068 | 1591.667 | 57.82432 | 88.57 | 75 | 12.5 | 9.09 | 8.27 |  | 84.79414 | 74.53575 | 1259.769 |  | 150 |  |  |  | 76.19973 | 7.078956 |  |  |  |  | 83.91649 | 0.6021946 | 2.774399 | 3.844139 | 33.42214 | 5.761769 |  | 13.57127
|  |  |  | 728.7382 | 1.031981 | 1515 | 52.17169 | 88.82 | 75 | 12.5 | 9.3 | 8.61 |  | 80.52274 | 72.37306 | 1126.265 |  | 125 |  |  |  | 79.75255 | 6.988134 |  |  |  |  | 76.29346 | 0.5464352 | 2.242876 | 3.475131 | 33.28135 | 6.333562 |  | 12.68815
|  |  |  | 766.2324 | 1.242228 | 1550 | 55.19713 | 87.51 | 75 | 12.5 | 8.83 | 7.81 |  | 74.63303 | 64.78664 | 1240.108 |  | 125 |  |  |  | 78.62562 | 6.589357 |  |  |  |  | 78.07879 | 0.5069135 | 2.506132 | 3.63963 | 31.63168 | 5.781002 |  | 14.30885
|  |  |  | 711.8841 | 1.144549 | 1505 | 50.94073 | 87.17 | 50 | 12.5 | 8.86 | 8.36 |  | 77.37958 | 71.12016 | 887.6214 |  | 125 |  |  |  | 67.80497 | 7.09121 |  |  |  |  | 93.22074 | 0.6349288 | 2.781756 | 3.804713 | 34.06667 | 6.390095 |  | 13.54069
|  |  |  | 600.27 | 1.412922 | 1505.833 | 50.73015 | 95 | 75 | 12.5 | 8.66 | 7.91 |  | 65.48206 | 63.72263 | 1102.77 |  | 125 |  |  |  | 67.53959 | 7.755242 |  |  |  |  | 112.8167 | 0.6820823 | 3.425559 | 4.735898 | 34.59839 | 6.751436 |  | 13.15323
|  |  |  | 479.681 | 1.491419 | 1460 | 47.83164 | 92.18 | 50 | 12.5 | 8.89 | 8.41 |  | 58.85908 | 73.98305 | 645.472 |  | 125 |  |  |  | 77.62788 | 7.290534 |  |  |  |  | 112.1756 | 0.6259481 | 3.329341 | 4.083832 | 32.59082 | 6.047505 |  | 14.42969
|  |  |  | 495.9824 | 1.317565 | 1502.5 | 50.95434 | 95.23 | 50 | 12.5 | 9.06 | 7.93 |  | 53.98701 | 66.96069 | 1124.471 |  | 100 |  |  |  | 71.08451 | 7.301 |  |  |  |  | 115.1334 | 0.6500068 | 3.608664 | 4.537326 | 33.15235 | 6.099192 |  | 14.7226
|  |  |  | 604.4899 | 1.22422 | 1554.167 | 54.03665 | 95.34 | 62.5 | 12.5 | 9.48 | 8.5 |  | 66.33967 | 76.49507 | 605.4150875 |  | 125 |  |  |  | 53.07403 | 6.294838 |  |  |  |  | 109.4026 | 0.6396498 | 3.238164 | 4.204393 | 29.40727 | 5.365533 |  | 17.99914
|  |  |  | 476.0109 | 1.423588 | 1500 | 50.60449 | 95.34 | 75 | 12.5 | 9.39 | 8.43 |  | 52.25831 | 64.90706 | 1030.391 |  | 125 |  |  |  | 72.22656 | 6.183094 |  |  |  |  | 100.5619 | 0.5721215 | 2.958337 | 3.83815 | 29.03067 | 5.373419 |  | 16.81635
|  |  |  | 329.7539 | 1.472361 | 1526.667 | 51.8334 | 90.99 | 37.5 | 12.5 | 8.91 | 8.06 |  | 34.726 | 71.41104 | 1124.973 |  | 75 |  |  |  | 76.03209 | 6.155805 |  |  |  |  | 102.6174 | 0.534637 | 2.862461 | 3.657468 | 27.24295 | 5.392704 |  | 18.2335
|  |  |  | 460.3331 | 1.301333 | 1492.5 | 50.0959 | 96.66 | 50 | 12.5 | 9.21 | 7.73 |  | 51.30674 | 61.53304 | 1146.65 |  | 100 |  |  |  | 50.29247 | 6.353106 |  |  |  |  | 114.3086 | 0.677458 | 3.33693 | 4.764189 | 30.16787 | 5.804556 |  | 17.1238
|  |  |  | 437.0686 | 1.353236 | 1515.833 | 51.66165 | 96.77 | 75 | 12.5 | 9.2 | 8.69 |  | 46.51025 | 69.84 | 1058.36 |  | 100 |  |  |  | 74.71969 | 6.740598 |  |  |  |  | 114.2629 | 0.6639926 | 3.438093 | 5.00309 | 28.78555 | 5.516084 |  | 16.33085
|  |  |  | 613.0927 | 1.249817 | 1511.667 | 51.66251 | 94.74 | 50 | 12.5 | 9.27 | 8.67 |  | 65.42043 | 72.82586 | 843.2965 |  | 125 |  |  |  | 68.67614 | 6.777416 |  |  |  |  | 104.8211 | 0.5633124 | 3.335072 | 4.901053 | 32.60276 | 6.057296 |  | 13.77553
|  |  |  | 653.1552 | 1.281482 | 1492.5 | 50.0959 | 92.24 | 75 | 12.5 | 8.89 | 7.64 |  | 72.79786 | 61.4248 | 970.9996 |  | 100 |  |  |  | 69.59319 | 7.370741 |  |  |  |  | 105.35 | 0.6769499 | 3.129607 | 4.722634 | 33.87564 | 6.122161 |  | 13.21261
|  |  |  | 414.578 | 1.31495 | 1380.833 | 41.94453 | 87.1 | 75 | 12.5 | 8.85 | 8.11 |  | 59.64973 | 73.67089 | 794.3616 |  | 125 |  |  |  | 68.56647 | 7.565297 |  |  |  |  | 108.735 | 0.8123131 | 3.224856 | 5.096913 | 34.25975 | 6.248775 |  | 13.0592
|  |  |  | 495.0501 | 1.319856 | 1492.727 | 50.02323 | 85.17 | 50 | 12.5 | 8.66 | 7.69 |  | 65.18925 | 75.01611 | 963.306 |  | 125 |  |  |  | 70.57734 | 7.626139 |  |  |  |  | 115.1526 | 0.7397077 | 3.303032 | 4.938119 | 35.53753 | 6.194716 |  | 13.04357
|  |  |  | 223.2497 | 1.320024 | 1305 | 35.54438 | 93.38 | 50 | 12.5 | 8.16 | 7.44 |  | 40.10774 | 115.0577 | 815.5418 |  | 125 |  |  |  | 74.10681 | 7.18955 |  |  |  |  | 120.7992 | 0.8452017 | 3.17877 | 4.287987 | 33.39214 | 5.833979 |  | 14.79408
|  |  |  | 565.8598 | 1.08003 | 1473.333 | 49.30675 | 95.13 | 50 | 12.5 | 8.57 | 8.16 |  | 64.91129 | 79.094 | 892.2446 |  | 125 |  |  |  | 62.01822 | 7.222851 |  |  |  |  | 125.3756 | 0.7834966 | 2.736637 | 4.470265 | 33.32262 | 5.691959 |  | 14.12966
|  |  |  | 399.2514 | 1.206093 | 1262.5 | 31.67798 | 88.23 | 37.5 | 12.5 | 8.81 | 7.87 |  | 83.19098 | 100.9249 | 742.1735 |  | 100 |  |  |  | 65.66827 | 6.995 |  |  |  |  | 157.047 | 0.8809707 | 2.25446 | 4.821013 | 36.64332 | 5.099398 |  | 12.7636
|  |  |  | 460.8634 | 1.328505 | 1485.833 | 49.21169 | 83.77 | 37.5 | 12.5 | 7.91 | 7.36 |  | 52.52337 | 85.06699 | 876.0398 |  | 125 |  |  |  | 68.49987 | 7.852795 |  |  |  |  | 132.6939 | 0.8461252 | 2.358124 | 4.440524 | 35.09546 | 5.129527 |  | 13.25751
|  |  |  | 457.7743 | 1.177976 | 1410 | 44.06668 | 96.77 | 50 | 12.5 | 9.04 | 7.93 |  | 76.34747 | 109.8113 | 657.106 |  | 100 |  |  |  | 65.5753 | 7.420182 |  |  |  |  | 133.4396 | 0.8789435 | 1.928488 | 3.799449 | 34.68239 | 5.35397 |  | 13.57349
|  |  |  | 541.946 | 1.19 | 1462.5 | 47.59561 | 90.31 | 37.5 | 12.5 | 8.52 | 7.08 |  | 64.88017 | 94.8913 | 826.075 |  | 100 |  |  |  | 66.59748 | 6.814555 |  |  |  |  | 147.5156 | 0.8298807 | 1.89722 | 4.289362 | 34.03186 | 4.598054 |  | 13.72139
|  |  |  | 635.686 | 1.127298 | 1315 | 36.30199 | 90.77 | 1375 | 25 | 9.17 | 8.23 |  | 110.9699 | 93.87097 | 917.3855 |  | 100 |  |  |  | 66.90995 | 7.650459 |  |  |  |  | 149.3195 | 0.8386709 | 2.022418 | 3.931145 | 32.47398 | 4.604884 |  | 15.26017
|  |  |  | 584.9973 | 1.101747 | 1462.5 | 47.84133 | 90.21 | 1225 | 12.5 | 8.68 | 7.38 |  | 69.67444 | 97.40586 | 986.2814 |  | 100 |  |  |  | 69.87298 | 7.092773 |  |  |  |  | 143.5979 | 0.890409 | 1.991221 | 4.099918 | 33.14016 | 5.095565 |  | 13.80199
|  |  |  | 812.9227 | 1.071528 | 1348.333 | 39.28976 | 97.22 | 1350 | 12.5 | 9.06 | 7.88 |  | 127.8767 | 88.40506 | 954.4407 |  | 150 |  |  |  | 63.02196 | 7.239186 |  |  |  |  | 128.0515 | 0.8211267 | 1.83953 | 4.23323 | 33.71756 | 5.299804 |  | 12.28173
|  |  |  | 543.6372 | 1.068844 | 1335.833 | 38.03286 | 84.55 | 1237.5 | 12.5 | 8.83 | 7.49 |  | 89.16958 | 90.23256 | 992.716375 |  | 125 |  |  |  | 64.53863 | 6.979004 |  |  |  |  | 139.7614 | 0.8400863 | 1.779376 | 4.096463 | 31.59514 | 4.601301 |  | 15.24594
|  |  |  | 414.0415 | 1.275701 | 1397.5 | 43.10532 | 87.88 | 1175 | 12.5 | 9.97 | 8.14 |  | 58.05096 | 83.54067 | 931.8939 |  | 125 |  |  |  | 66.11681 | 6.956701 |  |  |  |  | 153.0467 | 0.893506 | 2.322911 | 4.34765 | 32.11584 | 5.003398 |  | 15.31761
|  |  |  | 451.9913 | 1.159432 | 1375.833 | 41.61876 | 89.36 | 1550 | 12.5 | 9.8 | 7.84 |  | 65.78001 | 105.9788 | 971.2764 |  | 150 |  |  |  | 72.31321 | 6.926817 |  |  |  |  | 124.1362 | 0.8281279 | 2.485579 | 4.150658 | 33.3573 | 5.139433 |  | 14.01999
|  |  |  | 775.8682 | 1.29239 | 1490 | 49.8374 | 91.24 | 1275 | 12.5 | 9.64 | 7.77 |  | 89.45475 | 73.28437 | 975.4909 |  | 125 |  |  |  | 72.82267 | 7.03768 |  |  |  |  | 119.9762 | 0.7658422 | 2.540705 | 3.907254 | 32.65853 | 5.886517 |  | 13.3551
|  |  |  | 704.6486 | 1.272163 | 1447.5 | 46.85113 | 87.09 | 1155 | 12.5 | 9.98 | 7.86 |  | 86.587 | 79.81714 | 993.8398 |  | 125 |  |  |  | 68.39273 | 6.92139 |  |  |  |  | 121.8796 | 0.7428651 | 2.489152 | 4.044169 | 32.01602 | 5.209267 |  | 12.85
|  |  |  | 846.9461 | 1.324883 | 1522.5 | 52.96994 | 91.38 | 1250 | 12.5 | 10.07 | 8.38 |  | 88.69871 | 69.77023 | 1089.992 |  | 125 |  |  |  | 63.31254 | 6.82878 |  |  |  |  | 128.9561 | 0.7012429 | 2.641153 | 4.10093 | 31.51745 | 5.066041 |  | 13.77828
|  |  |  | 795.6717 | 1.19546 | 1375.833 | 41.84698 | 81.44 | 975 | 12.5 | 10.93 | 8.51 |  | 115.1656 | 82.45573 | 1120.754 |  | 125 |  |  |  | 64.60669 | 7.389026 |  |  |  |  | 137.5455 | 0.6977197 | 2.985168 | 4.766065 | 34.31871 | 5.716784 |  | 11.3908
|  |  |  | 620.9237 | 1.258503 | 1373.333 | 41.26968 | 90.71 | 225 | 12.5 | 9.88 | 8.66 |  | 91.29561 | 77.77283 | 1042.176 |  | 100 |  |  |  | 61.90558 | 7.500976 |  |  |  |  | 161.6449 | 0.6920773 | 3.079611 | 5.12875 | 34.57607 | 5.377362 |  | 11.57029
|  |  |  | 755.4837 | 1.173255 | 1442.5 | 46.82113 | 89.7 | 275 | 12.5 | 9.94 | 8.38 |  | 93.21508 | 92.38095 | 954.615 |  | 125 |  |  |  | 67.62947 | 7.635853 |  |  |  |  | 145.6796 | 0.6856906 | 2.993015 | 4.885246 | 34.92716 | 5.834352 |  | 11.32411
|  |  |  | 699.3971 | 1.224987 | 1410 | 44.46321 | 84.15 | 525 | 12.5 | 9.91 | 8.06 |  | 92.96569 | 77.42794 | 976.4411 |  | 100 |  |  |  | 67.44038 | 7.781936 |  |  |  |  | 149.875 | 0.6485319 | 2.791666 | 4.770123 | 35.87136 | 5.761773 |  | 10.83406
|  |  |  | 568.7837 | 1.065871 | 1416.667 | 44.57247 | 90 | 437.5 | 12.5 | 9.79 | 8.18 |  | 75.06396 | 101.5116 | 927.9128 |  | 100 |  |  |  | 62.77735 | 7.100616 |  |  |  |  | 151.2704 | 0.6761236 | 2.277319 | 4.53147 | 36.23596 | 5.142064 |  | 12.77584
|  |  |  | 714.7094 | 1.195869 | 1433.333 | 45.8971 | 87.16 | 375 | 12.5 | 9.72 | 7.75 |  | 92.46114 | 74.77516 | 1001.947 |  | 100 |  |  |  | 69.64091 | 6.903389 |  |  |  |  | 149.4804 | 0.7298969 | 2.601037 | 4.477831 | 34.44609 | 5.279261 |  | 13.49307
|  |  |  | 557.0738 | 1.145762 | 1308.333 | 35.5908 | 88.57 | 525 | 12.5 | 9.59 | 7.69 |  | 99.69546 | 112.283 | 917.8126 |  | 100 |  |  |  | 69.78806 | 7.177124 |  |  |  |  | 154.1537 | 0.681304 | 2.280738 | 4.345021 | 36.36066 | 5.164239 |  | 12.7215
|  |  |  | 427.8236 | 1.246724 | 1400 | 43.45238 | 87.5 | 500 | 12.5 | 9.69 | 7.55 |  | 58.60597 | 90.9375 | 981.9057 |  | 100 |  |  |  | 74.78963 | 7.386015 |  |  |  |  | 156.4011 | 0.653995 | 2.431997 | 4.527996 | 35.33574 | 5.121586 |  | 11.79322
|  |  |  | 509.1361 | 1.108947 | 1374.167 | 41.48445 | 94.74 | 675 | 12.5 | 10.07 | 8.69 |  | 74.42656 | 95.54036 | 1047.769 |  | 125 |  |  |  | 61.9778 | 7.692386 |  |  |  |  | 157.8208 | 0.6445031 | 2.429003 | 4.454249 | 38.7623 | 5.172059 |  | 11.1689
|  |  |  | 515.4628 | 1.277268 | 1397.5 | 43.03014 | 91.67 | 775 | 12.5 | 10.09 | 9.36 |  | 71.4318 | 110.6815 | 1001.093 |  | 150 |  |  |  | 69.00397 | 7.673476 |  |  |  |  | 149.7792 | 0.6936354 | 2.433729 | 4.889868 | 37.269 | 5.455302 |  | 10.55237
|  |  |  | 839.0302 | 1.435429 | 1490 | 50.01398 | 86.67 | 12.5 | 12.5 | 8.96 | 7.59 |  | 93.82501 | 94.50609 | 1025.784 |  | 125 |  |  |  | 73.21389 | 8.269385 |  |  |  |  | 146.801 | 0.7184031 | 3.096046 | 4.571954 | 36.36048 | 5.839555 |  | 10.08514
|  |  |  | 697.9045 | 1.496328 | 1486.667 | 49.87439 | 87.5 | 600 | 12.5 | 9.98 | 8.51 |  | 78.43746 | 89.76864 | 1020.407 |  | 150 |  |  |  | 73.59281 | 8.233333 |  |  |  |  | 142.2293 | 0.6785268 | 3.147913 | 4.742081 | 37.84819 | 6.017915 |  | 10.359
|  |  |  | 750.1761 | 1.606634 | 1556 | 54.05708 | 83.2 | 25 | 12.5 | 9.06 | 7.81 |  | 81.22668 | 86.22222 | 899.6817 |  | 150 |  |  |  | 77.2323 | 8.73742 |  |  |  |  | 141.3411 | 0.6608 | 3.159974 | 4.740762 | 38.87856 | 6.236994 |  | 10.10389
|  |  |  | 798.671 | 1.583338 | 1510 | 51.09526 | 86.04 | 975 | 12.5 | 9.95 | 7.66 |  | 86.2639 | 67.21848 | 1082.377 |  | 150 |  |  |  | 75.63871 | 8.693342 |  |  |  |  | 117.4 | 0.6036756 | 3.363164 | 4.590491 | 36.70795 | 6.931282 |  | 9.895257
|  |  |  | 787.1946 | 1.5455 | 1450 | 47.2829 | 83.61 | 762.5 | 12.5 | 10.03 | 7.72 |  | 95.68166 | 87.84906 | 1054.655 |  | 125 |  |  |  | 76.05636 | 8.713869 |  |  |  |  | 122.2287 | 0.5673192 | 3.34345 | 4.465743 | 37.13604 | 6.959852 |  | 10.54837
|  |  |  | 695.7748 | 1.502659 | 1486.333 | 50.12478 | 91.3 | 675 | 12.5 | 9.77 | 7.75 |  | 77.82494 | 68.94373 | 1060.45 |  | 150 |  |  |  | 71.62723 | 8.304196 |  |  |  |  | 149.0212 | 0.5765082 | 3.801039 | 5.14183 | 36.01278 | 6.505394 |  | 10.64222
|  |  |  | 537.3649 | 1.568481 | 1550.833 | 53.82706 | 88.73 | 12.5 | 12.5 | 7.95 | 7.32 |  | 53.64413 | 100.3448 | 1016.578 |  | 125 |  |  |  | 76.93223 | 8.398412 |  |  |  |  | 150.0598 | 0.6314496 | 3.471788 | 4.825899 | 36.78679 | 6.221678 |  | 10.71175
|  |  |  | 575.1335 | 1.862941 | 1510 | 51.74017 | 93.33 | 25 | 12.5 | 8.43 | 7.22 |  | 61.34549 | 78.38384 | 1070.867 |  | 100 |  |  |  | 79.5798 | 8.627871 |  |  |  |  | 134.8763 | 0.5783852 | 3.412077 | 4.52165 | 36.14144 | 6.345888 |  | 10.43588
|  |  |  | 700.9356 | 1.638126 | 1433.333 | 46.06112 | 86.11 | 537.5 | 12.5 | 9.59 | 7.72 |  | 88.47389 | 94.12399 | 976.5031 |  | 150 |  |  |  | 78.95531 | 8.53323 |  |  |  |  | 119.361 | 0.4786421 | 3.623557 | 4.443107 | 38.55497 | 6.664712 |  | 9.842736
83.33

## Datos_Sinteticos (hidden)
Fecha | Mes | Año | Guardia | Masa de Solidos (tms) | L.Au cbz (g/t) | Densidad de Pulpa (g/L) | Solidos (%) | Granulometria -200 Mesh (%) | pH_Inic | pH_Fin | ORP (mV) | Qp (m3/h) | Tiempo_Flot (min) | CuSO4·5H2O (kg/t) | Na2S2O5 (kg/t) | Z6+Z11 (kg/t) | MIBC (kg/t) | Antiespumante (kg/t) | R.Au ccPy (%) | L.Au ccPy (g/t) | Consumo específico total (kg/t)
2025-01-01 | Ene. | 2025 | A | 498.7287 | 1.134185 | 1415.26 | 45.75929 | 92.47303 | 9.664702 | 8.702848 | 4.41113 | 76.16718 | 79.97751 | 2.336535 | 0.8955093 | 0.3071886 | 0.05828786 | 0.04167652 | 68.8413 | 7.079678 | 4.020436
2025-01-01 | Ene. | 2025 | B | 500.1763 | 1.136798 | 1416.526 | 46.00838 | 91.90971 | 9.72379 | 8.656241 | 4.403792 | 76.03743 | 79.88195 | 2.349711 | 0.8941661 | 0.3068778 | 0.05825693 | 0.0419176 | 68.74953 | 7.076217 | 4.030231
2025-01-02 | Ene. | 2025 | A | 501.0305 | 1.129703 | 1410.831 | 45.79742 | 92.50383 | 9.647185 | 8.72261 | 4.384825 | 75.66305 | 80.43418 | 2.342358 | 0.8972564 | 0.3084862 | 0.05818518 | 0.04195688 | 68.89006 | 7.06168 | 4.026669
2025-01-02 | Ene. | 2025 | B | 499.2875 | 1.132456 | 1417.988 | 46.10022 | 92.49559 | 9.676909 | 8.670273 | 4.418185 | 75.75057 | 80.32815 | 2.35237 | 0.89749 | 0.3058688 | 0.05828465 | 0.04198996 | 68.82109 | 7.079332 | 4.030691
2025-01-03 | Ene. | 2025 | A | 498.7754 | 1.136551 | 1413.503 | 45.77018 | 91.92942 | 9.675827 | 8.719132 | 4.412417 | 76.0944 | 79.93678 | 2.354199 | 0.8926273 | 0.3068033 | 0.05844428 | 0.04185968 | 68.83253 | 7.082049 | 4.0315
2025-01-03 | Ene. | 2025 | B | 501.1582 | 1.130748 | 1414.269 | 46.02557 | 92.20092 | 9.651989 | 8.723599 | 4.406831 | 75.8562 | 79.91966 | 2.350791 | 0.8957497 | 0.3074256 | 0.05850307 | 0.04200427 | 68.78908 | 7.060902 | 4.03162
2025-01-04 | Ene. | 2025 | A | 498.556 | 1.133366 | 1410.982 | 45.98245 | 91.96023 | 9.682893 | 8.695092 | 4.417513 | 75.99323 | 80.12892 | 2.341215 | 0.8922478 | 0.3073712 | 0.05842424 | 0.04184691 | 68.76354 | 7.072943 | 4.021676
2025-01-04 | Ene. | 2025 | B | 499.5019 | 1.134887 | 1422.797 | 45.90761 | 92.34866 | 9.674881 | 8.668321 | 4.40366 | 75.59706 | 80.22433 | 2.345871 | 0.898035 | 0.3058948 | 0.05850962 | 0.04198069 | 68.91398 | 7.085025 | 4.029641
2025-01-05 | Ene. | 2025 | A | 500.4262 | 1.132146 | 1418.623 | 45.94665 | 92.6221 | 9.663737 | 8.718832 | 4.405364 | 76.15245 | 79.9101 | 2.355024 | 0.8922925 | 0.3077608 | 0.05836154 | 0.04182876 | 68.82977 | 7.065455 | 4.031119
2025-01-05 | Ene. | 2025 | B | 498.3525 | 1.130715 | 1421.031 | 45.9718 | 92.47071 | 9.674804 | 8.68382 | 4.41061 | 75.65546 | 80.31496 | 2.341127 | 0.8926248 | 0.3060071 | 0.05822465 | 0.04194251 | 68.82792 | 7.075963 | 4.019324
2025-01-06 | Ene. | 2025 | A | 499.5136 | 1.135961 | 1415.701 | 45.72375 | 92.13512 | 9.727618 | 8.700693 | 4.413777 | 75.98893 | 80.16605 | 2.347723 | 0.8921272 | 0.3080215 | 0.05856591 | 0.0420265 | 68.937 | 7.082717 | 4.029671
2025-01-06 | Ene. | 2025 | B | 497.4016 | 1.129086 | 1417.338 | 45.91516 | 91.99159 | 9.665716 | 8.673326 | 4.412911 | 75.72979 | 79.92536 | 2.355172 | 0.8980681 | 0.3066929 | 0.05818422 | 0.04198462 | 68.799 | 7.069172 | 4.038843
2025-01-07 | Ene. | 2025 | A | 500.0532 | 1.130259 | 1415.525 | 45.89847 | 91.98476 | 9.667956 | 8.656528 | 4.41933 | 76.05097 | 80.43252 | 2.356029 | 0.898811 | 0.3068954 | 0.05827666 | 0.04183499 | 68.80481 | 7.066611 | 4.040153
2025-01-07 | Ene. | 2025 | B | 497.9511 | 1.132773 | 1415.476 | 46.0491 | 91.99409 | 9.704796 | 8.715844 | 4.402093 | 75.83619 | 79.9568 | 2.342121 | 0.8960614 | 0.3075168 | 0.05842521 | 0.04187369 | 68.7819 | 7.076516 | 4.026674
2025-01-08 | Ene. | 2025 | A | 500.8507 | 1.132134 | 1413.69 | 46.0104 | 92.00333 | 9.653861 | 8.713626 | 4.403225 | 75.96539 | 80.16369 | 2.342484 | 0.8979819 | 0.3066766 | 0.05838004 | 0.04194767 | 68.68665 | 7.067212 | 4.026988
2025-01-08 | Ene. | 2025 | B | 500.881 | 1.129604 | 1421.411 | 45.72038 | 92.52417 | 9.682889 | 8.705605 | 4.401858 | 76.0104 | 80.14285 | 2.350611 | 0.8943035 | 0.3071792 | 0.05817356 | 0.04200295 | 68.78355 | 7.06004 | 4.03047
2025-01-09 | Ene. | 2025 | A | 497.1152 | 1.132834 | 1421.496 | 45.7283 | 92.54062 | 9.690227 | 8.708227 | 4.394465 | 75.53196 | 79.92926 | 2.355371 | 0.8920138 | 0.3076827 | 0.05828781 | 0.04187257 | 68.98636 | 7.085726 | 4.031709
2025-01-09 | Ene. | 2025 | B | 500.5849 | 1.135918 | 1419.854 | 46.01536 | 92.29924 | 9.661338 | 8.647782 | 4.393694 | 75.86093 | 80.23771 | 2.352236 | 0.8976888 | 0.3067463 | 0.05835874 | 0.04184182 | 68.85091 | 7.076723 | 4.032016
2025-01-10 | Ene. | 2025 | A | 498.7111 | 1.129503 | 1420.045 | 46.09119 | 92.28759 | 9.690138 | 8.65268 | 4.413557 | 75.56128 | 80.04014 | 2.339281 | 0.8947829 | 0.306282 | 0.05813955 | 0.04178796 | 68.73073 | 7.06827 | 4.018469
2025-01-10 | Ene. | 2025 | B | 500.7259 | 1.135387 | 1411.678 | 46.02071 | 92.61232 | 9.704411 | 8.661361 | 4.417199 | 75.96501 | 80.52155 | 2.349392 | 0.8973207 | 0.3074943 | 0.05828028 | 0.04167963 | 68.99342 | 7.091045 | 4.030792
2025-01-11 | Ene. | 2025 | A | 497.005 | 1.132459 | 1416.895 | 45.86918 | 92.58369 | 9.670629 | 8.671363 | 4.382232 | 75.76529 | 80.33876 | 2.337616 | 0.8983414 | 0.3083883 | 0.05851055 | 0.04185882 | 68.98126 | 7.079368 | 4.031462
2025-01-11 | Ene. | 2025 | B | 500.4969 | 1.135835 | 1417.112 | 45.93017 | 92.35165 | 9.667536 | 8.652587 | 4.418488 | 76.11561 | 80.41957 | 2.340861 | 0.894826 | 0.3068218 | 0.05856827 | 0.04168314 | 68.86902 | 7.083324 | 4.024175
2025-01-12 | Ene. | 2025 | A | 500.2782 | 1.134214 | 1415.034 | 46.03116 | 92.55502 | 9.716066 | 8.662526 | 4.392446 | 76.10659 | 80.08135 | 2.349653 | 0.8991475 | 0.3079078 | 0.0584828 | 0.04180186 | 68.90384 | 7.073147 | 4.038033
2025-01-12 | Ene. | 2025 | B | 501.3348 | 1.131233 | 1416.848 | 46.05024 | 92.33081 | 9.646072 | 8.649609 | 4.388077 | 75.84933 | 80.31506 | 2.340139 | 0.8982098 | 0.3085057 | 0.05838405 | 0.04171759 | 68.81155 | 7.054123 | 4.027792
2025-01-13 | Ene. | 2025 | A | 497.1796 | 1.134653 | 1413.216 | 45.89545 | 92.1135 | 9.683943 | 8.685121 | 4.38299 | 75.83773 | 80.45754 | 2.346662 | 0.8939286 | 0.3062164 | 0.05819232 | 0.04196 | 68.87254 | 7.088375 | 4.02386
2025-01-13 | Ene. | 2025 | B | 500.28 | 1.13628 | 1423.163 | 46.06472 | 91.97503 | 9.66744 | 8.676005 | 4.38513 | 76.04452 | 79.8568 | 2.350052 | 0.8986123 | 0.3067724 | 0.05831993 | 0.0418697 | 68.69845 | 7.072379 | 4.031165
2025-01-14 | Ene. | 2025 | A | 500.6366 | 1.138112 | 1415.59 | 45.98897 | 92.29015 | 9.649706 | 8.70786 | 4.390157 | 76.0155 | 79.96464 | 2.343933 | 0.8988004 | 0.3081783 | 0.05834213 | 0.04186791 | 68.84787 | 7.07641 | 4.033055
2025-01-14 | Ene. | 2025 | B | 498.1427 | 1.135691 | 1415.601 | 45.75934 | 91.9733 | 9.654957 | 8.66102 | 4.404804 | 75.63028 | 80.10952 | 2.341252 | 0.8943635 | 0.3079908 | 0.05825329 | 0.04201508 | 68.89862 | 7.079499 | 4.02635
2025-01-15 | Ene. | 2025 | A | 501.2797 | 1.131945 | 1412.062 | 45.72294 | 92.55627 | 9.661568 | 8.677277 | 4.417847 | 75.66877 | 80.41167 | 2.342578 | 0.8921678 | 0.3066276 | 0.05830603 | 0.0417776 | 68.88423 | 7.076289 | 4.017139
2025-01-15 | Ene. | 2025 | B | 501.3251 | 1.135275 | 1416.315 | 46.08471 | 91.92821 | 9.718769 | 8.654624 | 4.387273 | 75.86836 | 80.49316 | 2.355656 | 0.895244 | 0.3079783 | 0.0585785 | 0.04174494 | 68.86075 | 7.072038 | 4.035372
2025-01-16 | Ene. | 2025 | A | 500.9659 | 1.137423 | 1421.945 | 46.09222 | 91.97205 | 9.648034 | 8.699039 | 4.397195 | 75.92918 | 80.27011 | 2.350463 | 0.894077 | 0.3060349 | 0.05859595 | 0.04187068 | 68.74628 | 7.080617 | 4.029026
2025-01-16 | Ene. | 2025 | B | 497.7461 | 1.137598 | 1419.707 | 45.71947 | 92.15705 | 9.716316 | 8.666107 | 4.389464 | 75.62726 | 79.88278 | 2.342347 | 0.8940324 | 0.3063149 | 0.0582776 | 0.04183281 | 68.85181 | 7.092367 | 4.023589
2025-01-17 | Ene. | 2025 | A | 500.5896 | 1.131628 | 1417.815 | 45.74401 | 92.20081 | 9.665752 | 8.697237 | 4.389753 | 75.61675 | 80.19973 | 2.346075 | 0.8943321 | 0.308357 | 0.05844519 | 0.04171053 | 68.88523 | 7.06566 | 4.028392
2025-01-17 | Ene. | 2025 | B | 497.7737 | 1.136833 | 1412.74 | 45.76858 | 92.51418 | 9.68733 | 8.652144 | 4.39663 | 76.08912 | 80.37482 | 2.347949 | 0.8916422 | 0.3070945 | 0.0582423 | 0.04182321 | 68.94927 | 7.097285 | 4.024586
2025-01-18 | Ene. | 2025 | A | 499.1002 | 1.134402 | 1416.475 | 45.96879 | 92.04618 | 9.712758 | 8.679957 | 4.409812 | 75.99192 | 80.20796 | 2.353746 | 0.895981 | 0.3062762 | 0.05823391 | 0.04177378 | 68.83005 | 7.081091 | 4.030469
2025-01-18 | Ene. | 2025 | B | 500.3947 | 1.129943 | 1417.38 | 46.04162 | 92.64758 | 9.648385 | 8.707434 | 4.410628 | 76.08614 | 80.27271 | 2.348452 | 0.8928085 | 0.3074956 | 0.05837635 | 0.04176282 | 68.80094 | 7.063273 | 4.028326
2025-01-19 | Ene. | 2025 | A | 500.8156 | 1.129302 | 1416.159 | 45.82718 | 91.90586 | 9.723917 | 8.666792 | 4.389496 | 75.81359 | 80.38378 | 2.343783 | 0.8927305 | 0.3071496 | 0.05843035 | 0.04201605 | 68.71147 | 7.054265 | 4.021428
2025-01-19 | Ene. | 2025 | B | 498.4432 | 1.130218 | 1421.703 | 45.93434 | 91.97644 | 9.725868 | 8.682269 | 4.382524 | 75.78774 | 80.4709 | 2.336159 | 0.8926077 | 0.3072505 | 0.05862401 | 0.04189704 | 68.76012 | 7.063406 | 4.01736
2025-01-20 | Ene. | 2025 | A | 499.9333 | 1.136676 | 1417.331 | 45.96558 | 92.02991 | 9.675115 | 8.70585 | 4.409872 | 75.68121 | 80.44026 | 2.355225 | 0.8963252 | 0.3080105 | 0.05811802 | 0.04183536 | 68.97119 | 7.084592 | 4.036714
2025-01-20 | Ene. | 2025 | B | 498.7078 | 1.128731 | 1413.391 | 46.10897 | 92.50382 | 9.645864 | 8.647504 | 4.410646 | 75.77919 | 80.55983 | 2.350222 | 0.8967073 | 0.3077563 | 0.05861204 | 0.04173104 | 68.94586 | 7.068757 | 4.034412
2025-01-21 | Ene. | 2025 | A | 500.2619 | 1.135152 | 1411.464 | 46.08425 | 91.88975 | 9.697265 | 8.660562 | 4.397684 | 75.77738 | 80.34956 | 2.341758 | 0.8952098 | 0.306694 | 0.05826573 | 0.04194577 | 68.76674 | 7.076709 | 4.021513
2025-01-21 | Ene. | 2025 | B | 500.2708 | 1.132975 | 1410.812 | 45.89018 | 91.94178 | 9.71096 | 8.704464 | 4.390997 | 75.53129 | 80.21537 | 2.34591 | 0.8970556 | 0.3082187 | 0.05851829 | 0.04181169 | 68.88705 | 7.076213 | 4.032072
2025-01-22 | Ene. | 2025 | A | 501.1 | 1.131031 | 1414.955 | 46.03655 | 92.19684 | 9.704413 | 8.679055 | 4.383872 | 76.16073 | 80.0911 | 2.352572 | 0.89904 | 0.3082657 | 0.05836107 | 0.04200995 | 68.77505 | 7.051789 | 4.042382
2025-01-22 | Ene. | 2025 | B | 498.7822 | 1.13783 | 1412.303 | 45.79672 | 91.86747 | 9.683816 | 8.650363 | 4.383471 | 75.86257 | 79.8813 | 2.344724 | 0.8935736 | 0.3085477 | 0.058508 | 0.04175222 | 68.87427 | 7.080784 | 4.028879
2025-01-23 | Ene. | 2025 | A | 499.6009 | 1.12989 | 1416.144 | 45.84829 | 92.08893 | 9.679129 | 8.674481 | 4.408488 | 75.68218 | 80.43034 | 2.34694 | 0.8940958 | 0.3065932 | 0.05840645 | 0.04180287 | 68.82985 | 7.06854 | 4.023579
2025-01-23 | Ene. | 2025 | B | 497.633 | 1.133553 | 1414.738 | 45.72079 | 92.53155 | 9.658281 | 8.677391 | 4.399006 | 75.60962 | 80.14035 | 2.335919 | 0.8915862 | 0.3059688 | 0.05817158 | 0.04172086 | 68.83996 | 7.088559 | 4.010415
2025-01-24 | Ene. | 2025 | A | 499.1965 | 1.132303 | 1416.114 | 45.76707 | 92.21161 | 9.721169 | 8.662908 | 4.398762 | 76.00044 | 80.03213 | 2.336914 | 0.8969768 | 0.3075121 | 0.05851606 | 0.04192703 | 68.80759 | 7.068838 | 4.02385
2025-01-24 | Ene. | 2025 | B | 499.9944 | 1.134511 | 1422.725 | 46.08355 | 92.61452 | 9.685405 | 8.700465 | 4.414321 | 76.14464 | 80.52871 | 2.346325 | 0.8991641 | 0.3060995 | 0.05834288 | 0.04173471 | 68.92553 | 7.087999 | 4.030012
2025-01-25 | Ene. | 2025 | A | 500.3325 | 1.133164 | 1415.192 | 46.02128 | 92.2164 | 9.654534 | 8.722681 | 4.413257 | 75.5209 | 80.10727 | 2.336306 | 0.8954942 | 0.3069388 | 0.05832792 | 0.04184715 | 68.80555 | 7.069991 | 4.018879
2025-01-25 | Ene. | 2025 | B | 497.6631 | 1.135932 | 1416.425 | 45.82794 | 92.26795 | 9.672374 | 8.65183 | 4.392391 | 75.75034 | 80.20445 | 2.346101 | 0.8932018 | 0.3078672 | 0.05833539 | 0.04173529 | 68.93993 | 7.083776 | 4.028181
2025-01-26 | Ene. | 2025 | A | 500.8042 | 1.137514 | 1417.22 | 45.82298 | 92.05888 | 9.687324 | 8.661261 | 4.411316 | 75.82756 | 80.46774 | 2.349293 | 0.8952177 | 0.3073021 | 0.05812023 | 0.04180462 | 68.94128 | 7.084474 | 4.028462
2025-01-26 | Ene. | 2025 | B | 499.5515 | 1.132753 | 1411.421 | 45.83113 | 91.9813 | 9.657849 | 8.663642 | 4.391872 | 75.63717 | 80.24031 | 2.353675 | 0.8961408 | 0.3069064 | 0.05814127 | 0.04198381 | 68.84593 | 7.080781 | 4.033216
2025-01-27 | Ene. | 2025 | A | 498.9327 | 1.134943 | 1421.097 | 46.10788 | 91.99896 | 9.724048 | 8.647968 | 4.393145 | 75.86307 | 80.363 | 2.342249 | 0.8962613 | 0.3062328 | 0.05817427 | 0.04183258 | 68.74308 | 7.07914 | 4.022957
2025-01-27 | Ene. | 2025 | B | 499.4975 | 1.137031 | 1419.743 | 46.09019 | 92.37403 | 9.708571 | 8.67148 | 4.385734 | 75.99042 | 80.42223 | 2.348914 | 0.8961777 | 0.3069533 | 0.05812401 | 0.04172152 | 68.90828 | 7.082858 | 4.02988
2025-01-28 | Ene. | 2025 | A | 497.0774 | 1.131413 | 1411.022 | 45.88338 | 92.53658 | 9.706925 | 8.655454 | 4.39365 | 75.7848 | 80.27288 | 2.346974 | 0.8930513 | 0.307492 | 0.05833775 | 0.04174499 | 68.91214 | 7.082619 | 4.026703
2025-01-28 | Ene. | 2025 | B | 500.2354 | 1.131039 | 1418.424 | 45.96595 | 92.46939 | 9.702256 | 8.707099 | 4.382213 | 76.15554 | 80.5021 | 2.349738 | 0.891724 | 0.3060239 | 0.05840107 | 0.04201555 | 68.75882 | 7.070652 | 4.024873
2025-01-29 | Ene. | 2025 | A | 498.1094 | 1.138435 | 1420.26 | 45.81089 | 92.27896 | 9.665885 | 8.68026 | 4.401732 | 76.11184 | 79.90604 | 2.343993 | 0.8967334 | 0.3059892 | 0.05814892 | 0.04167648 | 68.82587 | 7.092968 | 4.023672
2025-01-29 | Ene. | 2025 | B | 498.5119 | 1.133114 | 1412.413 | 45.87852 | 92.02333 | 9.70092 | 8.657457 | 4.384736 | 75.89474 | 79.8846 | 2.338044 | 0.8981458 | 0.3085342 | 0.05859766 | 0.0417258 | 68.80918 | 7.066831 | 4.029894
2025-01-30 | Ene. | 2025 | A | 499.2786 | 1.130296 | 1419.723 | 46.11287 | 91.9618 | 9.657014 | 8.701083 | 4.393173 | 75.71877 | 80.01042 | 2.354241 | 0.8977932 | 0.3084396 | 0.05840396 | 0.04183623 | 68.78527 | 7.059331 | 4.041732
2025-01-30 | Ene. | 2025 | B | 500.8916 | 1.138233 | 1413.023 | 45.74054 | 91.91493 | 9.654293 | 8.67298 | 4.403814 | 75.95539 | 80.30076 | 2.353703 | 0.8923593 | 0.3065724 | 0.05853303 | 0.04177085 | 68.86751 | 7.087276 | 4.029722
2025-01-31 | Ene. | 2025 | A | 500.0247 | 1.130758 | 1421.294 | 45.99103 | 92.07639 | 9.691889 | 8.692434 | 4.399746 | 75.6207 | 80.11583 | 2.336651 | 0.8961636 | 0.3084235 | 0.05811969 | 0.04197481 | 68.78422 | 7.054771 | 4.022611
2025-01-31 | Ene. | 2025 | B | 497.8756 | 1.132615 | 1416.086 | 45.8572 | 91.94275 | 9.696185 | 8.70456 | 4.41833 | 76.11331 | 80.41977 | 2.348245 | 0.8961818 | 0.3069691 | 0.05812468 | 0.04171485 | 68.81479 | 7.080147 | 4.028031
2025-02-01 | Feb. | 2025 | A | 498.6446 | 1.132188 | 1411.186 | 45.79691 | 92.50776 | 9.704895 | 8.673487 | 4.388798 | 75.57912 | 80.03934 | 2.341794 | 0.8945389 | 0.3076917 | 0.05862537 | 0.04182133 | 68.94776 | 7.0772 | 4.02645
2025-02-01 | Feb. | 2025 | B | 499.122 | 1.129771 | 1412.675 | 45.79458 | 92.34709 | 9.664025 | 8.667068 | 4.417424 | 75.72925 | 80.56056 | 2.337493 | 0.8978973 | 0.3076601 | 0.05833328 | 0.04190287 | 68.91994 | 7.070658 | 4.025112
2025-02-02 | Feb. | 2025 | A | 500.6814 | 1.133846 | 1412.671 | 45.94708 | 92.649 | 9.683715 | 8.701319 | 4.409899 | 75.89711 | 80.22695 | 2.341766 | 0.8993166 | 0.3081371 | 0.05850256 | 0.04204612 | 68.91511 | 7.077405 | 4.032383
2025-02-02 | Feb. | 2025 | B | 497.5484 | 1.135066 | 1417.565 | 46.03919 | 92.51051 | 9.655188 | 8.684595 | 4.387897 | 75.81773 | 79.93364 | 2.337964 | 0.8967527 | 0.307265 | 0.05847816 | 0.04204757 | 68.82842 | 7.082067 | 4.025695
2025-02-03 | Feb. | 2025 | A | 498.9856 | 1.137223 | 1414.856 | 45.99086 | 92.53136 | 9.688807 | 8.667214 | 4.399374 | 75.66529 | 80.27507 | 2.341091 | 0.896714 | 0.3062214 | 0.05826114 | 0.04181954 | 68.8922 | 7.098469 | 4.021869
2025-02-03 | Feb. | 2025 | B | 501.2602 | 1.132807 | 1412.969 | 45.76914 | 91.93515 | 9.644142 | 8.719895 | 4.419506 | 75.65577 | 80.471 | 2.35335 | 0.8925522 | 0.3073669 | 0.05820818 | 0.04178212 | 68.89476 | 7.073386 | 4.028946
2025-02-04 | Feb. | 2025 | A | 496.9119 | 1.136674 | 1421.052 | 45.96898 | 92.4663 | 9.657427 | 8.679687 | 4.400701 | 75.64963 | 80.09763 | 2.339826 | 0.8930983 | 0.3070064 | 0.05849553 | 0.04191757 | 68.91524 | 7.096291 | 4.021312
2025-02-04 | Feb. | 2025 | B | 498.4957 | 1.129408 | 1422.477 | 45.7421 | 92.57305 | 9.709176 | 8.710135 | 4.386801 | 75.64912 | 79.85973 | 2.33671 | 0.8979039 | 0.3073024 | 0.0582468 | 0.04167899 | 68.8275 | 7.068778 | 4.021755
2025-02-05 | Feb. | 2025 | A | 500.9232 | 1.131573 | 1421.239 | 45.90985 | 91.97364 | 9.695797 | 8.668302 | 4.413936 | 75.86039 | 80.49921 | 2.354007 | 0.8941622 | 0.3068259 | 0.05824798 | 0.04192284 | 68.78673 | 7.070486 | 4.030243
2025-02-05 | Feb. | 2025 | B | 500.327 | 1.13582 | 1415.949 | 46.06768 | 92.43821 | 9.702532 | 8.656508 | 4.420642 | 75.53942 | 79.88651 | 2.336436 | 0.8993556 | 0.3073711 | 0.05860743 | 0.04184423 | 68.87109 | 7.088366 | 4.027256
2025-02-06 | Feb. | 2025 | A | 500.7713 | 1.137101 | 1420.683 | 45.76266 | 92.00229 | 9.720427 | 8.713612 | 4.40879 | 75.81829 | 80.28029 | 2.343108 | 0.8972101 | 0.3076204 | 0.05861576 | 0.04199206 | 68.91578 | 7.08468 | 4.030396
2025-02-06 | Feb. | 2025 | B | 498.9027 | 1.137091 | 1419.04 | 45.86126 | 92.09929 | 9.724892 | 8.69434 | 4.39992 | 76.06828 | 79.99374 | 2.355472 | 0.8994709 | 0.3063196 | 0.05840444 | 0.04170761 | 68.87976 | 7.09011 | 4.038645
2025-02-07 | Feb. | 2025 | A | 499.6682 | 1.133049 | 1413.281 | 45.85747 | 92.57557 | 9.686294 | 8.698633 | 4.385456 | 75.81193 | 80.29393 | 2.342196 | 0.8991762 | 0.3073161 | 0.05837459 | 0.0419645 | 68.90961 | 7.079079 | 4.031284
2025-02-07 | Feb. | 2025 | B | 499.1153 | 1.137587 | 1415.82 | 45.8235 | 92.66785 | 9.70092 | 8.709641 | 4.411806 | 75.64547 | 80.05583 | 2.341131 | 0.8964593 | 0.3064897 | 0.05822561 | 0.04197716 | 68.95446 | 7.09548 | 4.022677
2025-02-08 | Feb. | 2025 | A | 499.5747 | 1.129804 | 1418.423 | 45.85363 | 92.67715 | 9.676164 | 8.696384 | 4.406085 | 76.05912 | 79.98457 | 2.346238 | 0.8926497 | 0.3075718 | 0.05823424 | 0.04174014 | 68.78607 | 7.066481 | 4.024774
2025-02-08 | Feb. | 2025 | B | 500.2006 | 1.135819 | 1410.74 | 45.77604 | 92.06019 | 9.688623 | 8.676627 | 4.406535 | 75.76345 | 80.50856 | 2.345854 | 0.8957184 | 0.3065604 | 0.05841037 | 0.04169058 | 68.90798 | 7.086647 | 4.025119
2025-02-09 | Feb. | 2025 | A | 497.2357 | 1.136109 | 1411.704 | 45.80497 | 92.24918 | 9.691594 | 8.710887 | 4.383676 | 75.53041 | 79.99363 | 2.353307 | 0.8952844 | 0.3083915 | 0.05861124 | 0.04172361 | 69.05264 | 7.09139 | 4.037773
2025-02-09 | Feb. | 2025 | B | 496.9573 | 1.137239 | 1419.963 | 46.05226 | 92.51042 | 9.672992 | 8.714198 | 4.392165 | 76.00119 | 80.10767 | 2.347302 | 0.8965784 | 0.3069922 | 0.0583412 | 0.04200959 | 68.89927 | 7.091053 | 4.032016
2025-02-10 | Feb. | 2025 | A | 500.5539 | 1.132104 | 1420.358 | 46.05429 | 91.87569 | 9.728387 | 8.709753 | 4.401805 | 76.17266 | 80.118 | 2.341103 | 0.8950557 | 0.3065563 | 0.05838999 | 0.0418588 | 68.65442 | 7.063104 | 4.022304
2025-02-10 | Feb. | 2025 | B | 497.4669 | 1.137123 | 1413.434 | 45.76463 | 92.58165 | 9.7204 | 8.654273 | 4.400153 | 75.60088 | 80.4664 | 2.350995 | 0.8942648 | 0.3060581 | 0.05821124 | 0.04178342 | 69.05945 | 7.109166 | 4.02697
2025-02-11 | Feb. | 2025 | A | 500.0573 | 1.130221 | 1419.468 | 46.06169 | 92.19824 | 9.666407 | 8.696062 | 4.388959 | 76.04318 | 79.94679 | 2.339129 | 0.8931751 | 0.3070722 | 0.05855364 | 0.04192373 | 68.64422 | 7.051911 | 4.020297
2025-02-11 | Feb. | 2025 | B | 497.3601 | 1.132534 | 1421.378 | 45.74251 | 92.51176 | 9.711286 | 8.707241 | 4.38595 | 76.08122 | 80.44399 | 2.342394 | 0.8964824 | 0.3085353 | 0.05825852 | 0.04181819 | 68.93029 | 7.078795 | 4.031096
2025-02-12 | Feb. | 2025 | A | 498.5632 | 1.129659 | 1420.595 | 45.84613 | 91.91237 | 9.677567 | 8.701617 | 4.383046 | 75.56045 | 80.23114 | 2.355485 | 0.8932253 | 0.308544 | 0.05827355 | 0.04203994 | 68.85077 | 7.06185 | 4.036019
2025-02-12 | Feb. | 2025 | B | 500.848 | 1.137299 | 1417.071 | 45.80816 | 92.28227 | 9.655927 | 8.697238 | 4.394064 | 75.85182 | 80.1471 | 2.341216 | 0.8958151 | 0.3060701 | 0.05859914 | 0.04169662 | 68.82417 | 7.08699 | 4.020692
2025-02-13 | Feb. | 2025 | A | 500.6732 | 1.135499 | 1420.236 | 45.91595 | 92.52671 | 9.715063 | 8.708931 | 4.387663 | 75.92458 | 80.54993 | 2.346413 | 0.8945935 | 0.3080092 | 0.05828547 | 0.04197063 | 68.9634 | 7.076496 | 4.030412
2025-02-13 | Feb. | 2025 | B | 497.2088 | 1.135372 | 1419.524 | 45.81005 | 92.45356 | 9.653605 | 8.654964 | 4.385715 | 75.63421 | 80.12944 | 2.354661 | 0.8984321 | 0.3066729 | 0.05818357 | 0.04204557 | 68.92457 | 7.093059 | 4.039995
2025-02-14 | Feb. | 2025 | A | 499.1533 | 1.129881 | 1416.38 | 45.88868 | 92.15937 | 9.718969 | 8.649754 | 4.408661 | 75.90426 | 80.47351 | 2.353231 | 0.8919727 | 0.3075038 | 0.05847826 | 0.04198269 | 68.85473 | 7.066116 | 4.03293
2025-02-14 | Feb. | 2025 | B | 498.2424 | 1.128955 | 1416.92 | 46.12215 | 91.91423 | 9.685241 | 8.668359 | 4.413242 | 75.83102 | 80.43062 | 2.353079 | 0.8984404 | 0.3076646 | 0.05814163 | 0.04182668 | 68.80965 | 7.065673 | 4.036622
2025-02-15 | Feb. | 2025 | A | 500.9643 | 1.131267 | 1411.197 | 46.07185 | 92.03076 | 9.646023 | 8.691361 | 4.387358 | 75.61643 | 79.99025 | 2.350093 | 0.8930558 | 0.3083574 | 0.05845927 | 0.04173507 | 68.76894 | 7.052805 | 4.030514
2025-02-15 | Feb. | 2025 | B | 499.1925 | 1.135167 | 1412.022 | 46.00316 | 92.55711 | 9.686014 | 8.695111 | 4.402768 | 75.58265 | 80.49759 | 2.350654 | 0.897332 | 0.3080668 | 0.05833965 | 0.04200782 | 69.03007 | 7.084916 | 4.036073
2025-02-16 | Feb. | 2025 | A | 499.7669 | 1.129208 | 1418.825 | 45.86796 | 92.55918 | 9.682405 | 8.713196 | 4.401681 | 75.83869 | 79.88247 | 2.346416 | 0.8949551 | 0.3066024 | 0.05812884 | 0.0417357 | 68.76193 | 7.065561 | 4.022405
2025-02-16 | Feb. | 2025 | B | 501.2696 | 1.130339 | 1419.332 | 45.83323 | 92.38278 | 9.647895 | 8.675437 | 4.405006 | 75.95684 | 80.49246 | 2.350853 | 0.8967083 | 0.3085461 | 0.0583416 | 0.04187318 | 68.90471 | 7.05841 | 4.035126
2025-02-17 | Feb. | 2025 | A | 497.9763 | 1.129873 | 1415.73 | 46.04452 | 92.34251 | 9.720935 | 8.69133 | 4.408484 | 75.73772 | 80.35789 | 2.356788 | 0.8990761 | 0.3064808 | 0.0585476 | 0.0420111 | 68.90819 | 7.082599 | 4.04036
2025-02-17 | Feb. | 2025 | B | 497.0655 | 1.135395 | 1422.461 | 45.78808 | 92.04834 | 9.685389 | 8.664018 | 4.386759 | 76.10312 | 80.2804 | 2.338192 | 0.896343 | 0.3061777 | 0.05861955 | 0.04197988 | 68.81189 | 7.084452 | 4.02357
2025-02-18 | Feb. | 2025 | A | 497.0529 | 1.136608 | 1418.981 | 45.89411 | 92.2306 | 9.695648 | 8.659438 | 4.403068 | 75.75211 | 80.32905 | 2.356505 | 0.8956751 | 0.3082699 | 0.05821773 | 0.04168044 | 69.05991 | 7.091257 | 4.039363
2025-02-18 | Feb. | 2025 | B | 498.2576 | 1.131489 | 1419.067 | 45.75442 | 92.33309 | 9.706324 | 8.684864 | 4.400238 | 75.77353 | 80.23993 | 2.355039 | 0.8956689 | 0.3063785 | 0.0586 | 0.04173583 | 68.92379 | 7.085352 | 4.035712
2025-02-19 | Feb. | 2025 | A | 500.8887 | 1.134896 | 1411.858 | 45.82544 | 91.89439 | 9.725147 | 8.697921 | 4.401933 | 75.65693 | 80.17085 | 2.354819 | 0.8921299 | 0.308124 | 0.0584892 | 0.04175478 | 68.91484 | 7.072099 | 4.032483
2025-02-19 | Feb. | 2025 | B | 499.7963 | 1.138324 | 1416.977 | 45.99098 | 92.44652 | 9.651241 | 8.723581 | 4.409515 | 75.7958 | 80.54155 | 2.344812 | 0.8964117 | 0.3082605 | 0.05859035 | 0.04174351 | 69.05156 | 7.089623 | 4.02916
2025-02-20 | Feb. | 2025 | A | 500.6829 | 1.13526 | 1411.77 | 46.04563 | 91.9283 | 9.664111 | 8.668962 | 4.383999 | 75.84596 | 79.95673 | 2.352974 | 0.8991481 | 0.3071064 | 0.05851461 | 0.04180908 | 68.78595 | 7.077562 | 4.037546
2025-02-20 | Feb. | 2025 | B | 498.4182 | 1.131805 | 1411.821 | 45.72967 | 92.35642 | 9.699637 | 8.694963 | 4.409507 | 75.57715 | 80.54886 | 2.352095 | 0.8980736 | 0.3072661 | 0.05852823 | 0.04169311 | 69.07547 | 7.088005 | 4.036951
2025-02-21 | Feb. | 2025 | A | 497.9588 | 1.129894 | 1420.184 | 46.05663 | 92.64595 | 9.71361 | 8.65131 | 4.402411 | 76.11123 | 80.01518 | 2.347563 | 0.8977684 | 0.3071413 | 0.05832934 | 0.04194379 | 68.80956 | 7.065605 | 4.034562
2025-02-21 | Feb. | 2025 | B | 497.6367 | 1.13749 | 1422.295 | 46.02489 | 92.44307 | 9.687328 | 8.654418 | 4.388069 | 76.01838 | 80.08573 | 2.348694 | 0.8946281 | 0.3063577 | 0.05830684 | 0.04202252 | 68.84113 | 7.088559 | 4.026481
2025-02-22 | Feb. | 2025 | A | 499.6742 | 1.129853 | 1418.492 | 45.73312 | 91.93234 | 9.656152 | 8.671049 | 4.398945 | 75.96517 | 80.05294 | 2.345483 | 0.8953399 | 0.3072434 | 0.05858729 | 0.04192276 | 68.74727 | 7.055575 | 4.029737
2025-02-22 | Feb. | 2025 | B | 497.5974 | 1.132664 | 1419.952 | 45.98723 | 92.37159 | 9.686973 | 8.713558 | 4.405387 | 76.18104 | 80.24268 | 2.350347 | 0.8967578 | 0.3083707 | 0.05814471 | 0.04196222 | 68.89398 | 7.073346 | 4.037892
2025-02-23 | Feb. | 2025 | A | 497.4476 | 1.135148 | 1414.43 | 45.97661 | 92.2059 | 9.686596 | 8.662919 | 4.419009 | 75.88778 | 80.41291 | 2.3529 | 0.8972927 | 0.3069274 | 0.05826272 | 0.04195712 | 68.96781 | 7.086476 | 4.03618
2025-02-23 | Feb. | 2025 | B | 500.4897 | 1.129466 | 1412.402 | 45.98753 | 92.08473 | 9.715048 | 8.678218 | 4.384842 | 76.04415 | 79.98115 | 2.34997 | 0.8965072 | 0.3065867 | 0.05846933 | 0.04200447 | 68.6701 | 7.057168 | 4.030798
2025-02-24 | Feb. | 2025 | A | 496.9058 | 1.136177 | 1413.732 | 45.88791 | 92.05727 | 9.649236 | 8.66158 | 4.391029 | 75.92433 | 80.2772 | 2.345825 | 0.8983059 | 0.306389 | 0.05823692 | 0.04184029 | 68.8492 | 7.091988 | 4.030205
2025-02-24 | Feb. | 2025 | B | 498.7535 | 1.1333 | 1411.053 | 46.04866 | 92.13204 | 9.705262 | 8.657402 | 4.401286 | 76.16752 | 80.34093 | 2.339293 | 0.8981546 | 0.3071752 | 0.05839602 | 0.04183388 | 68.82383 | 7.072885 | 4.026784
2025-02-25 | Feb. | 2025 | A | 497.0331 | 1.129674 | 1418.809 | 45.88644 | 92.15862 | 9.721425 | 8.724223 | 4.392312 | 75.97364 | 80.43993 | 2.341307 | 0.8916518 | 0.3085506 | 0.05854288 | 0.04188338 | 68.87575 | 7.060904 | 4.02491
2025-02-25 | Feb. | 2025 | B | 500.5905 | 1.128643 | 1422.445 | 45.79239 | 91.88523 | 9.716887 | 8.715891 | 4.389803 | 76.05967 | 80.36285 | 2.352884 | 0.8936136 | 0.3080347 | 0.05858963 | 0.04201491 | 68.77593 | 7.052947 | 4.035455
2025-02-26 | Feb. | 2025 | A | 497.9424 | 1.134036 | 1420.953 | 46.00983 | 92.39648 | 9.663697 | 8.670173 | 4.41245 | 75.88374 | 80.1255 | 2.344033 | 0.8965969 | 0.3082115 | 0.05841183 | 0.04192866 | 68.89528 | 7.0757 | 4.03115
2025-02-26 | Feb. | 2025 | B | 499.6199 | 1.13008 | 1410.945 | 45.9164 | 92.59427 | 9.677829 | 8.698545 | 4.413144 | 76.09243 | 79.90339 | 2.337628 | 0.8935717 | 0.3077508 | 0.05842593 | 0.04167414 | 68.80213 | 7.062559 | 4.021437
2025-02-27 | Feb. | 2025 | A | 499.0638 | 1.133819 | 1410.958 | 45.81103 | 92.32932 | 9.72739 | 8.676644 | 4.401297 | 75.54882 | 80.09023 | 2.344185 | 0.8945614 | 0.3082638 | 0.0583379 | 0.04172669 | 68.9824 | 7.077 | 4.027311
2025-02-27 | Feb. | 2025 | B | 500.9711 | 1.130822 | 1412.627 | 45.90232 | 92.5718 | 9.714304 | 8.672873 | 4.408266 | 75.98432 | 79.95464 | 2.351597 | 0.8951163 | 0.3082771 | 0.05861408 | 0.04172634 | 68.88283 | 7.062957 | 4.034436
2025-02-28 | Feb. | 2025 | A | 501.0937 | 1.138469 | 1422.471 | 45.84719 | 91.96777 | 9.716946 | 8.69313 | 4.39613 | 75.83185 | 80.4484 | 2.342552 | 0.8964522 | 0.3066697 | 0.05815911 | 0.0417311 | 68.85204 | 7.085558 | 4.021902
2025-02-28 | Feb. | 2025 | B | 498.6354 | 1.131991 | 1417.91 | 45.75263 | 91.94949 | 9.666436 | 8.661886 | 4.411714 | 76.04918 | 80.05728 | 2.340043 | 0.8956418 | 0.3061223 | 0.05843396 | 0.04179002 | 68.71588 | 7.073233 | 4.020934
2025-03-01 | Mar. | 2025 | A | 499.3544 | 1.133424 | 1413.685 | 46.07866 | 92.27358 | 9.712471 | 8.691132 | 4.416893 | 75.5517 | 80.29326 | 2.356159 | 0.8942276 | 0.3063328 | 0.05837327 | 0.04171764 | 68.93314 | 7.08689 | 4.032782
2025-03-01 | Mar. | 2025 | B | 499.4295 | 1.135758 | 1423.173 | 45.72438 | 92.27049 | 9.72577 | 8.71482 | 4.402012 | 76.1777 | 80.37105 | 2.354332 | 0.8971048 | 0.3082956 | 0.05831473 | 0.04202922 | 68.97101 | 7.080552 | 4.040324
2025-03-02 | Mar. | 2025 | A | 501.2541 | 1.132213 | 1417.903 | 45.99891 | 92.57124 | 9.647243 | 8.695282 | 4.4167 | 76.05074 | 80.44413 | 2.34972 | 0.8993674 | 0.3080895 | 0.05815194 | 0.04169828 | 68.92604 | 7.071321 | 4.037529
2025-03-02 | Mar. | 2025 | B | 500.3602 | 1.136869 | 1413.399 | 46.10634 | 92.68703 | 9.660511 | 8.667568 | 4.382952 | 75.72708 | 80.17693 | 2.337544 | 0.8969423 | 0.3065506 | 0.0581456 | 0.04201433 | 68.84011 | 7.083482 | 4.020584
2025-03-03 | Mar. | 2025 | A | 498.1152 | 1.135818 | 1413.292 | 45.80047 | 92.49915 | 9.686521 | 8.662824 | 4.389326 | 75.85016 | 80.37244 | 2.336913 | 0.8966134 | 0.3077233 | 0.05850436 | 0.0420216 | 68.9503 | 7.086439 | 4.023898
2025-03-03 | Mar. | 2025 | B | 500.714 | 1.128943 | 1422.588 | 46.08103 | 92.21938 | 9.716921 | 8.671489 | 4.420391 | 75.64883 | 80.32689 | 2.337846 | 0.8981317 | 0.3068273 | 0.05861741 | 0.04188617 | 68.79161 | 7.059321 | 4.023365
2025-03-04 | Mar. | 2025 | A | 498.997 | 1.13071 | 1422.693 | 45.93278 | 92.18956 | 9.727559 | 8.64798 | 4.401647 | 75.96217 | 79.98563 | 2.344781 | 0.8961651 | 0.3083581 | 0.0584143 | 0.04185527 | 68.82354 | 7.060833 | 4.031351
2025-03-04 | Mar. | 2025 | B | 498.2642 | 1.136793 | 1412.311 | 45.92672 | 92.37418 | 9.64871 | 8.652375 | 4.38996 | 75.64724 | 80.30819 | 2.337615 | 0.8960246 | 0.3080255 | 0.05845569 | 0.0418279 | 68.95759 | 7.086433 | 4.025228
2025-03-05 | Mar. | 2025 | A | 498.4265 | 1.13469 | 1417.938 | 45.99816 | 92.27581 | 9.706998 | 8.670764 | 4.414198 | 76.1073 | 80.04119 | 2.348556 | 0.8948188 | 0.3069237 | 0.05838796 | 0.0417331 | 68.8204 | 7.082867 | 4.03005
2025-03-05 | Mar. | 2025 | B | 497.6594 | 1.137825 | 1422.002 | 45.86905 | 92.4934 | 9.661039 | 8.675155 | 4.410629 | 76.15535 | 79.99627 | 2.346594 | 0.896499 | 0.3080058 | 0.05840934 | 0.04186438 | 68.95762 | 7.086917 | 4.034313
2025-03-06 | Mar. | 2025 | A | 498.6355 | 1.137739 | 1417.236 | 45.80925 | 92.21822 | 9.695873 | 8.667512 | 4.406074 | 75.55348 | 80.20776 | 2.337642 | 0.8980654 | 0.306225 | 0.05847667 | 0.04184638 | 68.92595 | 7.092505 | 4.023655
2025-03-06 | Mar. | 2025 | B | 498.1733 | 1.132572 | 1422.962 | 45.95692 | 92.32572 | 9.719127 | 8.692143 | 4.383851 | 75.77063 | 79.86716 | 2.337018 | 0.8915832 | 0.3058835 | 0.05857138 | 0.04168205 | 68.69346 | 7.077688 | 4.011412
2025-03-07 | Mar. | 2025 | A | 498.7039 | 1.137577 | 1414.351 | 45.77397 | 92.68973 | 9.659446 | 8.714069 | 4.420251 | 75.99707 | 80.37755 | 2.341309 | 0.8973913 | 0.3078595 | 0.05828432 | 0.04202058 | 69.04645 | 7.096366 | 4.030322
2025-03-07 | Mar. | 2025 | B | 500.6389 | 1.136344 | 1416.441 | 46.08876 | 92.55626 | 9.679321 | 8.658022 | 4.414143 | 75.53036 | 80.29231 | 2.343195 | 0.894262 | 0.306094 | 0.05842073 | 0.04172405 | 68.90593 | 7.093008 | 4.021329
2025-03-08 | Mar. | 2025 | A | 497.8136 | 1.136571 | 1412.548 | 45.88795 | 92.50423 | 9.715215 | 8.716745 | 4.392414 | 75.78539 | 80.44959 | 2.355886 | 0.8920696 | 0.3073621 | 0.05859441 | 0.04201173 | 69.07797 | 7.09813 | 4.033088
2025-03-08 | Mar. | 2025 | B | 500.3728 | 1.129677 | 1418.476 | 45.92795 | 92.29308 | 9.700663 | 8.651845 | 4.416746 | 75.80196 | 79.93233 | 2.35323 | 0.8985612 | 0.3072147 | 0.05852068 | 0.04177183 | 68.83414 | 7.063288 | 4.038095
2025-03-09 | Mar. | 2025 | A | 500.019 | 1.129098 | 1415.81 | 45.85903 | 92.27461 | 9.661362 | 8.671596 | 4.390008 | 75.90015 | 80.53567 | 2.352837 | 0.8959204 | 0.3062835 | 0.05817338 | 0.0418559 | 68.80032 | 7.067074 | 4.03028
2025-03-09 | Mar. | 2025 | B | 500.6185 | 1.130405 | 1414.933 | 45.81804 | 92.61555 | 9.656548 | 8.698539 | 4.384845 | 75.54678 | 80.5546 | 2.352233 | 0.8951522 | 0.3084485 | 0.05829742 | 0.04169234 | 68.97892 | 7.073093 | 4.033947
2025-03-10 | Mar. | 2025 | A | 498.9184 | 1.1326 | 1420.922 | 46.00991 | 92.26995 | 9.657161 | 8.671539 | 4.414249 | 75.87692 | 80.51946 | 2.344869 | 0.8962121 | 0.3076602 | 0.05822814 | 0.04186315 | 68.89226 | 7.078525 | 4.028986
2025-03-10 | Mar. | 2025 | B | 497.0008 | 1.130944 | 1411.78 | 45.81273 | 92.51049 | 9.664539 | 8.658523 | 4.400361 | 75.70699 | 80.22912 | 2.351038 | 0.8988491 | 0.3069428 | 0.05858481 | 0.04173974 | 68.97596 | 7.08383 | 4.036096
2025-03-11 | Mar. | 2025 | A | 497.0141 | 1.128723 | 1416.798 | 46.08821 | 92.57154 | 9.704043 | 8.675487 | 4.419874 | 76.05819 | 79.96391 | 2.348652 | 0.8928045 | 0.3063084 | 0.05861789 | 0.04189636 | 68.75946 | 7.07081 | 4.026201
2025-03-11 | Mar. | 2025 | B | 500.627 | 1.132428 | 1418.481 | 45.97965 | 91.96372 | 9.704293 | 8.655995 | 4.394661 | 76.04387 | 80.4483 | 2.345438 | 0.8935629 | 0.3066657 | 0.05820303 | 0.04174837 | 68.73857 | 7.066493 | 4.020279
2025-03-12 | Mar. | 2025 | A | 498.2987 | 1.13449 | 1415.054 | 46.11039 | 92.0179 | 9.669542 | 8.719192 | 4.398842 | 76.14595 | 80.31789 | 2.352462 | 0.8946457 | 0.3084482 | 0.05835529 | 0.04180979 | 68.8438 | 7.075427 | 4.035653
2025-03-12 | Mar. | 2025 | B | 498.1052 | 1.133789 | 1412.347 | 45.91747 | 92.34528 | 9.650843 | 8.652087 | 4.394564 | 75.78956 | 79.90836 | 2.349989 | 0.8956732 | 0.3074655 | 0.05860718 | 0.04187905 | 68.88472 | 7.079115 | 4.032881
2025-03-13 | Mar. | 2025 | A | 497.6731 | 1.130246 | 1415.528 | 46.01091 | 92.2542 | 9.718567 | 8.711451 | 4.403613 | 75.64819 | 80.39252 | 2.352619 | 0.8973744 | 0.3081315 | 0.05822828 | 0.04176108 | 68.95767 | 7.074617 | 4.037718
2025-03-13 | Mar. | 2025 | B | 498.7127 | 1.130075 | 1411.139 | 46.09145 | 92.28857 | 9.71964 | 8.656443 | 4.403817 | 75.6488 | 79.93663 | 2.33632 | 0.8934856 | 0.3081378 | 0.05849315 | 0.04197664 | 68.80744 | 7.062466 | 4.021808
2025-03-14 | Mar. | 2025 | A | 499.1071 | 1.135284 | 1413.032 | 45.94863 | 92.54758 | 9.654696 | 8.678641 | 4.408043 | 76.00572 | 80.43864 | 2.339514 | 0.8957044 | 0.3065477 | 0.05843525 | 0.04168471 | 68.91164 | 7.087885 | 4.020877
2025-03-14 | Mar. | 2025 | B | 498.8244 | 1.132096 | 1413.978 | 46.02175 | 92.39731 | 9.726562 | 8.703184 | 4.394043 | 75.84151 | 79.99086 | 2.348382 | 0.8928862 | 0.3080297 | 0.0582109 | 0.04199321 | 68.85694 | 7.06755 | 4.028092
2025-03-15 | Mar. | 2025 | A | 498.5455 | 1.137372 | 1414.922 | 46.05496 | 92.55452 | 9.658134 | 8.683845 | 4.418525 | 76.05963 | 79.8931 | 2.338092 | 0.8959649 | 0.3068606 | 0.05858752 | 0.04195091 | 68.86126 | 7.091614 | 4.023732
2025-03-15 | Mar. | 2025 | B | 497.3106 | 1.136504 | 1419.892 | 45.9517 | 92.61279 | 9.709087 | 8.675295 | 4.419557 | 75.70297 | 79.92254 | 2.354242 | 0.8949011 | 0.3062129 | 0.05830186 | 0.04188216 | 68.96905 | 7.098129 | 4.031192
2025-03-16 | Mar. | 2025 | A | 497.0957 | 1.137251 | 1411.009 | 46.03481 | 92.39129 | 9.726428 | 8.654313 | 4.396848 | 76.12747 | 80.41715 | 2.33639 | 0.8968848 | 0.3077068 | 0.05843787 | 0.04173481 | 68.97964 | 7.092695 | 4.026608
2025-03-16 | Mar. | 2025 | B | 500.8791 | 1.135574 | 1413.821 | 45.93206 | 92.19341 | 9.71761 | 8.702386 | 4.383176 | 75.69799 | 80.53788 | 2.338939 | 0.8927157 | 0.3066868 | 0.05857318 | 0.04204835 | 68.84091 | 7.083014 | 4.019588
2025-03-17 | Mar. | 2025 | A | 498.3913 | 1.138209 | 1417.302 | 45.94319 | 92.21118 | 9.720287 | 8.650913 | 4.409909 | 75.56862 | 80.00878 | 2.349056 | 0.8989318 | 0.307146 | 0.05843245 | 0.0418503 | 68.9761 | 7.096879 | 4.035332
2025-03-17 | Mar. | 2025 | B | 499.7242 | 1.12894 | 1423.078 | 45.85719 | 92.54138 | 9.678178 | 8.663251 | 4.396181 | 75.54128 | 79.91666 | 2.353791 | 0.8984437 | 0.3080878 | 0.05861758 | 0.04191226 | 68.90118 | 7.062138 | 4.038173
2025-03-18 | Mar. | 2025 | A | 500.7105 | 1.135315 | 1421.529 | 46.09496 | 92.63598 | 9.654565 | 8.720869 | 4.407724 | 76.0287 | 80.02929 | 2.339522 | 0.8925438 | 0.3077075 | 0.05855005 | 0.04169087 | 68.80791 | 7.07389 | 4.022712
2025-03-18 | Mar. | 2025 | B | 498.6145 | 1.130895 | 1415.25 | 45.81471 | 92.39202 | 9.678792 | 8.683059 | 4.386974 | 75.71584 | 80.04477 | 2.337208 | 0.8961916 | 0.3058964 | 0.0583391 | 0.0417141 | 68.75532 | 7.075024 | 4.016881
2025-03-19 | Mar. | 2025 | A | 501.2438 | 1.137004 | 1418.556 | 45.77802 | 92.60568 | 9.663663 | 8.72208 | 4.389512 | 75.9499 | 80.07684 | 2.353482 | 0.899246 | 0.3065441 | 0.05844755 | 0.04186795 | 68.92812 | 7.085345 | 4.035445
2025-03-19 | Mar. | 2025 | B | 499.8855 | 1.129755 | 1423.184 | 46.02707 | 92.54681 | 9.693894 | 8.663816 | 4.407835 | 75.97384 | 79.96143 | 2.353059 | 0.8936723 | 0.3082963 | 0.05814212 | 0.0418864 | 68.8177 | 7.059963 | 4.032621
2025-03-20 | Mar. | 2025 | A | 497.1069 | 1.138202 | 1421.79 | 45.71989 | 92.6332 | 9.662779 | 8.692598 | 4.395292 | 75.76539 | 79.95299 | 2.340657 | 0.8951158 | 0.3076381 | 0.05852081 | 0.04189032 | 68.97552 | 7.098245 | 4.028244
2025-03-20 | Mar. | 2025 | B | 500.6391 | 1.133937 | 1421.136 | 46.00675 | 92.40148 | 9.721635 | 8.653801 | 4.411585 | 75.85791 | 80.45537 | 2.349058 | 0.892462 | 0.3080152 | 0.05840549 | 0.04199094 | 68.9243 | 7.075932 | 4.029208
2025-03-21 | Mar. | 2025 | A | 500.9162 | 1.131418 | 1423.37 | 45.87837 | 92.55079 | 9.680571 | 8.671861 | 4.386405 | 75.9443 | 80.09922 | 2.351132 | 0.8973488 | 0.3061634 | 0.05821177 | 0.04171814 | 68.80034 | 7.070785 | 4.029963
2025-03-21 | Mar. | 2025 | B | 499.2926 | 1.13068 | 1419.33 | 46.0079 | 92.65044 | 9.727964 | 8.700491 | 4.388515 | 76.13228 | 79.96028 | 2.338754 | 0.8936916 | 0.3062088 | 0.05851986 | 0.04201998 | 68.66844 | 7.070313 | 4.018894
2025-03-22 | Mar. | 2025 | A | 498.6259 | 1.137117 | 1412.711 | 45.79489 | 92.60348 | 9.695983 | 8.662611 | 4.405208 | 75.97365 | 80.42262 | 2.337235 | 0.8949298 | 0.3062459 | 0.05822102 | 0.04188144 | 68.94656 | 7.097599 | 4.018485
2025-03-22 | Mar. | 2025 | B | 499.5184 | 1.131037 | 1414.541 | 46.10642 | 91.9135 | 9.711456 | 8.698332 | 4.4113 | 75.55052 | 79.98443 | 2.356838 | 0.8967578 | 0.3069263 | 0.05817183 | 0.04170033 | 68.81048 | 7.072097 | 4.03758
2025-03-23 | Mar. | 2025 | A | 497.7625 | 1.138518 | 1417.512 | 46.06743 | 92.15365 | 9.697309 | 8.663716 | 4.411436 | 75.77235 | 80.18541 | 2.354289 | 0.8944877 | 0.3084231 | 0.05820488 | 0.04196066 | 68.98225 | 7.092624 | 4.036033
2025-03-23 | Mar. | 2025 | B | 497.4032 | 1.129515 | 1411.29 | 45.75812 | 91.89407 | 9.675593 | 8.696784 | 4.418783 | 75.55294 | 80.43351 | 2.348049 | 0.8979693 | 0.3064932 | 0.05826948 | 0.04180668 | 68.89405 | 7.083977 | 4.032296
2025-03-24 | Mar. | 2025 | A | 499.2886 | 1.136474 | 1412.129 | 46.12784 | 92.01993 | 9.650483 | 8.688103 | 4.399223 | 75.98092 | 80.24889 | 2.346656 | 0.8924376 | 0.3068664 | 0.05856173 | 0.04179628 | 68.82028 | 7.083701 | 4.026776
2025-03-24 | Mar. | 2025 | B | 498.2737 | 1.134412 | 1415.86 | 46.11789 | 92.63786 | 9.706371 | 8.723197 | 4.389842 | 75.98343 | 80.31688 | 2.345711 | 0.8920139 | 0.3076097 | 0.05824472 | 0.04198817 | 68.89939 | 7.077558 | 4.02745
2025-03-25 | Mar. | 2025 | A | 497.5757 | 1.132488 | 1413.925 | 46.03267 | 92.25762 | 9.691027 | 8.693738 | 4.394481 | 75.90671 | 80.45555 | 2.351425 | 0.8939188 | 0.306627 | 0.05839952 | 0.04174009 | 68.89566 | 7.08292 | 4.028557
2025-03-25 | Mar. | 2025 | B | 500.4701 | 1.136667 | 1417.806 | 46.11128 | 92.03058 | 9.710321 | 8.711575 | 4.405572 | 75.61782 | 80.34494 | 2.339046 | 0.897776 | 0.3084447 | 0.05840621 | 0.04188212 | 68.90387 | 7.07783 | 4.029013
2025-03-26 | Mar. | 2025 | A | 500.2437 | 1.131198 | 1411.684 | 45.87031 | 91.91011 | 9.680918 | 8.656089 | 4.391833 | 75.8449 | 80.18124 | 2.346833 | 0.8921517 | 0.3080769 | 0.05845829 | 0.04173314 | 68.79951 | 7.059118 | 4.025745
2025-03-26 | Mar. | 2025 | B | 499.492 | 1.134489 | 1416.742 | 45.96544 | 92.59132 | 9.651874 | 8.649977 | 4.40277 | 76.06997 | 80.03321 | 2.354595 | 0.8969166 | 0.3067313 | 0.05859411 | 0.04204108 | 68.895 | 7.078257 | 4.03935
2025-03-27 | Mar. | 2025 | A | 501.2903 | 1.133767 | 1413.428 | 46.02109 | 91.90836 | 9.722747 | 8.651957 | 4.4141 | 76.0449 | 80.47908 | 2.347922 | 0.8956868 | 0.3076451 | 0.05840821 | 0.04190787 | 68.81872 | 7.069619 | 4.030914
2025-03-27 | Mar. | 2025 | B | 497.3186 | 1.132729 | 1418.967 | 46.00979 | 92.5071 | 9.711834 | 8.705278 | 4.387848 | 75.96741 | 79.94233 | 2.354912 | 0.8975359 | 0.3073579 | 0.05831893 | 0.04169229 | 68.88404 | 7.083627 | 4.037195
2025-03-28 | Mar. | 2025 | A | 498.0508 | 1.129973 | 1418.915 | 46.04588 | 92.03142 | 9.719285 | 8.684873 | 4.404779 | 75.73613 | 80.50881 | 2.3455 | 0.8927084 | 0.3059062 | 0.05850615 | 0.04199471 | 68.7513 | 7.074043 | 4.021585
2025-03-28 | Mar. | 2025 | B | 497.0389 | 1.128804 | 1413.074 | 45.94688 | 92.00045 | 9.671237 | 8.703968 | 4.393412 | 76.01324 | 80.47325 | 2.351253 | 0.8921345 | 0.3060915 | 0.05818625 | 0.04198272 | 68.72689 | 7.067096 | 4.025128
2025-03-29 | Mar. | 2025 | A | 499.6955 | 1.135638 | 1415.846 | 46.00481 | 92.29382 | 9.682571 | 8.667768 | 4.41905 | 75.7443 | 80.35453 | 2.350756 | 0.8965383 | 0.3081821 | 0.05813683 | 0.04177356 | 68.96664 | 7.081411 | 4.033818
2025-03-29 | Mar. | 2025 | B | 498.0651 | 1.132707 | 1414.796 | 45.89767 | 92.1775 | 9.670136 | 8.701386 | 4.411914 | 75.60074 | 80.33441 | 2.35046 | 0.8955585 | 0.306946 | 0.05848888 | 0.04203273 | 68.93662 | 7.08746 | 4.031918
2025-03-30 | Mar. | 2025 | A | 499.359 | 1.134222 | 1417.434 | 45.80965 | 92.30119 | 9.657849 | 8.651003 | 4.41779 | 75.53647 | 80.08519 | 2.342112 | 0.8935554 | 0.3085052 | 0.05860609 | 0.04186397 | 68.95062 | 7.078502 | 4.025944
2025-03-30 | Mar. | 2025 | B | 498.1699 | 1.136606 | 1419.821 | 45.87685 | 91.99166 | 9.677911 | 8.694649 | 4.388931 | 76.04641 | 80.5221 | 2.349343 | 0.8950902 | 0.3071998 | 0.05814981 | 0.04197084 | 68.87506 | 7.083332 | 4.030823
2025-03-31 | Mar. | 2025 | A | 497.3527 | 1.133263 | 1417.511 | 46.06636 | 92.62687 | 9.69944 | 8.64935 | 4.404141 | 75.69278 | 80.01033 | 2.33841 | 0.8926071 | 0.3059653 | 0.05853668 | 0.0418609 | 68.81088 | 7.085289 | 4.017241
2025-03-31 | Mar. | 2025 | B | 497.7727 | 1.13082 | 1414.649 | 45.84586 | 92.68496 | 9.675389 | 8.675255 | 4.410394 | 75.93585 | 80.26145 | 2.344759 | 0.8968316 | 0.3066093 | 0.05860014 | 0.04171428 | 68.91912 | 7.082027 | 4.029956
2025-04-01 | Abr. | 2025 | A | 498.0044 | 1.136807 | 1411.137 | 45.90337 | 92.33511 | 9.713786 | 8.71034 | 4.386783 | 75.70053 | 79.86279 | 2.353094 | 0.8930448 | 0.3068864 | 0.0584125 | 0.04182939 | 68.93299 | 7.091866 | 4.031129
2025-04-01 | Abr. | 2025 | B | 498.4779 | 1.131075 | 1417.186 | 46.10498 | 92.29195 | 9.692653 | 8.694982 | 4.385044 | 75.99787 | 80.47012 | 2.344984 | 0.8951523 | 0.3077289 | 0.05836926 | 0.0420077 | 68.81734 | 7.06783 | 4.027883
2025-04-02 | Abr. | 2025 | A | 497.8562 | 1.138385 | 1423.114 | 45.93355 | 92.63114 | 9.723787 | 8.662595 | 4.415209 | 76.10019 | 79.90164 | 2.347166 | 0.8924504 | 0.3063731 | 0.05859034 | 0.04185393 | 68.88503 | 7.09471 | 4.024932
2025-04-02 | Abr. | 2025 | B | 498.7518 | 1.137099 | 1416.316 | 45.95299 | 92.03707 | 9.654126 | 8.685494 | 4.411829 | 75.96985 | 79.96254 | 2.342554 | 0.8973713 | 0.3081209 | 0.05815502 | 0.04174021 | 68.80934 | 7.081992 | 4.031806
2025-04-03 | Abr. | 2025 | A | 498.0495 | 1.136182 | 1417.017 | 45.80338 | 92.26434 | 9.66453 | 8.665702 | 4.410482 | 75.94808 | 79.9417 | 2.338276 | 0.8944531 | 0.3061896 | 0.05834015 | 0.04187156 | 68.77303 | 7.08645 | 4.021239
2025-04-03 | Abr. | 2025 | B | 497.3596 | 1.137055 | 1421.791 | 45.90379 | 91.88733 | 9.719093 | 8.656712 | 4.387533 | 75.52586 | 80.34266 | 2.353252 | 0.895871 | 0.3074848 | 0.05852364 | 0.04181247 | 68.9923 | 7.091988 | 4.035182
2025-04-04 | Abr. | 2025 | A | 499.0286 | 1.136251 | 1414.182 | 45.79807 | 92.48184 | 9.703022 | 8.71017 | 4.391137 | 76.161 | 80.03965 | 2.345107 | 0.8943423 | 0.3078042 | 0.05862118 | 0.04178998 | 68.92708 | 7.082131 | 4.029608
2025-04-04 | Abr. | 2025 | B | 500.0778 | 1.135311 | 1411.508 | 46.00314 | 91.88484 | 9.713907 | 8.696202 | 4.404521 | 75.72438 | 80.11982 | 2.339278 | 0.8929314 | 0.3069133 | 0.05813009 | 0.04193154 | 68.76872 | 7.077808 | 4.018413
2025-04-05 | Abr. | 2025 | A | 498.8256 | 1.133925 | 1413.931 | 45.76988 | 92.41145 | 9.659549 | 8.709389 | 4.395919 | 75.82096 | 79.99179 | 2.336677 | 0.8986844 | 0.3072353 | 0.05848118 | 0.04203731 | 68.87231 | 7.078033 | 4.024484
2025-04-05 | Abr. | 2025 | B | 500.8353 | 1.138016 | 1422.944 | 45.89753 | 92.65159 | 9.667854 | 8.709055 | 4.387133 | 75.69656 | 80.375 | 2.344123 | 0.8993857 | 0.3073695 | 0.0583296 | 0.04170033 | 68.97933 | 7.092147 | 4.029929
2025-04-06 | Abr. | 2025 | A | 498.95 | 1.135962 | 1422.715 | 45.73268 | 92.02603 | 9.665779 | 8.663746 | 4.406021 | 76.05011 | 80.17176 | 2.352637 | 0.8950387 | 0.3077722 | 0.05812437 | 0.04188135 | 68.85035 | 7.076277 | 4.034575
2025-04-06 | Abr. | 2025 | B | 497.0965 | 1.138079 | 1419.502 | 45.97637 | 92.53574 | 9.684443 | 8.721844 | 4.395834 | 75.79291 | 80.43571 | 2.349193 | 0.8952988 | 0.3083918 | 0.05824005 | 0.04169563 | 69.1063 | 7.096657 | 4.033679
2025-04-07 | Abr. | 2025 | A | 501.1036 | 1.136672 | 1422.773 | 45.83166 | 92.09697 | 9.724836 | 8.655769 | 4.414151 | 75.99495 | 80.25205 | 2.342929 | 0.8962049 | 0.3083047 | 0.05854477 | 0.04185664 | 68.88785 | 7.074908 | 4.031894
2025-04-07 | Abr. | 2025 | B | 499.5946 | 1.136198 | 1422.123 | 45.72031 | 92.08722 | 9.670621 | 8.648038 | 4.40478 | 76.10934 | 80.07868 | 2.34772 | 0.8927669 | 0.30759 | 0.0585331 | 0.04175148 | 68.80281 | 7.073655 | 4.026545
2025-04-08 | Abr. | 2025 | A | 497.088 | 1.134288 | 1417.507 | 46.04598 | 92.14189 | 9.647183 | 8.656195 | 4.403817 | 75.78029 | 80.54457 | 2.343444 | 0.8958484 | 0.306122 | 0.05846525 | 0.04169923 | 68.87744 | 7.092022 | 4.022798
2025-04-08 | Abr. | 2025 | B | 499.2997 | 1.133282 | 1414.338 | 45.82902 | 92.17293 | 9.69486 | 8.704214 | 4.399698 | 75.57199 | 80.4389 | 2.338112 | 0.8936815 | 0.3082231 | 0.05833069 | 0.04170464 | 68.93938 | 7.078355 | 4.020986
2025-04-09 | Abr. | 2025 | A | 497.0314 | 1.13542 | 1414.524 | 45.73737 | 92.19607 | 9.688221 | 8.696691 | 4.414837 | 76.08497 | 80.48927 | 2.348808 | 0.8965996 | 0.306654 | 0.05847538 | 0.04201198 | 69.00729 | 7.092527 | 4.033668
2025-04-09 | Abr. | 2025 | B | 499.9666 | 1.136067 | 1410.903 | 45.83051 | 92.10583 | 9.70158 | 8.713114 | 4.403259 | 75.87472 | 80.36652 | 2.348678 | 0.8980399 | 0.3065395 | 0.05817699 | 0.04190465 | 68.91243 | 7.089802 | 4.031287
2025-04-10 | Abr. | 2025 | A | 498.083 | 1.128993 | 1411.809 | 46.09475 | 92.19434 | 9.663685 | 8.707779 | 4.397666 | 76.0328 | 80.00782 | 2.353002 | 0.8976856 | 0.3073108 | 0.05838697 | 0.0418005 | 68.80555 | 7.060138 | 4.038754
2025-04-10 | Abr. | 2025 | B | 500.6579 | 1.133031 | 1420.159 | 45.93455 | 92.05338 | 9.652571 | 8.714455 | 4.406497 | 75.57834 | 80.30208 | 2.34902 | 0.8994721 | 0.306023 | 0.0582122 | 0.04184227 | 68.82088 | 7.075727 | 4.030114
2025-04-11 | Abr. | 2025 | A | 500.746 | 1.128723 | 1418.31 | 45.90536 | 92.19339 | 9.659649 | 8.678481 | 4.393624 | 76.12938 | 80.1799 | 2.34538 | 0.8930023 | 0.3075703 | 0.05850941 | 0.04199838 | 68.67536 | 7.051599 | 4.025241
2025-04-11 | Abr. | 2025 | B | 500.3103 | 1.137169 | 1417.604 | 46.10536 | 92.18472 | 9.655213 | 8.722565 | 4.416536 | 75.63503 | 80.54833 | 2.355756 | 0.8951778 | 0.3079873 | 0.05813815 | 0.04194831 | 69.01916 | 7.083882 | 4.036884
2025-04-12 | Abr. | 2025 | A | 500.2371 | 1.1382 | 1417.39 | 45.73865 | 92.65759 | 9.71221 | 8.708029 | 4.401557 | 75.62151 | 80.51626 | 2.33912 | 0.8946695 | 0.3078165 | 0.05856217 | 0.04195889 | 69.09955 | 7.098074 | 4.023937
2025-04-12 | Abr. | 2025 | B | 497.2971 | 1.134477 | 1417.998 | 45.98668 | 92.27383 | 9.675916 | 8.69557 | 4.399259 | 76.14797 | 80.34597 | 2.35325 | 0.8965929 | 0.3065764 | 0.05856505 | 0.04176218 | 68.89363 | 7.090253 | 4.035235
2025-04-13 | Abr. | 2025 | A | 500.2325 | 1.137494 | 1418.072 | 45.8152 | 92.56661 | 9.691673 | 8.661667 | 4.401748 | 75.83258 | 80.50577 | 2.340289 | 0.8991846 | 0.3080495 | 0.05858228 | 0.04187854 | 69.04676 | 7.091901 | 4.029894
2025-04-13 | Abr. | 2025 | B | 497.1796 | 1.13404 | 1413.47 | 45.83614 | 92.58491 | 9.690495 | 8.712027 | 4.400612 | 75.99294 | 80.0117 | 2.340506 | 0.8984806 | 0.3062437 | 0.05852405 | 0.04197882 | 68.89462 | 7.087782 | 4.02915
2025-04-14 | Abr. | 2025 | A | 500.6598 | 1.134343 | 1418.878 | 45.93167 | 92.3071 | 9.704645 | 8.65264 | 4.384694 | 75.67911 | 80.17184 | 2.337878 | 0.8937299 | 0.307895 | 0.05826584 | 0.04189759 | 68.8181 | 7.071845 | 4.01896
2025-04-14 | Abr. | 2025 | B | 497.6952 | 1.137984 | 1421.124 | 46.01138 | 91.88532 | 9.728609 | 8.687631 | 4.411892 | 75.59675 | 80.22086 | 2.337504 | 0.8953451 | 0.3075986 | 0.05850989 | 0.04185753 | 68.89294 | 7.094437 | 4.022586
2025-04-15 | Abr. | 2025 | A | 500.4555 | 1.131283 | 1416.333 | 45.82025 | 92.00475 | 9.646893 | 8.654681 | 4.420371 | 75.76538 | 80.37663 | 2.344264 | 0.8969183 | 0.3084685 | 0.05815004 | 0.04168367 | 68.84188 | 7.058111 | 4.026957
2025-04-15 | Abr. | 2025 | B | 500.2603 | 1.13341 | 1418.029 | 45.74571 | 92.11579 | 9.652677 | 8.652109 | 4.410407 | 75.8421 | 80.32125 | 2.335993 | 0.8962321 | 0.3080256 | 0.05813019 | 0.04173509 | 68.81222 | 7.067642 | 4.021654
2025-04-16 | Abr. | 2025 | A | 501.3366 | 1.137417 | 1418.562 | 45.86792 | 91.95005 | 9.694957 | 8.666125 | 4.392868 | 75.6035 | 79.90483 | 2.343211 | 0.8942458 | 0.307516 | 0.05861175 | 0.04187719 | 68.78633 | 7.078877 | 4.025045
2025-04-16 | Abr. | 2025 | B | 498.2944 | 1.138143 | 1419.328 | 45.854 | 92.43743 | 9.700553 | 8.712326 | 4.401174 | 75.73299 | 80.36153 | 2.339044 | 0.8920875 | 0.3068724 | 0.0583628 | 0.04178389 | 68.94829 | 7.096325 | 4.019331
2025-04-17 | Abr. | 2025 | A | 500.6298 | 1.132294 | 1412.291 | 45.7483 | 92.36177 | 9.725312 | 8.691717 | 4.404653 | 75.59803 | 80.25973 | 2.349632 | 0.8989843 | 0.3069041 | 0.05812984 | 0.04186948 | 68.95345 | 7.082404 | 4.032122
2025-04-17 | Abr. | 2025 | B | 500.6987 | 1.130749 | 1423.137 | 45.77998 | 92.4676 | 9.720503 | 8.720856 | 4.392251 | 75.58735 | 80.08313 | 2.336528 | 0.8982703 | 0.3068407 | 0.05814282 | 0.04182034 | 68.78502 | 7.071202 | 4.019923
2025-04-18 | Abr. | 2025 | A | 497.0585 | 1.138443 | 1414.622 | 46.09565 | 92.02652 | 9.672382 | 8.670747 | 4.406412 | 75.82998 | 79.87618 | 2.337206 | 0.8989072 | 0.307748 | 0.05824614 | 0.04171261 | 68.88029 | 7.087085 | 4.026454
2025-04-18 | Abr. | 2025 | B | 500.5677 | 1.137068 | 1416.025 | 45.76269 | 92.64684 | 9.670727 | 8.676971 | 4.415251 | 75.5712 | 79.93366 | 2.336891 | 0.8968859 | 0.3070577 | 0.05830234 | 0.04203391 | 68.92025 | 7.086957 | 4.020018
2025-04-19 | Abr. | 2025 | A | 498.026 | 1.128805 | 1412.567 | 46.06449 | 92.15637 | 9.660502 | 8.659352 | 4.383717 | 75.88768 | 79.96944 | 2.350064 | 0.897855 | 0.3059995 | 0.05859824 | 0.04194607 | 68.71875 | 7.066098 | 4.033946
2025-04-19 | Abr. | 2025 | B | 498.2467 | 1.132233 | 1418.266 | 46.06242 | 92.35463 | 9.687363 | 8.677133 | 4.41077 | 75.8085 | 80.05346 | 2.342262 | 0.8928055 | 0.3058931 | 0.05857278 | 0.04202818 | 68.72338 | 7.07443 | 4.021376
2025-04-20 | Abr. | 2025 | A | 498.2391 | 1.133251 | 1420.081 | 45.78878 | 92.32387 | 9.660533 | 8.66822 | 4.410204 | 76.11708 | 80.36156 | 2.353873 | 0.8938036 | 0.3064193 | 0.05824545 | 0.04176959 | 68.87371 | 7.080882 | 4.032526
2025-04-20 | Abr. | 2025 | B | 500.2952 | 1.130841 | 1417.177 | 45.86991 | 91.9044 | 9.683993 | 8.677558 | 4.382299 | 76.06831 | 79.92766 | 2.356083 | 0.8990471 | 0.3082072 | 0.05814129 | 0.04176269 | 68.77554 | 7.052634 | 4.040366
2025-04-21 | Abr. | 2025 | A | 500.9111 | 1.129982 | 1418.541 | 45.98887 | 91.87013 | 9.715347 | 8.692866 | 4.395524 | 76.17272 | 80.27581 | 2.35034 | 0.8934962 | 0.3077419 | 0.05830422 | 0.04200562 | 68.69659 | 7.051519 | 4.030126
2025-04-21 | Abr. | 2025 | B | 498.5717 | 1.128777 | 1422.038 | 45.78858 | 92.18568 | 9.661798 | 8.703173 | 4.385437 | 76.02324 | 80.49954 | 2.348143 | 0.8974843 | 0.3067117 | 0.05856664 | 0.04184918 | 68.80916 | 7.064256 | 4.033852
2025-04-22 | Abr. | 2025 | A | 500.7963 | 1.13468 | 1417.169 | 45.84571 | 92.31626 | 9.693391 | 8.679815 | 4.420638 | 76.11667 | 79.9543 | 2.33756 | 0.8967611 | 0.307944 | 0.05827109 | 0.04169779 | 68.79229 | 7.06942 | 4.024826
2025-04-22 | Abr. | 2025 | B | 500.6888 | 1.133733 | 1411.911 | 45.75769 | 92.38555 | 9.67012 | 8.702845 | 4.411207 | 75.73612 | 80.27105 | 2.344056 | 0.8968953 | 0.3063247 | 0.05840311 | 0.04193 | 68.87392 | 7.083961 | 4.02698
2025-04-23 | Abr. | 2025 | A | 498.8495 | 1.13028 | 1413.44 | 45.7784 | 92.26893 | 9.65854 | 8.654386 | 4.396059 | 75.56399 | 80.54522 | 2.341382 | 0.8935636 | 0.3081018 | 0.05859759 | 0.04182539 | 68.94566 | 7.068417 | 4.02487
2025-04-23 | Abr. | 2025 | B | 499.6544 | 1.13351 | 1415.533 | 46.01428 | 92.09083 | 9.723399 | 8.671402 | 4.408851 | 75.71623 | 80.09361 | 2.356836 | 0.894109 | 0.3084168 | 0.05855457 | 0.04194301 | 68.93088 | 7.073734 | 4.039695
2025-04-24 | Abr. | 2025 | A | 498.2688 | 1.134888 | 1411.492 | 45.79958 | 92.50451 | 9.685449 | 8.65169 | 4.41903 | 75.87482 | 80.5002 | 2.344664 | 0.8966327 | 0.3071441 | 0.05842362 | 0.04176536 | 69.0224 | 7.093744 | 4.028166
2025-04-24 | Abr. | 2025 | B | 500.082 | 1.135441 | 1413.22 | 45.80485 | 92.2203 | 9.644485 | 8.701089 | 4.401943 | 75.63814 | 79.97156 | 2.355871 | 0.8974891 | 0.3059502 | 0.05842241 | 0.04188814 | 68.89282 | 7.086629 | 4.035975
2025-04-25 | Abr. | 2025 | A | 499.3924 | 1.138442 | 1413.631 | 45.72014 | 92.02305 | 9.660203 | 8.716712 | 4.408878 | 75.55293 | 80.48953 | 2.347886 | 0.8925788 | 0.3069395 | 0.05862622 | 0.04170662 | 69.02342 | 7.101949 | 4.025067
2025-04-25 | Abr. | 2025 | B | 500.6132 | 1.133704 | 1418.662 | 45.9875 | 92.01286 | 9.66181 | 8.708233 | 4.390836 | 75.98592 | 80.09316 | 2.352534 | 0.8916439 | 0.3080037 | 0.05822605 | 0.04169992 | 68.78435 | 7.059656 | 4.029674
2025-04-26 | Abr. | 2025 | A | 499.3601 | 1.133607 | 1410.909 | 46.00467 | 92.36995 | 9.659583 | 8.651621 | 4.384444 | 76.06628 | 80.5506 | 2.35304 | 0.8978608 | 0.3069988 | 0.05832306 | 0.04198895 | 68.87959 | 7.077522 | 4.035386
2025-04-26 | Abr. | 2025 | B | 499.1721 | 1.131803 | 1414.608 | 45.96481 | 92.19881 | 9.671093 | 8.671113 | 4.383442 | 75.94685 | 80.21305 | 2.343099 | 0.8973373 | 0.3084973 | 0.0585826 | 0.04167404 | 68.843 | 7.062868 | 4.03165
2025-04-27 | Abr. | 2025 | A | 497.3133 | 1.135365 | 1423.322 | 45.96912 | 91.93711 | 9.670364 | 8.672448 | 4.411542 | 75.63234 | 80.01942 | 2.344095 | 0.8943191 | 0.3078489 | 0.05848534 | 0.04179245 | 68.86324 | 7.083255 | 4.02624
2025-04-27 | Abr. | 2025 | B | 500.8644 | 1.134274 | 1421.12 | 45.74509 | 92.01301 | 9.692749 | 8.669619 | 4.392621 | 75.68087 | 79.91627 | 2.346949 | 0.8949926 | 0.3065177 | 0.0582787 | 0.04200464 | 68.77752 | 7.070877 | 4.027219
2025-04-28 | Abr. | 2025 | A | 497.4701 | 1.138315 | 1411.02 | 45.74902 | 92.35638 | 9.712332 | 8.69384 | 4.394901 | 75.94064 | 79.93662 | 2.344018 | 0.8969945 | 0.3066785 | 0.05838396 | 0.04185818 | 68.92426 | 7.098165 | 4.027901
2025-04-28 | Abr. | 2025 | B | 498.4922 | 1.129299 | 1413.57 | 45.92799 | 92.3202 | 9.684882 | 8.691602 | 4.396178 | 75.60189 | 80.52303 | 2.347349 | 0.8969161 | 0.3078004 | 0.05856938 | 0.04170211 | 68.99546 | 7.074984 | 4.03143
2025-04-29 | Abr. | 2025 | A | 500.9434 | 1.130998 | 1414.206 | 45.72501 | 92.60417 | 9.645951 | 8.651972 | 4.400312 | 75.71702 | 79.93112 | 2.345905 | 0.8925619 | 0.3081569 | 0.05845249 | 0.04195991 | 68.88999 | 7.063463 | 4.025556
2025-04-29 | Abr. | 2025 | B | 498.5583 | 1.128688 | 1415.558 | 46.05993 | 91.97584 | 9.665871 | 8.663768 | 4.414685 | 75.97175 | 80.34308 | 2.339284 | 0.8929776 | 0.3073588 | 0.05813887 | 0.04175405 | 68.6929 | 7.057092 | 4.019163
2025-04-30 | Abr. | 2025 | A | 499.5809 | 1.135866 | 1421.561 | 46.09215 | 92.59539 | 9.712613 | 8.712194 | 4.386025 | 75.75114 | 80.45896 | 2.354792 | 0.8981325 | 0.3073691 | 0.05814054 | 0.04204538 | 68.97959 | 7.08985 | 4.03897
2025-04-30 | Abr. | 2025 | B | 497.8289 | 1.137393 | 1414.858 | 45.80378 | 91.96529 | 9.716582 | 8.666725 | 4.382679 | 76.15791 | 80.41068 | 2.340394 | 0.892458 | 0.3084454 | 0.05849721 | 0.04178852 | 68.87982 | 7.08197 | 4.025209
2025-05-01 | May. | 2025 | A | 497.2915 | 1.128951 | 1416.691 | 46.08602 | 92.38097 | 9.697841 | 8.675855 | 4.382896 | 75.62809 | 79.91741 | 2.337416 | 0.8942978 | 0.3075962 | 0.05844514 | 0.04184563 | 68.75278 | 7.065693 | 4.0199
2025-05-01 | May. | 2025 | B | 498.3426 | 1.128898 | 1415.802 | 45.95001 | 92.58947 | 9.6561 | 8.662653 | 4.398625 | 75.61811 | 80.09508 | 2.354349 | 0.8934786 | 0.3074467 | 0.05836766 | 0.04193626 | 68.87152 | 7.06232 | 4.032995
2025-05-02 | May. | 2025 | A | 501.1684 | 1.128628 | 1418.899 | 45.82196 | 92.06275 | 9.686243 | 8.67798 | 4.412733 | 76.00346 | 79.98645 | 2.352218 | 0.8933692 | 0.3067627 | 0.05838299 | 0.04169854 | 68.67856 | 7.055334 | 4.029275
2025-05-02 | May. | 2025 | B | 497.1 | 1.134971 | 1418.491 | 45.73906 | 91.94633 | 9.724487 | 8.672076 | 4.403165 | 75.81382 | 80.5153 | 2.353328 | 0.8938397 | 0.3058321 | 0.05811597 | 0.04190692 | 68.89067 | 7.095411 | 4.027471
2025-05-03 | May. | 2025 | A | 500.4648 | 1.133564 | 1419.176 | 45.84583 | 91.95988 | 9.675799 | 8.677542 | 4.409428 | 76.00635 | 80.55357 | 2.350689 | 0.8965765 | 0.3068746 | 0.05838084 | 0.04178598 | 68.81647 | 7.075803 | 4.033288
2025-05-03 | May. | 2025 | B | 499.6879 | 1.135635 | 1422.244 | 45.85632 | 92.23119 | 9.665769 | 8.67808 | 4.394947 | 75.85269 | 80.24107 | 2.347738 | 0.8925427 | 0.3075257 | 0.05815846 | 0.0418791 | 68.83536 | 7.076993 | 4.027398
2025-05-04 | May. | 2025 | A | 498.9815 | 1.128492 | 1417.56 | 46.09731 | 92.06055 | 9.649639 | 8.723012 | 4.39914 | 75.9819 | 80.24893 | 2.35511 | 0.8953373 | 0.3062458 | 0.0581193 | 0.04190924 | 68.70516 | 7.064444 | 4.030628
2025-05-04 | May. | 2025 | B | 499.3154 | 1.131122 | 1413.332 | 45.86392 | 91.92521 | 9.703916 | 8.708932 | 4.41231 | 75.61559 | 80.33558 | 2.337547 | 0.8921585 | 0.3084365 | 0.05813845 | 0.04191172 | 68.83053 | 7.062744 | 4.019085
2025-05-05 | May. | 2025 | A | 500.7511 | 1.134512 | 1422.126 | 45.85116 | 92.14516 | 9.68562 | 8.711341 | 4.410968 | 75.89523 | 80.40188 | 2.346264 | 0.8971248 | 0.3067103 | 0.05819994 | 0.0417903 | 68.86 | 7.073711 | 4.027231
2025-05-05 | May. | 2025 | B | 500.2235 | 1.135184 | 1413.907 | 45.83203 | 91.9865 | 9.671529 | 8.669225 | 4.390907 | 76.14716 | 80.39918 | 2.343074 | 0.8968655 | 0.3078229 | 0.05843206 | 0.04203891 | 68.81709 | 7.069164 | 4.031894
2025-05-06 | May. | 2025 | A | 497.1192 | 1.136067 | 1412.739 | 45.81287 | 92.39267 | 9.717558 | 8.682221 | 4.397579 | 76.16718 | 80.30778 | 2.349529 | 0.8962369 | 0.3085665 | 0.05850088 | 0.0420058 | 69.01564 | 7.088818 | 4.037976
2025-05-06 | May. | 2025 | B | 499.6112 | 1.129539 | 1412.906 | 46.00713 | 92.63308 | 9.661276 | 8.712029 | 4.40129 | 75.52946 | 80.48233 | 2.347119 | 0.8934148 | 0.3067037 | 0.05812777 | 0.04169019 | 68.90863 | 7.07476 | 4.024274
2025-05-07 | May. | 2025 | A | 501.0225 | 1.138002 | 1413.212 | 46.05868 | 92.35143 | 9.653647 | 8.692113 | 4.403755 | 75.67209 | 80.23249 | 2.35059 | 0.8936345 | 0.3075496 | 0.05848685 | 0.04176872 | 68.94796 | 7.085837 | 4.02944
2025-05-07 | May. | 2025 | B | 500.8452 | 1.130368 | 1411.813 | 45.82453 | 92.25171 | 9.656072 | 8.687324 | 4.393147 | 76.1323 | 80.11403 | 2.347145 | 0.8983835 | 0.3084341 | 0.05811898 | 0.04188116 | 68.79257 | 7.056311 | 4.032536
2025-05-08 | May. | 2025 | A | 498.4348 | 1.134946 | 1418.44 | 45.91891 | 91.99538 | 9.715807 | 8.662514 | 4.400375 | 76.05365 | 79.91097 | 2.350175 | 0.8921312 | 0.3065402 | 0.05832518 | 0.04170461 | 68.73814 | 7.078588 | 4.025226
2025-05-08 | May. | 2025 | B | 498.6853 | 1.131965 | 1421.048 | 45.95672 | 92.65608 | 9.65595 | 8.666544 | 4.394385 | 76.07346 | 80.46481 | 2.347954 | 0.8981559 | 0.3063182 | 0.05831399 | 0.041796 | 68.8296 | 7.080335 | 4.031848
2025-05-09 | May. | 2025 | A | 499.963 | 1.134091 | 1413.58 | 45.78238 | 92.58043 | 9.645497 | 8.662223 | 4.419404 | 75.59168 | 80.15722 | 2.339399 | 0.8922211 | 0.3081117 | 0.05814524 | 0.04182349 | 68.99136 | 7.081523 | 4.020019
2025-05-09 | May. | 2025 | B | 500.4651 | 1.135131 | 1420.314 | 45.80079 | 91.90582 | 9.710989 | 8.696053 | 4.395628 | 75.88577 | 80.42965 | 2.355062 | 0.8925463 | 0.3068858 | 0.05848784 | 0.041778 | 68.86482 | 7.083018 | 4.031481
2025-05-10 | May. | 2025 | A | 501.0216 | 1.133411 | 1422.997 | 45.75786 | 91.91412 | 9.676342 | 8.694053 | 4.394091 | 75.62995 | 80.04438 | 2.353215 | 0.8985848 | 0.3082281 | 0.05811832 | 0.04196639 | 68.85269 | 7.067367 | 4.037852
2025-05-10 | May. | 2025 | B | 500.2273 | 1.136586 | 1421.147 | 45.91317 | 92.11876 | 9.709441 | 8.709396 | 4.383516 | 76.1442 | 80.30991 | 2.33845 | 0.8918126 | 0.3068101 | 0.05849868 | 0.04170663 | 68.73426 | 7.076995 | 4.017654
2025-05-11 | May. | 2025 | A | 500.0973 | 1.134931 | 1418.615 | 45.83007 | 91.9017 | 9.691755 | 8.660526 | 4.388105 | 75.63399 | 79.89153 | 2.354863 | 0.8918803 | 0.3071178 | 0.05851299 | 0.04188201 | 68.81311 | 7.073155 | 4.030763
2025-05-11 | May. | 2025 | B | 500.435 | 1.135394 | 1411.568 | 46.03016 | 92.13504 | 9.723302 | 8.689692 | 4.418516 | 75.59326 | 80.1437 | 2.340086 | 0.8986462 | 0.3081058 | 0.05824443 | 0.04179322 | 68.92666 | 7.077865 | 4.028416
2025-05-12 | May. | 2025 | A | 498.4639 | 1.136838 | 1416.832 | 45.75386 | 92.09917 | 9.723105 | 8.72145 | 4.420663 | 75.68093 | 80.28939 | 2.353946 | 0.8936572 | 0.3066421 | 0.05817911 | 0.04200493 | 68.96007 | 7.09623 | 4.031425
2025-05-12 | May. | 2025 | B | 497.3997 | 1.130278 | 1422.519 | 46.06513 | 92.61579 | 9.657477 | 8.721311 | 4.410757 | 75.75914 | 80.2325 | 2.351261 | 0.8965442 | 0.3059654 | 0.05860031 | 0.04195403 | 68.87418 | 7.08038 | 4.03385
2025-05-13 | May. | 2025 | A | 499.9338 | 1.138083 | 1414.992 | 45.99895 | 92.40421 | 9.679824 | 8.684494 | 4.406459 | 75.87904 | 80.41808 | 2.35614 | 0.8932727 | 0.3077308 | 0.05833788 | 0.04192135 | 68.99368 | 7.091553 | 4.034984
2025-05-13 | May. | 2025 | B | 499.8595 | 1.13263 | 1419.969 | 45.89043 | 92.29382 | 9.709617 | 8.664025 | 4.384867 | 75.75456 | 79.9439 | 2.339425 | 0.8948632 | 0.3074926 | 0.05861324 | 0.04196108 | 68.79536 | 7.069992 | 4.023915
2025-05-14 | May. | 2025 | A | 496.9517 | 1.128667 | 1422.059 | 45.87462 | 91.91907 | 9.663393 | 8.65961 | 4.419573 | 75.55236 | 79.90472 | 2.35433 | 0.8966098 | 0.3070644 | 0.05862602 | 0.04200721 | 68.82668 | 7.067686 | 4.039942
2025-05-14 | May. | 2025 | B | 498.9031 | 1.13679 | 1422.909 | 45.96034 | 92.05919 | 9.722137 | 8.720517 | 4.395199 | 76.01028 | 79.88319 | 2.355007 | 0.8988479 | 0.3062677 | 0.05835199 | 0.04182533 | 68.78714 | 7.087455 | 4.036779
2025-05-15 | May. | 2025 | A | 497.1841 | 1.134519 | 1417.92 | 45.85766 | 92.12115 | 9.722386 | 8.712752 | 4.389729 | 76.13317 | 80.5127 | 2.344007 | 0.8946887 | 0.3083524 | 0.05847365 | 0.04187487 | 68.91903 | 7.082544 | 4.030939
2025-05-15 | May. | 2025 | B | 499.6116 | 1.136344 | 1423.143 | 45.81763 | 91.89352 | 9.672841 | 8.712825 | 4.390931 | 75.95429 | 80.00048 | 2.350954 | 0.8927799 | 0.3078811 | 0.05830951 | 0.04199906 | 68.82167 | 7.072894 | 4.033442
2025-05-16 | May. | 2025 | A | 496.9294 | 1.130279 | 1418.646 | 45.79356 | 92.0755 | 9.725955 | 8.724003 | 4.414163 | 75.81304 | 80.46022 | 2.354111 | 0.8917201 | 0.3076092 | 0.05835035 | 0.04168902 | 68.9412 | 7.077307 | 4.029835
2025-05-16 | May. | 2025 | B | 499.8703 | 1.132694 | 1415.827 | 46.08802 | 92.36252 | 9.711936 | 8.672025 | 4.40121 | 75.99083 | 80.30379 | 2.354838 | 0.8985616 | 0.30857 | 0.05839992 | 0.04169957 | 68.95597 | 7.074639 | 4.040904
2025-05-17 | May. | 2025 | A | 500.0807 | 1.131765 | 1412.182 | 45.77049 | 92.04339 | 9.648943 | 8.697064 | 4.416758 | 75.68818 | 80.30865 | 2.354302 | 0.8956924 | 0.308298 | 0.05841301 | 0.0419074 | 68.93816 | 7.074274 | 4.037255
2025-05-17 | May. | 2025 | B | 498.4866 | 1.135939 | 1412.611 | 46.04881 | 92.31373 | 9.662871 | 8.688473 | 4.416104 | 75.69143 | 80.29414 | 2.35299 | 0.8930661 | 0.3076233 | 0.05838169 | 0.04186912 | 69.01782 | 7.090788 | 4.031229
2025-05-18 | May. | 2025 | A | 498.9563 | 1.129458 | 1420.339 | 45.81019 | 92.49803 | 9.657745 | 8.7124 | 4.407145 | 76.16077 | 80.18598 | 2.345669 | 0.897002 | 0.3060748 | 0.05861283 | 0.04180416 | 68.78954 | 7.071397 | 4.025795
2025-05-18 | May. | 2025 | B | 499.1373 | 1.130825 | 1422.276 | 45.98814 | 92.54291 | 9.709677 | 8.674109 | 4.418502 | 75.91272 | 80.49169 | 2.340751 | 0.897492 | 0.3065037 | 0.05852185 | 0.04190517 | 68.8659 | 7.075503 | 4.023491
2025-05-19 | May. | 2025 | A | 500.5577 | 1.134825 | 1413.695 | 46.04281 | 92.02842 | 9.68858 | 8.685064 | 4.397214 | 75.5877 | 80.013 | 2.342962 | 0.8991279 | 0.3078538 | 0.05814012 | 0.04196167 | 68.80506 | 7.072229 | 4.031372
2025-05-19 | May. | 2025 | B | 497.088 | 1.135553 | 1413.208 | 45.75286 | 92.03812 | 9.723799 | 8.66966 | 4.398501 | 75.61906 | 80.30417 | 2.341767 | 0.8954034 | 0.3081526 | 0.0586248 | 0.04169073 | 69.02003 | 7.092048 | 4.02762
2025-05-20 | May. | 2025 | A | 496.9737 | 1.134828 | 1411.068 | 46.04851 | 92.59788 | 9.703262 | 8.659674 | 4.412061 | 75.67502 | 80.32269 | 2.338051 | 0.8991554 | 0.3074125 | 0.05820111 | 0.04192324 | 68.98591 | 7.090178 | 4.028565
2025-05-20 | May. | 2025 | B | 496.971 | 1.136858 | 1415.427 | 46.02041 | 92.20142 | 9.688452 | 8.718027 | 4.409479 | 75.89052 | 79.90261 | 2.350883 | 0.8943875 | 0.3068644 | 0.05854257 | 0.04171845 | 68.92099 | 7.089525 | 4.030183
2025-05-21 | May. | 2025 | A | 497.2557 | 1.131179 | 1414.637 | 45.86016 | 92.025 | 9.672774 | 8.711139 | 4.388881 | 75.98732 | 79.89082 | 2.350113 | 0.8962041 | 0.3077652 | 0.05842929 | 0.04182589 | 68.81784 | 7.066952 | 4.033791
2025-05-21 | May. | 2025 | B | 499.5347 | 1.135746 | 1416.561 | 45.83711 | 92.61159 | 9.686462 | 8.704619 | 4.404005 | 75.72083 | 79.85025 | 2.34993 | 0.8991611 | 0.3072475 | 0.05811905 | 0.04185681 | 68.9545 | 7.08603 | 4.034563
2025-05-22 | May. | 2025 | A | 498.6954 | 1.130803 | 1414.05 | 46.06768 | 92.18573 | 9.700808 | 8.650209 | 4.394835 | 76.04862 | 80.44687 | 2.356324 | 0.8949069 | 0.3068315 | 0.0584316 | 0.04178806 | 68.83843 | 7.071643 | 4.035169
2025-05-22 | May. | 2025 | B | 497.1684 | 1.132116 | 1416.021 | 46.08322 | 92.45516 | 9.682959 | 8.710949 | 4.415079 | 75.96002 | 79.86226 | 2.351489 | 0.8993002 | 0.3080179 | 0.05843366 | 0.04184245 | 68.91312 | 7.077295 | 4.039697
2025-05-23 | May. | 2025 | A | 497.7198 | 1.128692 | 1422.524 | 45.847 | 92.05321 | 9.718986 | 8.655565 | 4.408957 | 75.95967 | 79.96878 | 2.342373 | 0.8929307 | 0.3083727 | 0.05847777 | 0.04193967 | 68.79375 | 7.060165 | 4.024627
2025-05-23 | May. | 2025 | B | 499.7502 | 1.130434 | 1412.829 | 46.10517 | 92.14378 | 9.721503 | 8.723587 | 4.392651 | 75.74322 | 80.20793 | 2.351267 | 0.8969359 | 0.3084138 | 0.05823743 | 0.04204389 | 68.84827 | 7.057511 | 4.036746
2025-05-24 | May. | 2025 | A | 498.6088 | 1.13481 | 1423.362 | 45.89086 | 92.39345 | 9.692069 | 8.696169 | 4.415797 | 75.98847 | 79.84865 | 2.346565 | 0.8992157 | 0.3070897 | 0.05851201 | 0.04199885 | 68.87924 | 7.082711 | 4.033511
2025-05-24 | May. | 2025 | B | 498.6244 | 1.137138 | 1417.667 | 45.7492 | 92.36727 | 9.699226 | 8.695409 | 4.403128 | 75.76553 | 79.88775 | 2.338264 | 0.894904 | 0.3071322 | 0.0583098 | 0.04178072 | 68.88001 | 7.087037 | 4.019805
2025-05-25 | May. | 2025 | A | 501.2455 | 1.135976 | 1413.399 | 45.86908 | 92.0397 | 9.68136 | 8.679403 | 4.385247 | 75.96243 | 80.22686 | 2.342792 | 0.8950321 | 0.3065375 | 0.0585938 | 0.04186914 | 68.76543 | 7.07802 | 4.024457
2025-05-25 | May. | 2025 | B | 497.8727 | 1.12936 | 1416.205 | 46.00071 | 92.25125 | 9.699066 | 8.679939 | 4.420629 | 76.06913 | 80.51805 | 2.342667 | 0.8968621 | 0.3084582 | 0.05840048 | 0.04203292 | 68.88233 | 7.064407 | 4.032131
2025-05-26 | May. | 2025 | A | 498.7558 | 1.136381 | 1413.092 | 45.86981 | 92.00644 | 9.682012 | 8.677986 | 4.415165 | 75.66689 | 80.1161 | 2.344874 | 0.8941308 | 0.307709 | 0.05826778 | 0.0417634 | 68.90865 | 7.085732 | 4.024893
2025-05-26 | May. | 2025 | B | 498.0638 | 1.129884 | 1413.46 | 45.87525 | 92.37792 | 9.672232 | 8.674728 | 4.410169 | 75.83433 | 80.06988 | 2.350134 | 0.8969667 | 0.3083169 | 0.05813749 | 0.0420176 | 68.89458 | 7.066118 | 4.036992
2025-05-27 | May. | 2025 | A | 500.4268 | 1.128971 | 1415.841 | 45.80184 | 91.98699 | 9.691693 | 8.68908 | 4.396412 | 76.05313 | 80.08612 | 2.34273 | 0.8976848 | 0.3085255 | 0.05837853 | 0.0417385 | 68.72764 | 7.050448 | 4.029519
2025-05-27 | May. | 2025 | B | 500.2773 | 1.137987 | 1420.936 | 45.97015 | 92.36492 | 9.672961 | 8.688346 | 4.411614 | 76.05705 | 80.3741 | 2.34996 | 0.8923123 | 0.3060991 | 0.05854075 | 0.04171773 | 68.88132 | 7.093328 | 4.027224
2025-05-28 | May. | 2025 | A | 500.5611 | 1.135037 | 1413.973 | 45.77596 | 92.21062 | 9.692749 | 8.673276 | 4.419367 | 75.76368 | 79.98075 | 2.343925 | 0.8928603 | 0.3067169 | 0.05822248 | 0.04204672 | 68.78791 | 7.078109 | 4.020793
2025-05-28 | May. | 2025 | B | 500.1239 | 1.130965 | 1417.869 | 46.10498 | 92.43098 | 9.717165 | 8.714998 | 4.407556 | 75.88628 | 80.16975 | 2.34568 | 0.894438 | 0.3072084 | 0.05812438 | 0.04185635 | 68.78521 | 7.066714 | 4.024094
2025-05-29 | May. | 2025 | A | 500.6433 | 1.130948 | 1412.722 | 46.01553 | 92.33439 | 9.714564 | 8.718685 | 4.386123 | 75.70922 | 80.45658 | 2.340841 | 0.8966004 | 0.3059041 | 0.05837889 | 0.04185901 | 68.77083 | 7.07684 | 4.021217
2025-05-29 | May. | 2025 | B | 497.7336 | 1.13037 | 1418.129 | 45.75917 | 91.91203 | 9.662907 | 8.714962 | 4.394155 | 75.66243 | 80.39944 | 2.342128 | 0.898386 | 0.3061146 | 0.05829918 | 0.04190313 | 68.82033 | 7.075523 | 4.02559
2025-05-30 | May. | 2025 | A | 498.5545 | 1.132408 | 1422.138 | 46.07244 | 92.32474 | 9.661079 | 8.700426 | 4.396913 | 75.71301 | 80.03667 | 2.352852 | 0.8980242 | 0.3065003 | 0.05841651 | 0.04189788 | 68.84351 | 7.080189 | 4.035828
2025-05-30 | May. | 2025 | B | 501.0342 | 1.133723 | 1419.026 | 45.90915 | 92.57295 | 9.666154 | 8.694259 | 4.384303 | 75.74662 | 80.52085 | 2.341505 | 0.8968917 | 0.3083052 | 0.05832503 | 0.04188762 | 68.97329 | 7.074867 | 4.027509
2025-05-31 | May. | 2025 | A | 500.1643 | 1.131165 | 1423.361 | 46.07122 | 92.09095 | 9.717223 | 8.722716 | 4.415868 | 75.96875 | 80.38012 | 2.352261 | 0.89921 | 0.3085595 | 0.05846654 | 0.04189909 | 68.90744 | 7.070384 | 4.041508
2025-05-31 | May. | 2025 | B | 497.1819 | 1.133989 | 1416.436 | 45.90436 | 92.10431 | 9.650064 | 8.713313 | 4.397268 | 75.7067 | 79.93438 | 2.339577 | 0.898269 | 0.3080241 | 0.05846642 | 0.04195509 | 68.85403 | 7.078453 | 4.030535
2025-06-01 | Jun. | 2025 | A | 499.0675 | 1.128669 | 1415.396 | 45.8108 | 92.42038 | 9.685779 | 8.707516 | 4.404832 | 75.9352 | 80.18857 | 2.348234 | 0.8928701 | 0.3077649 | 0.05850052 | 0.04173831 | 68.85831 | 7.066798 | 4.029442
2025-06-01 | Jun. | 2025 | B | 497.5297 | 1.135915 | 1415.507 | 45.83797 | 92.41396 | 9.70887 | 8.718697 | 4.40867 | 75.96914 | 80.0242 | 2.350451 | 0.8976139 | 0.3077893 | 0.05817505 | 0.04175211 | 69.01671 | 7.092058 | 4.035908
2025-06-02 | Jun. | 2025 | A | 498.8662 | 1.136206 | 1421.267 | 45.96618 | 92.4652 | 9.695757 | 8.69721 | 4.388012 | 76.14628 | 80.44444 | 2.342106 | 0.8928372 | 0.3059509 | 0.05861558 | 0.04178451 | 68.82239 | 7.089609 | 4.020344
2025-06-02 | Jun. | 2025 | B | 497.4046 | 1.133431 | 1412.88 | 46.069 | 92.58344 | 9.702138 | 8.722075 | 4.413956 | 75.64285 | 80.39983 | 2.35217 | 0.8943977 | 0.3076526 | 0.0585319 | 0.04172627 | 69.07529 | 7.092506 | 4.031991
2025-06-03 | Jun. | 2025 | A | 499.373 | 1.135449 | 1413.001 | 46.05393 | 92.43958 | 9.70681 | 8.647715 | 4.390738 | 75.72718 | 79.95523 | 2.347729 | 0.8948988 | 0.3066568 | 0.0581834 | 0.0419515 | 68.83634 | 7.083352 | 4.02983
2025-06-03 | Jun. | 2025 | B | 498.3334 | 1.137912 | 1415.64 | 45.76176 | 92.67291 | 9.726199 | 8.684027 | 4.401227 | 76.10622 | 80.24901 | 2.339342 | 0.8965848 | 0.3078035 | 0.05833027 | 0.04198187 | 69.00585 | 7.091226 | 4.027309
2025-06-04 | Jun. | 2025 | A | 498.2034 | 1.13487 | 1418.398 | 45.75671 | 92.3924 | 9.670478 | 8.669691 | 4.401249 | 76.12525 | 80.36863 | 2.338581 | 0.8957178 | 0.3073166 | 0.05815063 | 0.04172889 | 68.88084 | 7.082899 | 4.022925
2025-06-04 | Jun. | 2025 | B | 499.6012 | 1.129329 | 1415.548 | 45.86899 | 92.46028 | 9.655599 | 8.693106 | 4.384541 | 75.79575 | 80.26762 | 2.337589 | 0.895586 | 0.3074787 | 0.05815813 | 0.04175371 | 68.81304 | 7.062575 | 4.021298
2025-06-05 | Jun. | 2025 | A | 496.9296 | 1.128916 | 1416.517 | 46.0913 | 92.53268 | 9.675072 | 8.656915 | 4.388964 | 75.90514 | 80.52539 | 2.335835 | 0.8965908 | 0.3080354 | 0.05826687 | 0.04173284 | 68.84511 | 7.068148 | 4.024279
2025-06-05 | Jun. | 2025 | B | 498.9068 | 1.13664 | 1420.179 | 46.00231 | 92.29804 | 9.687936 | 8.661522 | 4.413842 | 76.028 | 79.87556 | 2.346596 | 0.8989925 | 0.3073467 | 0.0586096 | 0.04189865 | 68.89822 | 7.086018 | 4.034688
2025-06-06 | Jun. | 2025 | A | 500.5431 | 1.134127 | 1415.546 | 46.0513 | 92.37948 | 9.699637 | 8.660992 | 4.416825 | 76.14946 | 80.4412 | 2.35215 | 0.8926985 | 0.3084785 | 0.05836994 | 0.04189352 | 68.91644 | 7.068932 | 4.032687
2025-06-06 | Jun. | 2025 | B | 498.5938 | 1.135294 | 1419.996 | 45.73445 | 92.24133 | 9.673977 | 8.691239 | 4.395243 | 75.95855 | 80.54215 | 2.35476 | 0.8958958 | 0.307503 | 0.05823541 | 0.0418285 | 68.96032 | 7.087103 | 4.034408
2025-06-07 | Jun. | 2025 | A | 497.4685 | 1.132157 | 1415.173 | 46.06478 | 92.09335 | 9.677414 | 8.670303 | 4.417365 | 75.55053 | 80.51191 | 2.347309 | 0.8936389 | 0.307823 | 0.05853002 | 0.04174962 | 68.96778 | 7.08323 | 4.028518
2025-06-07 | Jun. | 2025 | B | 501.0512 | 1.136916 | 1412.322 | 45.87552 | 92.25225 | 9.681311 | 8.703281 | 4.387603 | 75.90457 | 80.25655 | 2.355777 | 0.8943714 | 0.3067621 | 0.05825888 | 0.04179039 | 68.91981 | 7.084725 | 4.031519
2025-06-08 | Jun. | 2025 | A | 499.3364 | 1.132958 | 1416.533 | 45.81747 | 92.65407 | 9.726869 | 8.663833 | 4.417127 | 76.15647 | 80.27118 | 2.345501 | 0.896771 | 0.3069631 | 0.05821378 | 0.0418934 | 68.87655 | 7.080236 | 4.028749
2025-06-08 | Jun. | 2025 | B | 499.0953 | 1.130686 | 1422.053 | 45.86512 | 92.51462 | 9.707091 | 8.652134 | 4.401038 | 75.66419 | 79.91031 | 2.352482 | 0.8950758 | 0.3070583 | 0.05832443 | 0.04188666 | 68.85217 | 7.07444 | 4.030509
2025-06-09 | Jun. | 2025 | A | 500.6453 | 1.133114 | 1413.9 | 45.93723 | 92.62785 | 9.672869 | 8.696549 | 4.404147 | 75.60271 | 80.34288 | 2.342596 | 0.8929687 | 0.3085049 | 0.05858483 | 0.04186191 | 68.97649 | 7.073518 | 4.027781
2025-06-09 | Jun. | 2025 | B | 500.3508 | 1.133554 | 1420.308 | 45.75282 | 92.41528 | 9.688549 | 8.698502 | 4.398405 | 75.94002 | 80.27363 | 2.350825 | 0.8950144 | 0.3082599 | 0.05822359 | 0.04190768 | 68.90507 | 7.070901 | 4.035125
2025-06-10 | Jun. | 2025 | A | 497.0722 | 1.135971 | 1415.198 | 45.94222 | 92.51456 | 9.69404 | 8.702412 | 4.41685 | 75.53414 | 79.89889 | 2.356385 | 0.8945391 | 0.3083563 | 0.05838079 | 0.04196294 | 69.06736 | 7.091356 | 4.038697
2025-06-10 | Jun. | 2025 | B | 500.5464 | 1.131199 | 1413.284 | 45.95202 | 92.09934 | 9.722759 | 8.688929 | 4.389004 | 75.64493 | 80.2468 | 2.34932 | 0.8931034 | 0.3072472 | 0.05817604 | 0.04175316 | 68.80131 | 7.065965 | 4.026996
2025-06-11 | Jun. | 2025 | A | 500.7532 | 1.133415 | 1419.978 | 46.01391 | 92.41158 | 9.70749 | 8.659468 | 4.405875 | 75.66334 | 80.46234 | 2.339347 | 0.8981847 | 0.30828 | 0.0582222 | 0.04177351 | 68.9345 | 7.0735 | 4.027522
2025-06-11 | Jun. | 2025 | B | 498.6433 | 1.131414 | 1416.457 | 45.72639 | 92.2781 | 9.677983 | 8.699107 | 4.382678 | 75.78566 | 80.19568 | 2.349845 | 0.8916447 | 0.306647 | 0.05858912 | 0.04180668 | 68.82818 | 7.072466 | 4.024047
2025-06-12 | Jun. | 2025 | A | 500.3444 | 1.129228 | 1419.629 | 45.76109 | 92.18803 | 9.692362 | 8.668654 | 4.397942 | 75.67474 | 79.93537 | 2.352189 | 0.8968974 | 0.3061565 | 0.05818565 | 0.04167939 | 68.75041 | 7.062567 | 4.028534
2025-06-12 | Jun. | 2025 | B | 497.1731 | 1.137228 | 1422.764 | 45.97936 | 91.88335 | 9.713443 | 8.707161 | 4.388589 | 76.17656 | 79.8494 | 2.349769 | 0.8967229 | 0.3071483 | 0.05834342 | 0.04199832 | 68.79251 | 7.083388 | 4.035604
2025-06-13 | Jun. | 2025 | A | 501.1835 | 1.130403 | 1416.269 | 46.12649 | 92.56249 | 9.711193 | 8.676609 | 4.413531 | 75.76022 | 80.08046 | 2.339257 | 0.8959255 | 0.3072249 | 0.05850449 | 0.04168471 | 68.80322 | 7.065733 | 4.022136
2025-06-13 | Jun. | 2025 | B | 497.7798 | 1.131477 | 1416.076 | 45.96024 | 92.23325 | 9.659395 | 8.677952 | 4.410446 | 75.71658 | 80.20174 | 2.346425 | 0.8964399 | 0.3065525 | 0.05830206 | 0.04178154 | 68.81406 | 7.074581 | 4.028479
2025-06-14 | Jun. | 2025 | A | 500.1422 | 1.135367 | 1416.284 | 46.12285 | 92.08481 | 9.690872 | 8.659035 | 4.405156 | 75.92233 | 80.42985 | 2.351655 | 0.8967515 | 0.3064508 | 0.05825614 | 0.04200065 | 68.81683 | 7.075204 | 4.033671
2025-06-14 | Jun. | 2025 | B | 501.0937 | 1.137165 | 1418.193 | 46.06232 | 92.5604 | 9.691684 | 8.667905 | 4.407361 | 76.13361 | 80.43844 | 2.340546 | 0.8983481 | 0.3069499 | 0.05861431 | 0.04187522 | 68.89012 | 7.084088 | 4.025328
2025-06-15 | Jun. | 2025 | A | 498.0619 | 1.130507 | 1415.601 | 46.0239 | 92.13274 | 9.70146 | 8.723418 | 4.41689 | 75.73994 | 80.53899 | 2.355741 | 0.8924522 | 0.3082509 | 0.05833184 | 0.04199034 | 68.96797 | 7.074284 | 4.036336
2025-06-15 | Jun. | 2025 | B | 498.5872 | 1.134953 | 1419.545 | 46.11893 | 92.47222 | 9.715522 | 8.72 | 4.400782 | 75.84918 | 80.08555 | 2.346438 | 0.8956144 | 0.3064757 | 0.0582685 | 0.04183841 | 68.84603 | 7.089159 | 4.026807
2025-06-16 | Jun. | 2025 | A | 499.8147 | 1.13391 | 1420.907 | 45.99945 | 91.99891 | 9.677749 | 8.69275 | 4.386412 | 75.57344 | 80.48142 | 2.339774 | 0.8954225 | 0.3065012 | 0.05822793 | 0.04182117 | 68.80806 | 7.079589 | 4.020819
2025-06-16 | Jun. | 2025 | B | 499.8257 | 1.132891 | 1415.503 | 45.83992 | 92.077 | 9.654418 | 8.685479 | 4.419434 | 76.08383 | 79.94782 | 2.356744 | 0.8930534 | 0.3070087 | 0.0582401 | 0.04204284 | 68.74585 | 7.069438 | 4.034037
2025-06-17 | Jun. | 2025 | A | 500.5049 | 1.132799 | 1414.891 | 45.92542 | 92.26218 | 9.709857 | 8.668843 | 4.3942 | 75.74215 | 80.42564 | 2.345928 | 0.8927505 | 0.3078917 | 0.05823628 | 0.04191179 | 68.87569 | 7.066537 | 4.024706
2025-06-17 | Jun. | 2025 | B | 499.004 | 1.128908 | 1415.088 | 45.87958 | 92.50466 | 9.702912 | 8.648504 | 4.405291 | 75.81557 | 80.42005 | 2.355312 | 0.8935761 | 0.3066538 | 0.05829976 | 0.04201952 | 68.86999 | 7.07063 | 4.031519
2025-06-18 | Jun. | 2025 | A | 499.0095 | 1.130696 | 1411.05 | 46.00324 | 92.1823 | 9.711071 | 8.651559 | 4.384916 | 76.17655 | 80.07666 | 2.352719 | 0.8989611 | 0.3082286 | 0.05818248 | 0.0417504 | 68.79296 | 7.057076 | 4.038965
2025-06-18 | Jun. | 2025 | B | 500.1963 | 1.137086 | 1413.303 | 46.09513 | 92.1185 | 9.687492 | 8.708673 | 4.387735 | 75.64419 | 80.35026 | 2.338123 | 0.8979947 | 0.3063294 | 0.0584818 | 0.041847 | 68.83986 | 7.088988 | 4.021646
2025-06-19 | Jun. | 2025 | A | 500.7837 | 1.135348 | 1413.375 | 45.88376 | 92.37801 | 9.703651 | 8.678749 | 4.410411 | 76.0653 | 80.40583 | 2.341937 | 0.8993026 | 0.308548 | 0.05819319 | 0.04192731 | 68.966 | 7.075489 | 4.032044
2025-06-19 | Jun. | 2025 | B | 499.7745 | 1.130675 | 1421.808 | 45.76493 | 92.0372 | 9.696692 | 8.668643 | 4.413136 | 76.14947 | 79.93495 | 2.345181 | 0.898698 | 0.3073102 | 0.05847546 | 0.04197056 | 68.72382 | 7.060619 | 4.03286
2025-06-20 | Jun. | 2025 | A | 498.2525 | 1.137071 | 1420.341 | 46.02636 | 92.631 | 9.651847 | 8.680204 | 4.413987 | 75.88718 | 80.10935 | 2.353972 | 0.8989074 | 0.307441 | 0.05836317 | 0.04199854 | 68.99223 | 7.092926 | 4.042134
2025-06-20 | Jun. | 2025 | B | 501.2454 | 1.134908 | 1418.844 | 45.94402 | 92.52971 | 9.722932 | 8.718035 | 4.388874 | 76.05818 | 80.04868 | 2.346583 | 0.8928818 | 0.3074108 | 0.05839132 | 0.04168042 | 68.81037 | 7.076432 | 4.025086
2025-06-21 | Jun. | 2025 | A | 499.5449 | 1.12852 | 1421.373 | 45.98961 | 92.27304 | 9.711065 | 8.683556 | 4.393565 | 75.56321 | 80.27122 | 2.341786 | 0.8983488 | 0.3071885 | 0.05838789 | 0.04181505 | 68.82281 | 7.062625 | 4.025708
2025-06-21 | Jun. | 2025 | B | 500.5833 | 1.138271 | 1416.141 | 45.99631 | 92.49987 | 9.724793 | 8.67251 | 4.394125 | 76.16808 | 80.43692 | 2.342278 | 0.8935655 | 0.3059573 | 0.05821058 | 0.04186995 | 68.84513 | 7.089888 | 4.020535
2025-06-22 | Jun. | 2025 | A | 501.2284 | 1.135454 | 1417.986 | 46.05754 | 92.09712 | 9.648625 | 8.67592 | 4.407274 | 75.67244 | 80.28151 | 2.35249 | 0.89378 | 0.3080346 | 0.05848979 | 0.04200406 | 68.86111 | 7.072996 | 4.03217
2025-06-22 | Jun. | 2025 | B | 497.1111 | 1.136624 | 1416.593 | 45.85375 | 92.5232 | 9.672852 | 8.683739 | 4.41268 | 75.89414 | 80.43287 | 2.347184 | 0.896319 | 0.3074814 | 0.05843065 | 0.04188398 | 69.05046 | 7.101016 | 4.034487
2025-06-23 | Jun. | 2025 | A | 497.1584 | 1.132868 | 1414.603 | 45.86051 | 92.57054 | 9.699893 | 8.652664 | 4.415428 | 75.84109 | 80.11344 | 2.350037 | 0.8988675 | 0.3073197 | 0.05817633 | 0.04198973 | 68.9913 | 7.086903 | 4.03616
2025-06-23 | Jun. | 2025 | B | 497.2327 | 1.129797 | 1419.531 | 46.09063 | 92.09076 | 9.653685 | 8.680394 | 4.410028 | 75.90885 | 80.1224 | 2.336326 | 0.8981668 | 0.305876 | 0.0582196 | 0.04167418 | 68.67308 | 7.070644 | 4.020888
2025-06-24 | Jun. | 2025 | A | 497.3624 | 1.130671 | 1412.287 | 45.79934 | 92.6883 | 9.658835 | 8.69688 | 4.412955 | 76.1819 | 80.46686 | 2.352368 | 0.8982414 | 0.3061569 | 0.05811977 | 0.04201998 | 68.93119 | 7.083809 | 4.032617
2025-06-24 | Jun. | 2025 | B | 501.0946 | 1.136784 | 1412.855 | 45.93475 | 92.06309 | 9.665065 | 8.712087 | 4.392174 | 75.80134 | 80.05467 | 2.345735 | 0.8938683 | 0.3065442 | 0.05849456 | 0.0417627 | 68.76564 | 7.080091 | 4.025149
2025-06-25 | Jun. | 2025 | A | 500.8907 | 1.129489 | 1420.596 | 46.06069 | 92.08768 | 9.71554 | 8.721301 | 4.403118 | 76.12287 | 79.88601 | 2.350502 | 0.8926996 | 0.3078426 | 0.05833693 | 0.04201286 | 68.65642 | 7.052515 | 4.030733
2025-06-25 | Jun. | 2025 | B | 500.4511 | 1.136007 | 1419.16 | 45.97644 | 92.25998 | 9.683867 | 8.721912 | 4.400233 | 75.91009 | 80.5155 | 2.353106 | 0.894559 | 0.3071669 | 0.05840847 | 0.04173682 | 68.91492 | 7.086338 | 4.031179
2025-06-26 | Jun. | 2025 | A | 497.1368 | 1.136164 | 1420.681 | 45.78374 | 92.10746 | 9.713722 | 8.724097 | 4.39214 | 76.11979 | 79.88878 | 2.341732 | 0.8968272 | 0.3059892 | 0.05860823 | 0.04171232 | 68.80584 | 7.087361 | 4.025757
2025-06-26 | Jun. | 2025 | B | 498.9258 | 1.13179 | 1413.893 | 45.87065 | 91.98798 | 9.701634 | 8.663994 | 4.406188 | 75.90998 | 79.96062 | 2.349528 | 0.89229 | 0.3081101 | 0.05853821 | 0.04200858 | 68.79173 | 7.067355 | 4.031165
2025-06-27 | Jun. | 2025 | A | 501.1164 | 1.137674 | 1419.399 | 45.99816 | 92.4103 | 9.700695 | 8.700542 | 4.400031 | 75.68061 | 80.3511 | 2.336855 | 0.8924876 | 0.3059461 | 0.05852399 | 0.04189205 | 68.83374 | 7.090493 | 4.013627
2025-06-27 | Jun. | 2025 | B | 500.4329 | 1.129603 | 1418.566 | 45.8159 | 92.35479 | 9.72438 | 8.652944 | 4.387493 | 76.0903 | 80.39496 | 2.339114 | 0.892434 | 0.3076849 | 0.05816734 | 0.04194311 | 68.73355 | 7.053811 | 4.017956
2025-06-28 | Jun. | 2025 | A | 498.4971 | 1.128727 | 1421.499 | 45.8142 | 92.16811 | 9.679619 | 8.714116 | 4.393976 | 75.82059 | 80.05033 | 2.343679 | 0.8919534 | 0.307992 | 0.0581292 | 0.04180869 | 68.75739 | 7.058779 | 4.023664
2025-06-28 | Jun. | 2025 | B | 497.6515 | 1.137869 | 1413.869 | 45.97972 | 92.47207 | 9.698067 | 8.721211 | 4.383119 | 76.17154 | 80.40847 | 2.341808 | 0.8993071 | 0.3085219 | 0.05836115 | 0.04189822 | 69.00245 | 7.090396 | 4.033482
2025-06-29 | Jun. | 2025 | A | 499.5368 | 1.130981 | 1416.44 | 46.07271 | 92.04247 | 9.715229 | 8.693602 | 4.40021 | 75.66576 | 80.03056 | 2.342019 | 0.8959776 | 0.3076931 | 0.05834832 | 0.04173918 | 68.80174 | 7.067219 | 4.024391
2025-06-29 | Jun. | 2025 | B | 497.5073 | 1.134638 | 1423.239 | 45.92337 | 92.41736 | 9.677274 | 8.656565 | 4.417682 | 75.81004 | 80.16005 | 2.336901 | 0.8921921 | 0.3059615 | 0.05849631 | 0.04185434 | 68.81326 | 7.087954 | 4.015206
2025-06-30 | Jun. | 2025 | A | 498.9226 | 1.129295 | 1418.511 | 46.09806 | 91.97379 | 9.669816 | 8.657548 | 4.409212 | 75.95952 | 80.42119 | 2.345926 | 0.895742 | 0.3078004 | 0.05848951 | 0.041785 | 68.77839 | 7.060979 | 4.029805
2025-06-30 | Jun. | 2025 | B | 500.5354 | 1.133768 | 1421.363 | 45.7229 | 92.1145 | 9.691938 | 8.670275 | 4.397364 | 76.16565 | 80.02964 | 2.338996 | 0.8926304 | 0.3073585 | 0.05834799 | 0.04188069 | 68.71989 | 7.067433 | 4.019338
2025-07-01 | Jul. | 2025 | A | 500.4757 | 1.132529 | 1414.129 | 45.95515 | 92.45152 | 9.68098 | 8.680582 | 4.387452 | 75.66596 | 80.06976 | 2.349094 | 0.8975724 | 0.3075124 | 0.05834833 | 0.04183518 | 68.89566 | 7.06912 | 4.033414
2025-07-01 | Jul. | 2025 | B | 498.6414 | 1.132739 | 1423.252 | 45.81268 | 92.0369 | 9.708865 | 8.712111 | 4.414354 | 76.03936 | 80.33751 | 2.335748 | 0.8937433 | 0.3071924 | 0.0583545 | 0.04182079 | 68.79255 | 7.074936 | 4.01804
2025-07-02 | Jul. | 2025 | A | 500.2751 | 1.135027 | 1422.55 | 45.8721 | 92.32674 | 9.64727 | 8.688307 | 4.382542 | 76.09535 | 80.30528 | 2.353937 | 0.8921291 | 0.3059841 | 0.05855478 | 0.04169378 | 68.8083 | 7.086375 | 4.027325
2025-07-02 | Jul. | 2025 | B | 501.1969 | 1.138158 | 1416.812 | 45.91956 | 92.639 | 9.690976 | 8.660481 | 4.399944 | 75.71126 | 80.12235 | 2.351325 | 0.8916784 | 0.3058249 | 0.05848527 | 0.04198473 | 68.89429 | 7.090697 | 4.027419
2025-07-03 | Jul. | 2025 | A | 497.2067 | 1.135111 | 1418.033 | 45.74595 | 92.16103 | 9.667571 | 8.678364 | 4.401999 | 75.73979 | 79.86988 | 2.352325 | 0.895078 | 0.3061899 | 0.05826708 | 0.04186348 | 68.85538 | 7.093277 | 4.031471
2025-07-03 | Jul. | 2025 | B | 500.3602 | 1.13413 | 1412.789 | 46.01985 | 92.41152 | 9.690917 | 8.673057 | 4.411396 | 76.09269 | 80.2117 | 2.350265 | 0.8945095 | 0.3064474 | 0.05823502 | 0.04173607 | 68.83082 | 7.075048 | 4.02723
2025-07-04 | Jul. | 2025 | A | 499.0101 | 1.136049 | 1411.493 | 45.91035 | 92.59025 | 9.669946 | 8.686952 | 4.406237 | 75.91743 | 80.52791 | 2.352485 | 0.8931262 | 0.3074877 | 0.05839578 | 0.04168538 | 69.02303 | 7.092481 | 4.03113
2025-07-04 | Jul. | 2025 | B | 498.1674 | 1.128646 | 1415.528 | 45.85931 | 92.03261 | 9.67199 | 8.701404 | 4.416395 | 75.79467 | 80.54029 | 2.347617 | 0.8975448 | 0.3076694 | 0.05822295 | 0.04196618 | 68.88765 | 7.070723 | 4.031522
2025-07-05 | Jul. | 2025 | A | 499.6821 | 1.131336 | 1413.562 | 45.79017 | 92.45453 | 9.716394 | 8.695958 | 4.389482 | 75.60337 | 80.03155 | 2.355763 | 0.8972347 | 0.3078615 | 0.05837248 | 0.04192329 | 68.97871 | 7.075053 | 4.0395
2025-07-05 | Jul. | 2025 | B | 497.5264 | 1.136808 | 1413.444 | 45.78619 | 92.41993 | 9.651384 | 8.673592 | 4.390008 | 76.13974 | 79.8866 | 2.354678 | 0.8936444 | 0.3067877 | 0.05849141 | 0.04171065 | 68.90293 | 7.089774 | 4.031821
2025-07-06 | Jul. | 2025 | A | 499.8022 | 1.129162 | 1421.85 | 45.82063 | 92.07751 | 9.70156 | 8.703538 | 4.387092 | 75.59905 | 80.18595 | 2.346434 | 0.8970304 | 0.3068237 | 0.05844851 | 0.04188 | 68.80424 | 7.067423 | 4.027831
2025-07-06 | Jul. | 2025 | B | 501.0985 | 1.128678 | 1420.805 | 45.87745 | 92.22307 | 9.668205 | 8.686175 | 4.384606 | 76.17506 | 80.19955 | 2.351389 | 0.8981399 | 0.3074827 | 0.05834075 | 0.0416994 | 68.7202 | 7.052527 | 4.035205
2025-07-07 | Jul. | 2025 | A | 500.317 | 1.137021 | 1417.269 | 45.94956 | 92.08474 | 9.666345 | 8.656277 | 4.414701 | 76.08053 | 80.09952 | 2.356164 | 0.8919011 | 0.3062325 | 0.05841946 | 0.042019 | 68.81645 | 7.082919 | 4.031824
2025-07-07 | Jul. | 2025 | B | 500.8573 | 1.134544 | 1420.614 | 45.78538 | 92.06944 | 9.695263 | 8.671877 | 4.397591 | 75.6317 | 79.99795 | 2.339996 | 0.8976293 | 0.3064073 | 0.05850477 | 0.04190086 | 68.78363 | 7.074084 | 4.022267
2025-07-08 | Jul. | 2025 | A | 498.5909 | 1.134365 | 1420.835 | 46.00529 | 92.512 | 9.716957 | 8.673282 | 4.397501 | 75.80676 | 80.28039 | 2.339689 | 0.8923328 | 0.3082501 | 0.0585926 | 0.04196299 | 68.94557 | 7.079233 | 4.022239
2025-07-08 | Jul. | 2025 | B | 500.9658 | 1.133841 | 1422.723 | 45.96713 | 92.11563 | 9.648813 | 8.650677 | 4.41245 | 76.14789 | 80.4325 | 2.356787 | 0.898871 | 0.3071533 | 0.05842629 | 0.04191217 | 68.86977 | 7.073308 | 4.040148
2025-07-09 | Jul. | 2025 | A | 497.395 | 1.134048 | 1418.173 | 46.05592 | 92.48075 | 9.721144 | 8.707536 | 4.391026 | 76.14954 | 80.16537 | 2.340863 | 0.8957813 | 0.3068386 | 0.05819901 | 0.04169809 | 68.82181 | 7.080609 | 4.023237
2025-07-09 | Jul. | 2025 | B | 498.3719 | 1.134699 | 1411.156 | 45.9035 | 92.05004 | 9.66252 | 8.673673 | 4.389066 | 75.86535 | 79.88879 | 2.343801 | 0.8925787 | 0.3083425 | 0.05829989 | 0.0418276 | 68.79139 | 7.071935 | 4.025391
2025-07-10 | Jul. | 2025 | A | 497.4972 | 1.131562 | 1423.065 | 45.80767 | 92.51467 | 9.662457 | 8.711629 | 4.398785 | 76.09013 | 79.84956 | 2.349094 | 0.894031 | 0.3065894 | 0.05859663 | 0.04184691 | 68.795 | 7.076055 | 4.025244
2025-07-10 | Jul. | 2025 | B | 497.4961 | 1.138112 | 1411.149 | 45.8691 | 92.50299 | 9.68086 | 8.687837 | 4.413585 | 75.82229 | 80.3271 | 2.350081 | 0.8935083 | 0.3080556 | 0.05855036 | 0.04170251 | 69.09513 | 7.101127 | 4.033685
2025-07-11 | Jul. | 2025 | A | 497.147 | 1.134466 | 1421.053 | 46.09084 | 92.09006 | 9.714038 | 8.659518 | 4.395003 | 75.67521 | 79.87794 | 2.336607 | 0.8984597 | 0.3058272 | 0.05862576 | 0.04197954 | 68.77406 | 7.086081 | 4.024202
2025-07-11 | Jul. | 2025 | B | 501.1268 | 1.129112 | 1414.123 | 45.82009 | 92.40936 | 9.661447 | 8.715932 | 4.409759 | 75.82875 | 80.2305 | 2.349898 | 0.8937094 | 0.3075749 | 0.05820139 | 0.04186672 | 68.85736 | 7.061234 | 4.028161
2025-07-12 | Jul. | 2025 | A | 499.8347 | 1.130588 | 1418.269 | 45.87416 | 92.6086 | 9.702852 | 8.656059 | 4.411245 | 75.85148 | 80.34389 | 2.343952 | 0.897669 | 0.306916 | 0.05843377 | 0.04183378 | 68.91103 | 7.072327 | 4.026167
2025-07-12 | Jul. | 2025 | B | 500.7095 | 1.128755 | 1412.645 | 46.03022 | 92.36451 | 9.694726 | 8.654027 | 4.388292 | 76.09773 | 80.461 | 2.347195 | 0.8986083 | 0.3073175 | 0.05849037 | 0.04176241 | 68.79538 | 7.057604 | 4.031452
2025-07-13 | Jul. | 2025 | A | 500.9484 | 1.135298 | 1413.47 | 45.97019 | 92.59023 | 9.722446 | 8.714097 | 4.385787 | 76.16366 | 79.99725 | 2.339267 | 0.8971717 | 0.3065932 | 0.05834731 | 0.04204371 | 68.78984 | 7.077212 | 4.02338
2025-07-13 | Jul. | 2025 | B | 499.7507 | 1.135788 | 1421.101 | 45.98683 | 91.91419 | 9.661671 | 8.718292 | 4.385049 | 75.85532 | 79.85181 | 2.34094 | 0.8981554 | 0.3076934 | 0.05839448 | 0.04179978 | 68.74414 | 7.076753 | 4.029622
2025-07-14 | Jul. | 2025 | A | 501.0867 | 1.135187 | 1415.546 | 46.04833 | 92.17275 | 9.677838 | 8.723273 | 4.383965 | 75.62464 | 79.93917 | 2.345349 | 0.892867 | 0.3073864 | 0.05812398 | 0.04193115 | 68.75509 | 7.070663 | 4.022397
2025-07-14 | Jul. | 2025 | B | 499.9931 | 1.133442 | 1411.887 | 46.05341 | 91.88857 | 9.725882 | 8.677681 | 4.405138 | 75.69149 | 80.24742 | 2.341912 | 0.8985518 | 0.3078767 | 0.05822242 | 0.04204793 | 68.82421 | 7.069931 | 4.030609
2025-07-15 | Jul. | 2025 | A | 498.5002 | 1.130437 | 1411.371 | 45.73424 | 91.88032 | 9.690795 | 8.711873 | 4.418465 | 76.02506 | 80.39825 | 2.340086 | 0.8947142 | 0.3071742 | 0.05839742 | 0.042027 | 68.8283 | 7.070286 | 4.023589
2025-07-15 | Jul. | 2025 | B | 500.9706 | 1.138377 | 1410.757 | 45.88305 | 92.35582 | 9.667705 | 8.717843 | 4.389166 | 75.90752 | 80.24391 | 2.348406 | 0.8953156 | 0.3067515 | 0.05833412 | 0.0419237 | 68.90366 | 7.086638 | 4.029342
2025-07-16 | Jul. | 2025 | A | 497.2688 | 1.138245 | 1417.984 | 45.80163 | 92.28086 | 9.687229 | 8.668571 | 4.390819 | 75.89441 | 80.30223 | 2.353993 | 0.8972032 | 0.3082529 | 0.05842271 | 0.04194763 | 69.05791 | 7.100215 | 4.040843
2025-07-16 | Jul. | 2025 | B | 497.2592 | 1.132693 | 1414.767 | 45.97739 | 92.08596 | 9.656622 | 8.705784 | 4.400959 | 75.67893 | 79.95503 | 2.339485 | 0.8921597 | 0.3085409 | 0.05840994 | 0.04188182 | 68.86203 | 7.068678 | 4.02458
2025-07-17 | Jul. | 2025 | A | 497.8362 | 1.136188 | 1411.361 | 45.81678 | 91.96986 | 9.651494 | 8.724 | 4.385175 | 75.57571 | 80.01634 | 2.352372 | 0.8939143 | 0.307981 | 0.05835426 | 0.04195121 | 68.93316 | 7.08512 | 4.036166
2025-07-17 | Jul. | 2025 | B | 499.473 | 1.137194 | 1422.789 | 45.96297 | 92.38799 | 9.719913 | 8.702583 | 4.405088 | 76.04896 | 80.01799 | 2.349693 | 0.8921183 | 0.3058657 | 0.05812302 | 0.04179593 | 68.78003 | 7.091582 | 4.022908
2025-07-18 | Jul. | 2025 | A | 497.7143 | 1.136428 | 1411.135 | 46.10479 | 92.06808 | 9.665104 | 8.674192 | 4.386206 | 76.16297 | 80.01994 | 2.351308 | 0.893784 | 0.3058531 | 0.05817167 | 0.04183368 | 68.76019 | 7.087492 | 4.028888
2025-07-18 | Jul. | 2025 | B | 497.7915 | 1.12851 | 1418.617 | 45.98351 | 92.66386 | 9.713011 | 8.68039 | 4.393933 | 75.63048 | 80.10506 | 2.338576 | 0.8919163 | 0.3072319 | 0.05820832 | 0.04193154 | 68.78995 | 7.065529 | 4.018248
2025-07-19 | Jul. | 2025 | A | 499.9019 | 1.128837 | 1410.85 | 45.93833 | 92.12068 | 9.689973 | 8.715511 | 4.392566 | 75.98814 | 80.12728 | 2.347785 | 0.892263 | 0.3072888 | 0.05831819 | 0.04193397 | 68.70089 | 7.05872 | 4.024962
2025-07-19 | Jul. | 2025 | B | 498.8436 | 1.133747 | 1416.541 | 45.86711 | 92.1314 | 9.671068 | 8.675349 | 4.389473 | 75.54857 | 80.26956 | 2.353481 | 0.8966723 | 0.3064262 | 0.05847398 | 0.04192579 | 68.90543 | 7.082499 | 4.032898
2025-07-20 | Jul. | 2025 | A | 499.3776 | 1.134683 | 1413.891 | 46.00459 | 92.14732 | 9.649724 | 8.693769 | 4.400217 | 75.80804 | 80.41379 | 2.349033 | 0.8917917 | 0.3083817 | 0.05859316 | 0.0418277 | 68.9153 | 7.077923 | 4.028469
2025-07-20 | Jul. | 2025 | B | 499.8833 | 1.136781 | 1413.473 | 45.97159 | 92.52079 | 9.678141 | 8.706115 | 4.389563 | 76.12096 | 80.39561 | 2.341122 | 0.8958057 | 0.3071021 | 0.05858705 | 0.04196542 | 68.86764 | 7.090139 | 4.026461
2025-07-21 | Jul. | 2025 | A | 499.5625 | 1.128909 | 1419.344 | 45.78303 | 92.461 | 9.67104 | 8.673472 | 4.40042 | 75.80768 | 80.4119 | 2.354909 | 0.8982047 | 0.3078296 | 0.05861955 | 0.0417849 | 68.96899 | 7.07287 | 4.038415
2025-07-21 | Jul. | 2025 | B | 501.25 | 1.136124 | 1414.17 | 45.92816 | 91.89157 | 9.728095 | 8.668113 | 4.414336 | 75.85288 | 79.91743 | 2.343435 | 0.8932283 | 0.3066624 | 0.05856019 | 0.04179853 | 68.77521 | 7.077593 | 4.021229
2025-07-22 | Jul. | 2025 | A | 500.6328 | 1.13379 | 1415.139 | 45.72977 | 92.30379 | 9.67198 | 8.664786 | 4.387286 | 75.78943 | 80.44641 | 2.340981 | 0.893951 | 0.306003 | 0.05830942 | 0.0416856 | 68.80547 | 7.076948 | 4.015388
2025-07-22 | Jul. | 2025 | B | 498.862 | 1.136485 | 1414.579 | 45.72902 | 92.46159 | 9.649578 | 8.666579 | 4.399022 | 76.00844 | 80.48151 | 2.34819 | 0.8935088 | 0.3076165 | 0.05850307 | 0.0419042 | 68.97298 | 7.089893 | 4.030243
2025-07-23 | Jul. | 2025 | A | 498.4168 | 1.133314 | 1412.688 | 45.79918 | 92.09121 | 9.700191 | 8.672439 | 4.405294 | 76.11992 | 80.24884 | 2.343889 | 0.8971472 | 0.3060538 | 0.05851291 | 0.04194148 | 68.81545 | 7.079709 | 4.026202
2025-07-23 | Jul. | 2025 | B | 497.5461 | 1.133577 | 1416.199 | 45.97917 | 92.5596 | 9.709436 | 8.678733 | 4.394185 | 75.57504 | 80.18934 | 2.347432 | 0.8990246 | 0.3062376 | 0.05835504 | 0.0419841 | 68.934 | 7.093891 | 4.031706
2025-07-24 | Jul. | 2025 | A | 500.5739 | 1.137177 | 1416.034 | 46.10429 | 92.43499 | 9.651565 | 8.683217 | 4.393731 | 75.78098 | 80.3819 | 2.35416 | 0.8987594 | 0.3080507 | 0.05833014 | 0.04174597 | 68.99996 | 7.083198 | 4.03883
2025-07-24 | Jul. | 2025 | B | 500.0256 | 1.132585 | 1415.3 | 46.10951 | 92.48494 | 9.664548 | 8.707336 | 4.414611 | 75.60846 | 80.12545 | 2.347424 | 0.8991343 | 0.3075682 | 0.05852793 | 0.04176091 | 68.92238 | 7.076535 | 4.033695
2025-07-25 | Jul. | 2025 | A | 498.1552 | 1.135072 | 1413.672 | 45.74604 | 92.40837 | 9.679454 | 8.679599 | 4.397905 | 75.75695 | 80.03316 | 2.350641 | 0.8960332 | 0.3081129 | 0.0583143 | 0.04178376 | 69.00473 | 7.087135 | 4.035301
2025-07-25 | Jul. | 2025 | B | 499.4528 | 1.132742 | 1418.004 | 45.82846 | 92.2224 | 9.665323 | 8.676914 | 4.397622 | 75.67695 | 80.53054 | 2.355205 | 0.8934182 | 0.3061419 | 0.05836377 | 0.04202699 | 68.8765 | 7.081541 | 4.030242
2025-07-26 | Jul. | 2025 | A | 497.4693 | 1.13478 | 1420.311 | 46.04337 | 92.66018 | 9.711306 | 8.719573 | 4.394617 | 76.07017 | 80.53144 | 2.336662 | 0.8923836 | 0.3066956 | 0.05848496 | 0.04191684 | 68.91966 | 7.091359 | 4.017453
2025-07-26 | Jul. | 2025 | B | 500.6337 | 1.138119 | 1419.253 | 45.99868 | 91.93795 | 9.703098 | 8.685119 | 4.391653 | 75.81979 | 79.97921 | 2.345273 | 0.8933213 | 0.3062617 | 0.05849439 | 0.04178937 | 68.76801 | 7.08468 | 4.025582
2025-07-27 | Jul. | 2025 | A | 497.5439 | 1.129034 | 1416.071 | 46.09444 | 92.56755 | 9.653971 | 8.697385 | 4.384619 | 75.92172 | 80.34835 | 2.348156 | 0.8989943 | 0.3068506 | 0.05830044 | 0.04197637 | 68.82873 | 7.068302 | 4.033263
2025-07-27 | Jul. | 2025 | B | 501.3213 | 1.138091 | 1414.817 | 46.12577 | 91.9351 | 9.683897 | 8.690271 | 4.409257 | 76.02529 | 80.47284 | 2.34104 | 0.8967377 | 0.3084163 | 0.05848357 | 0.04168129 | 68.90985 | 7.077538 | 4.025829
2025-07-28 | Jul. | 2025 | A | 501.1355 | 1.135554 | 1421.169 | 45.7519 | 92.04279 | 9.726153 | 8.716694 | 4.406881 | 75.81639 | 80.13045 | 2.343755 | 0.8984285 | 0.3060604 | 0.05814329 | 0.04189955 | 68.82419 | 7.083143 | 4.026459
2025-07-28 | Jul. | 2025 | B | 499.8028 | 1.136306 | 1421.795 | 45.94173 | 91.9294 | 9.645512 | 8.660628 | 4.412747 | 76.03263 | 80.1543 | 2.354483 | 0.8935081 | 0.3063613 | 0.05838816 | 0.04200238 | 68.78299 | 7.08116 | 4.030518
2025-07-29 | Jul. | 2025 | A | 499.4808 | 1.135971 | 1417.985 | 46.00717 | 92.3615 | 9.691439 | 8.696696 | 4.383559 | 75.95031 | 79.84962 | 2.350107 | 0.8991965 | 0.3066581 | 0.05857064 | 0.04180694 | 68.85418 | 7.084973 | 4.034055
2025-07-29 | Jul. | 2025 | B | 499.6385 | 1.133658 | 1412.886 | 45.98608 | 92.34581 | 9.702722 | 8.690379 | 4.404571 | 75.85717 | 80.07858 | 2.336375 | 0.8978142 | 0.3071204 | 0.05836844 | 0.04188213 | 68.81837 | 7.072996 | 4.022279
2025-07-30 | Jul. | 2025 | A | 499.69 | 1.130572 | 1411.135 | 46.12129 | 92.20167 | 9.664907 | 8.687306 | 4.404499 | 76.01465 | 80.14612 | 2.347366 | 0.8933766 | 0.3079198 | 0.05831682 | 0.04192781 | 68.78048 | 7.061116 | 4.029334
2025-07-30 | Jul. | 2025 | B | 498.6665 | 1.136599 | 1417.203 | 46.03265 | 92.14748 | 9.716622 | 8.651081 | 4.401878 | 75.80642 | 80.33621 | 2.337181 | 0.8960498 | 0.3060195 | 0.05852391 | 0.0418163 | 68.85556 | 7.090957 | 4.021099
2025-07-31 | Jul. | 2025 | A | 500.1905 | 1.138396 | 1414.801 | 46.08303 | 92.33535 | 9.672977 | 8.666898 | 4.393519 | 75.94164 | 80.024 | 2.349407 | 0.8944542 | 0.3070071 | 0.05856707 | 0.04173714 | 68.84577 | 7.088847 | 4.028503
2025-07-31 | Jul. | 2025 | B | 499.9217 | 1.135722 | 1416.851 | 45.7344 | 92.05522 | 9.656435 | 8.716585 | 4.402292 | 75.59435 | 80.30719 | 2.354436 | 0.8957011 | 0.3068303 | 0.05821862 | 0.04193831 | 68.95608 | 7.086046 | 4.03464
2025-08-01 | Ago. | 2025 | A | 499.6933 | 1.134167 | 1419.038 | 45.99762 | 92.41857 | 9.668697 | 8.681616 | 4.38938 | 75.76954 | 80.4459 | 2.352354 | 0.8984299 | 0.3059789 | 0.0582716 | 0.04189207 | 68.90153 | 7.085215 | 4.030875
2025-08-01 | Ago. | 2025 | B | 498.6346 | 1.137763 | 1422.21 | 45.86418 | 92.65358 | 9.675654 | 8.672053 | 4.401981 | 76.18023 | 80.38388 | 2.341704 | 0.8970534 | 0.3072533 | 0.05824561 | 0.04179979 | 68.95684 | 7.090692 | 4.02607
2025-08-02 | Ago. | 2025 | A | 500.2747 | 1.137462 | 1420.96 | 46.1041 | 91.92558 | 9.650246 | 8.662578 | 4.382536 | 75.60571 | 80.21762 | 2.354977 | 0.8964233 | 0.3080456 | 0.05814992 | 0.0419477 | 68.87391 | 7.076817 | 4.038074
2025-08-02 | Ago. | 2025 | B | 499.4278 | 1.135837 | 1417.338 | 46.01068 | 92.17502 | 9.717461 | 8.685817 | 4.40236 | 75.62014 | 80.553 | 2.354873 | 0.8936909 | 0.3062336 | 0.05853029 | 0.04191865 | 68.97022 | 7.093492 | 4.02965
2025-08-03 | Ago. | 2025 | A | 498.0744 | 1.12944 | 1416.495 | 46.06851 | 92.04105 | 9.681576 | 8.669779 | 4.397012 | 75.86678 | 80.47316 | 2.345586 | 0.8925415 | 0.3082754 | 0.05833964 | 0.04169498 | 68.79603 | 7.063461 | 4.023647
2025-08-03 | Ago. | 2025 | B | 497.8193 | 1.137178 | 1420.959 | 45.82715 | 92.38378 | 9.707002 | 8.720585 | 4.413315 | 75.9809 | 80.5345 | 2.336729 | 0.8986214 | 0.3074734 | 0.05815193 | 0.0417113 | 68.99727 | 7.097441 | 4.024703
2025-08-04 | Ago. | 2025 | A | 498.5947 | 1.138335 | 1415.259 | 45.76503 | 92.4166 | 9.65973 | 8.668772 | 4.39172 | 76.10136 | 80.00769 | 2.351314 | 0.8972162 | 0.3084394 | 0.05815487 | 0.04202371 | 68.97707 | 7.083846 | 4.038348
2025-08-04 | Ago. | 2025 | B | 497.3139 | 1.130309 | 1418.613 | 46.06145 | 91.88114 | 9.72789 | 8.675397 | 4.400025 | 75.76193 | 80.04925 | 2.335894 | 0.892471 | 0.3065797 | 0.05849359 | 0.04202245 | 68.68425 | 7.067038 | 4.016165
2025-08-05 | Ago. | 2025 | A | 498.1955 | 1.131294 | 1421.636 | 46.07113 | 92.17143 | 9.660005 | 8.713971 | 4.420412 | 75.92461 | 79.92064 | 2.349004 | 0.8931534 | 0.308531 | 0.05821633 | 0.04202245 | 68.80464 | 7.063595 | 4.030902
2025-08-05 | Ago. | 2025 | B | 500.1155 | 1.135964 | 1418.702 | 45.86928 | 92.03119 | 9.697902 | 8.681357 | 4.397152 | 75.91351 | 80.51159 | 2.350784 | 0.8966532 | 0.308039 | 0.05817343 | 0.04187298 | 68.92281 | 7.079796 | 4.033642
2025-08-06 | Ago. | 2025 | A | 497.6118 | 1.136882 | 1412.117 | 45.80171 | 92.66804 | 9.691502 | 8.669087 | 4.39211 | 75.87375 | 80.50853 | 2.349009 | 0.894452 | 0.3077583 | 0.05848865 | 0.04176247 | 69.10278 | 7.100464 | 4.032656
2025-08-06 | Ago. | 2025 | B | 500.7136 | 1.131353 | 1422.425 | 45.78712 | 92.26217 | 9.662176 | 8.700265 | 4.403637 | 76.07053 | 80.03032 | 2.350802 | 0.8994385 | 0.3060233 | 0.05848786 | 0.04170978 | 68.77192 | 7.067152 | 4.033312
2025-08-07 | Ago. | 2025 | A | 497.2077 | 1.13774 | 1420.376 | 45.91464 | 92.15145 | 9.709022 | 8.660018 | 4.401541 | 76.12628 | 80.34878 | 2.34578 | 0.8931606 | 0.3074589 | 0.05859285 | 0.04180396 | 68.94639 | 7.098729 | 4.026352
2025-08-07 | Ago. | 2025 | B | 499.2976 | 1.132506 | 1414.135 | 45.71868 | 92.6267 | 9.64589 | 8.700411 | 4.396704 | 76.1773 | 79.86489 | 2.346713 | 0.8960499 | 0.3081228 | 0.05829475 | 0.04187789 | 68.83238 | 7.068562 | 4.030826
2025-08-08 | Ago. | 2025 | A | 501.1249 | 1.132474 | 1420.277 | 45.80869 | 92.27354 | 9.680989 | 8.699651 | 4.399229 | 75.55737 | 79.94399 | 2.340232 | 0.8948496 | 0.3070639 | 0.05860356 | 0.04167808 | 68.81426 | 7.06696 | 4.02213
2025-08-08 | Ago. | 2025 | B | 500.7352 | 1.128479 | 1414.25 | 45.96332 | 92.01658 | 9.666208 | 8.655191 | 4.393425 | 75.67157 | 80.15759 | 2.356744 | 0.8936677 | 0.3078648 | 0.05842457 | 0.04183658 | 68.79844 | 7.056287 | 4.036596
2025-08-09 | Ago. | 2025 | A | 497.1687 | 1.137091 | 1413.963 | 45.82727 | 92.29443 | 9.684202 | 8.693416 | 4.410105 | 76.11979 | 80.3184 | 2.340197 | 0.8932711 | 0.3062327 | 0.05822631 | 0.04187438 | 68.84797 | 7.09219 | 4.020334
2025-08-09 | Ago. | 2025 | B | 499.1994 | 1.129807 | 1420.611 | 45.75823 | 92.10839 | 9.70969 | 8.650082 | 4.386256 | 76.07816 | 79.90938 | 2.344056 | 0.8977853 | 0.3080926 | 0.05860112 | 0.04198808 | 68.75692 | 7.054087 | 4.032717
2025-08-10 | Ago. | 2025 | A | 499.7622 | 1.133576 | 1421.604 | 45.80111 | 92.17438 | 9.668519 | 8.691225 | 4.385715 | 75.98703 | 80.38563 | 2.33789 | 0.8979816 | 0.3075683 | 0.05815046 | 0.04187066 | 68.7901 | 7.070799 | 4.024019
2025-08-10 | Ago. | 2025 | B | 499.9647 | 1.133012 | 1413.979 | 46.07865 | 91.88494 | 9.684683 | 8.723928 | 4.402066 | 75.92049 | 80.00357 | 2.337305 | 0.8947536 | 0.3078663 | 0.05815527 | 0.04186674 | 68.70714 | 7.057073 | 4.02025
2025-08-11 | Ago. | 2025 | A | 500.344 | 1.128886 | 1422.459 | 46.07293 | 92.16374 | 9.689956 | 8.709163 | 4.399144 | 75.78218 | 80.31347 | 2.352058 | 0.8971945 | 0.3082327 | 0.05813764 | 0.04190983 | 68.80546 | 7.05647 | 4.033939
2025-08-11 | Ago. | 2025 | B | 499.067 | 1.13409 | 1415.891 | 45.78881 | 92.31468 | 9.71361 | 8.665366 | 4.404343 | 75.64812 | 79.96704 | 2.356313 | 0.891763 | 0.3058845 | 0.05852924 | 0.04178385 | 68.83964 | 7.088346 | 4.029408
2025-08-12 | Ago. | 2025 | A | 498.3586 | 1.135418 | 1416.96 | 45.96518 | 92.0682 | 9.697606 | 8.697317 | 4.399309 | 76.08774 | 79.9567 | 2.344204 | 0.8955973 | 0.3079266 | 0.05829845 | 0.04177767 | 68.83113 | 7.074092 | 4.030871
2025-08-12 | Ago. | 2025 | B | 501.1564 | 1.137765 | 1415.195 | 45.89617 | 92.61326 | 9.645129 | 8.714059 | 4.40109 | 75.67807 | 80.169 | 2.342553 | 0.8961124 | 0.3065957 | 0.05860795 | 0.04197863 | 68.93236 | 7.087154 | 4.026833
2025-08-13 | Ago. | 2025 | A | 499.0189 | 1.128975 | 1416.612 | 46.06407 | 92.12258 | 9.695595 | 8.655112 | 4.417084 | 76.07518 | 80.39842 | 2.342002 | 0.8981087 | 0.3078818 | 0.05812665 | 0.04183981 | 68.80416 | 7.056729 | 4.029029
2025-08-13 | Ago. | 2025 | B | 498.4978 | 1.134683 | 1420.491 | 45.99413 | 92.6051 | 9.721944 | 8.715715 | 4.40662 | 76.13016 | 80.04252 | 2.349534 | 0.8993155 | 0.3064308 | 0.05840315 | 0.04198511 | 68.87224 | 7.083501 | 4.036905
2025-08-14 | Ago. | 2025 | A | 498.5098 | 1.132472 | 1411.663 | 46.11576 | 92.44115 | 9.724282 | 8.650961 | 4.40707 | 75.58921 | 79.878 | 2.353408 | 0.892106 | 0.3069351 | 0.0581921 | 0.04191622 | 68.85881 | 7.074356 | 4.02929
2025-08-14 | Ago. | 2025 | B | 500.9891 | 1.129811 | 1421.012 | 45.8746 | 92.1536 | 9.657931 | 8.676078 | 4.388231 | 75.88724 | 79.92513 | 2.349079 | 0.8944554 | 0.3078377 | 0.05834734 | 0.04195036 | 68.72298 | 7.049932 | 4.029659
2025-08-15 | Ago. | 2025 | A | 497.875 | 1.131765 | 1420.208 | 46.08178 | 92.00871 | 9.657232 | 8.690767 | 4.412416 | 75.73059 | 80.1125 | 2.34419 | 0.8947993 | 0.3068299 | 0.05857452 | 0.04175598 | 68.80033 | 7.077245 | 4.023408
2025-08-15 | Ago. | 2025 | B | 497.6359 | 1.128548 | 1412.953 | 45.90987 | 92.06738 | 9.665731 | 8.688031 | 4.413714 | 75.68884 | 80.1409 | 2.349398 | 0.8964999 | 0.3069067 | 0.05827 | 0.04193947 | 68.81492 | 7.070927 | 4.031247
2025-08-16 | Ago. | 2025 | A | 497.0898 | 1.129879 | 1419.252 | 46.07233 | 91.86824 | 9.660996 | 8.674832 | 4.40948 | 75.73216 | 80.29936 | 2.350591 | 0.8981379 | 0.3080567 | 0.05855653 | 0.04168401 | 68.88626 | 7.07139 | 4.037915
2025-08-16 | Ago. | 2025 | B | 498.3815 | 1.135029 | 1419.661 | 45.78908 | 92.15617 | 9.713041 | 8.683418 | 4.418181 | 75.62753 | 79.85842 | 2.355242 | 0.8992668 | 0.3062198 | 0.05830491 | 0.04194664 | 68.92055 | 7.09037 | 4.039492
2025-08-17 | Ago. | 2025 | A | 497.1923 | 1.136572 | 1419.065 | 45.89283 | 92.5888 | 9.684587 | 8.721362 | 4.413253 | 75.59633 | 80.30049 | 2.348227 | 0.8983319 | 0.3073039 | 0.05861207 | 0.04194311 | 69.12518 | 7.102916 | 4.034703
2025-08-17 | Ago. | 2025 | B | 500.4556 | 1.133997 | 1415.354 | 45.91481 | 92.66344 | 9.680888 | 8.691035 | 4.409225 | 76.11757 | 80.15981 | 2.343035 | 0.8966197 | 0.3068533 | 0.05839667 | 0.04189029 | 68.85993 | 7.079465 | 4.026466
2025-08-18 | Ago. | 2025 | A | 500.5246 | 1.130589 | 1413.168 | 45.8064 | 91.96499 | 9.699869 | 8.660522 | 4.403757 | 75.94428 | 80.38998 | 2.337392 | 0.8987986 | 0.3063112 | 0.05847174 | 0.0420266 | 68.73057 | 7.065877 | 4.024888
2025-08-18 | Ago. | 2025 | B | 496.9208 | 1.134041 | 1412.627 | 45.91583 | 92.54486 | 9.650382 | 8.696231 | 4.406937 | 75.83262 | 80.3496 | 2.349928 | 0.8955735 | 0.3065545 | 0.05836415 | 0.04178628 | 68.9356 | 7.091918 | 4.0303
2025-08-19 | Ago. | 2025 | A | 499.3263 | 1.135249 | 1413.943 | 45.73027 | 92.40387 | 9.728035 | 8.671402 | 4.393257 | 76.09565 | 80.34042 | 2.344197 | 0.8921104 | 0.3076946 | 0.05824736 | 0.041747 | 68.8719 | 7.082092 | 4.024088
2025-08-19 | Ago. | 2025 | B | 499.0239 | 1.130557 | 1412.97 | 46.02129 | 92.56151 | 9.692633 | 8.689751 | 4.38782 | 75.99985 | 80.18883 | 2.345849 | 0.8919234 | 0.3073237 | 0.05823465 | 0.04195599 | 68.78932 | 7.065863 | 4.024519
2025-08-20 | Ago. | 2025 | A | 498.0532 | 1.138193 | 1412.928 | 45.95606 | 91.93972 | 9.721178 | 8.723723 | 4.408845 | 75.91137 | 80.51553 | 2.336004 | 0.8956389 | 0.3077988 | 0.05860658 | 0.04196865 | 68.95406 | 7.091045 | 4.023813
2025-08-20 | Ago. | 2025 | B | 499.8092 | 1.136635 | 1420.99 | 45.81388 | 92.09755 | 9.692201 | 8.67503 | 4.406757 | 75.83335 | 80.44344 | 2.348043 | 0.8943154 | 0.307631 | 0.05829094 | 0.04174736 | 68.96366 | 7.084242 | 4.029336
2025-08-21 | Ago. | 2025 | A | 499.9936 | 1.132635 | 1412.142 | 45.77336 | 91.87134 | 9.727654 | 8.708269 | 4.39193 | 75.98047 | 80.09257 | 2.336906 | 0.8930461 | 0.3068075 | 0.05834731 | 0.04172157 | 68.71591 | 7.067922 | 4.014967
2025-08-21 | Ago. | 2025 | B | 497.5866 | 1.137484 | 1422.356 | 45.86764 | 92.23393 | 9.692681 | 8.693608 | 4.41767 | 75.71742 | 80.51444 | 2.353586 | 0.8971298 | 0.3080671 | 0.05846991 | 0.04186387 | 69.10944 | 7.09687 | 4.040683
2025-08-22 | Ago. | 2025 | A | 498.0175 | 1.13705 | 1412.335 | 46.12524 | 92.16876 | 9.674558 | 8.669059 | 4.384667 | 76.04436 | 80.22995 | 2.349346 | 0.892753 | 0.30855 | 0.05821412 | 0.04176017 | 68.87278 | 7.077868 | 4.032432
2025-08-22 | Ago. | 2025 | B | 501.2807 | 1.138018 | 1411.468 | 46.09372 | 92.45621 | 9.721617 | 8.664106 | 4.383179 | 75.92569 | 80.41752 | 2.353041 | 0.896497 | 0.3081444 | 0.05821644 | 0.04167698 | 69.01097 | 7.088819 | 4.036904
2025-08-23 | Ago. | 2025 | A | 497.9815 | 1.132378 | 1422.241 | 46.10673 | 91.8725 | 9.657079 | 8.723464 | 4.415007 | 76.08055 | 80.38713 | 2.352153 | 0.8977779 | 0.3073286 | 0.0581294 | 0.04194889 | 68.7868 | 7.070709 | 4.032371
2025-08-23 | Ago. | 2025 | B | 498.9183 | 1.130261 | 1416.189 | 45.81642 | 92.21628 | 9.711695 | 8.723334 | 4.396413 | 76.06671 | 80.09387 | 2.349085 | 0.894124 | 0.3069389 | 0.05861251 | 0.04181965 | 68.80026 | 7.067363 | 4.029156
2025-08-24 | Ago. | 2025 | A | 497.2153 | 1.135198 | 1418.779 | 45.87017 | 92.4705 | 9.696292 | 8.65338 | 4.394475 | 76.1456 | 80.24788 | 2.345124 | 0.8981986 | 0.3064383 | 0.05841065 | 0.04182317 | 68.8756 | 7.091367 | 4.032796
2025-08-24 | Ago. | 2025 | B | 497.2904 | 1.137796 | 1416.801 | 45.95017 | 92.43317 | 9.678326 | 8.661589 | 4.405437 | 76.10283 | 80.12976 | 2.344565 | 0.8935027 | 0.3075354 | 0.05861641 | 0.04202608 | 68.9238 | 7.091902 | 4.02776
2025-08-25 | Ago. | 2025 | A | 500.339 | 1.134421 | 1418.063 | 45.96075 | 92.4798 | 9.681345 | 8.649132 | 4.390754 | 75.98955 | 80.32358 | 2.336233 | 0.8974524 | 0.3069857 | 0.05814089 | 0.04191313 | 68.79613 | 7.072551 | 4.02301
2025-08-25 | Ago. | 2025 | B | 500.6927 | 1.133989 | 1412.794 | 45.88385 | 92.27116 | 9.700816 | 8.654829 | 4.397359 | 75.6369 | 80.28219 | 2.348192 | 0.8926431 | 0.3064104 | 0.0585834 | 0.04198381 | 68.82842 | 7.078168 | 4.025719
2025-08-26 | Ago. | 2025 | A | 498.4498 | 1.135569 | 1419.052 | 45.99545 | 92.49258 | 9.682413 | 8.676827 | 4.394811 | 75.56095 | 80.34318 | 2.336768 | 0.8946428 | 0.3073694 | 0.0582719 | 0.04179986 | 68.92785 | 7.087878 | 4.018988
2025-08-26 | Ago. | 2025 | B | 499.4662 | 1.132113 | 1417.598 | 45.74571 | 91.98396 | 9.723269 | 8.65572 | 4.418078 | 75.85599 | 80.37442 | 2.352325 | 0.8927653 | 0.3083437 | 0.05832256 | 0.04188605 | 68.91298 | 7.068163 | 4.033811
2025-08-27 | Ago. | 2025 | A | 501.2159 | 1.132302 | 1418.799 | 46.0588 | 91.88878 | 9.649016 | 8.723418 | 4.389749 | 75.68475 | 80.52803 | 2.341436 | 0.8921071 | 0.3079959 | 0.05839562 | 0.04176999 | 68.76567 | 7.063653 | 4.020535
2025-08-27 | Ago. | 2025 | B | 497.5055 | 1.137373 | 1419.642 | 45.89042 | 91.96973 | 9.727431 | 8.678532 | 4.408476 | 75.58666 | 80.0992 | 2.347757 | 0.8943709 | 0.3078926 | 0.05854546 | 0.04187487 | 68.98815 | 7.093427 | 4.032265
2025-08-28 | Ago. | 2025 | A | 497.3237 | 1.136183 | 1420.16 | 45.8339 | 91.89617 | 9.673813 | 8.663605 | 4.411017 | 75.61636 | 80.26998 | 2.343592 | 0.8941597 | 0.3069749 | 0.05857308 | 0.04184429 | 68.89889 | 7.090871 | 4.025013
2025-08-28 | Ago. | 2025 | B | 497.4963 | 1.133447 | 1418.927 | 45.98611 | 92.29921 | 9.695415 | 8.68302 | 4.407713 | 76.13251 | 80.39547 | 2.344366 | 0.8963539 | 0.3080354 | 0.05844759 | 0.0419666 | 68.86475 | 7.077465 | 4.034229
2025-08-29 | Ago. | 2025 | A | 497.9105 | 1.131272 | 1416.613 | 46.10559 | 92.45141 | 9.710436 | 8.682432 | 4.390397 | 75.66202 | 80.30367 | 2.338561 | 0.8933521 | 0.3070451 | 0.05836568 | 0.04194269 | 68.83629 | 7.073252 | 4.017507
2025-08-29 | Ago. | 2025 | B | 498.6018 | 1.130831 | 1418.213 | 45.8138 | 92.08279 | 9.721389 | 8.648696 | 4.41934 | 76.06963 | 80.15845 | 2.339884 | 0.891765 | 0.3084138 | 0.05852292 | 0.04186506 | 68.80671 | 7.063501 | 4.02401
2025-08-30 | Ago. | 2025 | A | 497.9601 | 1.131007 | 1412.282 | 45.82196 | 92.36872 | 9.710448 | 8.663189 | 4.385421 | 76.01266 | 80.28613 | 2.355997 | 0.8919325 | 0.3070539 | 0.05842623 | 0.04200869 | 68.87611 | 7.073988 | 4.034453
2025-08-30 | Ago. | 2025 | B | 498.1108 | 1.133529 | 1422.009 | 46.02732 | 91.9248 | 9.700318 | 8.705864 | 4.385952 | 76.07912 | 79.85667 | 2.339625 | 0.8972118 | 0.3076183 | 0.0582132 | 0.04177051 | 68.69875 | 7.065682 | 4.024322
2025-08-31 | Ago. | 2025 | A | 497.8929 | 1.129894 | 1419.213 | 45.9593 | 91.92999 | 9.70974 | 8.678756 | 4.401691 | 75.96979 | 80.3157 | 2.355713 | 0.8980795 | 0.3060572 | 0.05848381 | 0.04182483 | 68.79684 | 7.071459 | 4.037422
2025-08-31 | Ago. | 2025 | B | 497.0536 | 1.129841 | 1415.781 | 45.83773 | 92.23952 | 9.644365 | 8.652044 | 4.418315 | 75.93181 | 80.4755 | 2.350469 | 0.8918041 | 0.3065986 | 0.05845743 | 0.04189192 | 68.82823 | 7.075388 | 4.028586
2025-09-01 | Set. | 2025 | A | 498.6622 | 1.136316 | 1421.411 | 45.91788 | 92.1099 | 9.703221 | 8.72208 | 4.397658 | 75.59919 | 80.1762 | 2.35232 | 0.8934232 | 0.3079515 | 0.05836112 | 0.04167859 | 68.9706 | 7.086976 | 4.031013
2025-09-01 | Set. | 2025 | B | 499.331 | 1.129643 | 1413.39 | 45.95503 | 92.27704 | 9.695908 | 8.669586 | 4.398559 | 75.94493 | 80.19967 | 2.356689 | 0.8961517 | 0.3070561 | 0.05850004 | 0.04172134 | 68.8591 | 7.070788 | 4.037195
2025-09-02 | Set. | 2025 | A | 498.2984 | 1.131631 | 1421.208 | 46.00779 | 92.12649 | 9.69502 | 8.692438 | 4.400783 | 76.01869 | 80.5286 | 2.33727 | 0.8974345 | 0.3073782 | 0.05833176 | 0.04184464 | 68.80509 | 7.069748 | 4.023699
2025-09-02 | Set. | 2025 | B | 500.2492 | 1.138176 | 1415.23 | 46.1033 | 92.1132 | 9.701141 | 8.72098 | 4.417483 | 75.52536 | 80.36557 | 2.338546 | 0.8932124 | 0.3062546 | 0.05845261 | 0.04199235 | 68.88904 | 7.092864 | 4.017269
2025-09-03 | Set. | 2025 | A | 500.5379 | 1.138409 | 1416.322 | 46.09832 | 92.6272 | 9.723374 | 8.694084 | 4.407923 | 76.16801 | 80.12725 | 2.35574 | 0.8973491 | 0.307121 | 0.05843189 | 0.04185586 | 68.9798 | 7.090421 | 4.03889
2025-09-03 | Set. | 2025 | B | 499.3083 | 1.134809 | 1420.926 | 45.74734 | 92.17292 | 9.702652 | 8.653043 | 4.390972 | 75.7857 | 80.49961 | 2.344399 | 0.8969906 | 0.307891 | 0.0583408 | 0.04194095 | 68.95657 | 7.07603 | 4.029539
2025-09-04 | Set. | 2025 | A | 500.342 | 1.134123 | 1413.09 | 46.06324 | 92.65481 | 9.661827 | 8.652355 | 4.409856 | 75.88247 | 80.40265 | 2.348287 | 0.8918512 | 0.3073998 | 0.05859577 | 0.041972 | 68.929 | 7.076785 | 4.027655
2025-09-04 | Set. | 2025 | B | 497.5546 | 1.129556 | 1410.947 | 45.86145 | 92.00588 | 9.722797 | 8.662699 | 4.398762 | 76.01337 | 80.2636 | 2.347833 | 0.898792 | 0.3065648 | 0.05857508 | 0.04184815 | 68.80109 | 7.069125 | 4.034089
2025-09-05 | Set. | 2025 | A | 500.0649 | 1.134125 | 1421.412 | 45.83798 | 92.33712 | 9.685254 | 8.664566 | 4.397926 | 76.13142 | 79.85909 | 2.355873 | 0.8937325 | 0.3071918 | 0.05849443 | 0.0419157 | 68.81202 | 7.068693 | 4.033547
2025-09-05 | Set. | 2025 | B | 498.2377 | 1.135365 | 1422.681 | 45.77732 | 92.60928 | 9.651181 | 8.657886 | 4.393467 | 75.7033 | 80.21708 | 2.350956 | 0.8948606 | 0.3082753 | 0.05838316 | 0.04186049 | 69.02246 | 7.087466 | 4.034859
2025-09-06 | Set. | 2025 | A | 498.0036 | 1.137397 | 1412.993 | 45.88336 | 92.48732 | 9.726787 | 8.711346 | 4.384156 | 75.98963 | 79.97964 | 2.338537 | 0.8928957 | 0.3060955 | 0.05812374 | 0.04186161 | 68.81461 | 7.092394 | 4.017089
2025-09-06 | Set. | 2025 | B | 499.4062 | 1.128771 | 1420.531 | 45.92948 | 92.22415 | 9.678345 | 8.684443 | 4.396141 | 76.00519 | 80.48709 | 2.355911 | 0.895396 | 0.3072325 | 0.05821983 | 0.04188421 | 68.8272 | 7.064312 | 4.0367
2025-09-07 | Set. | 2025 | A | 498.6596 | 1.134754 | 1416.064 | 45.73168 | 92.19132 | 9.714901 | 8.665703 | 4.391507 | 75.61874 | 80.43161 | 2.347718 | 0.898517 | 0.3071806 | 0.05819835 | 0.04171146 | 69.01132 | 7.0863 | 4.03174
2025-09-07 | Set. | 2025 | B | 497.2943 | 1.133882 | 1418.206 | 45.84184 | 92.65334 | 9.686931 | 8.687727 | 4.408061 | 75.5571 | 80.03475 | 2.347884 | 0.8985685 | 0.3066781 | 0.05833613 | 0.04193855 | 68.96401 | 7.092935 | 4.032403
2025-09-08 | Set. | 2025 | A | 501.2198 | 1.133874 | 1420.679 | 46.0183 | 92.30124 | 9.654095 | 8.672292 | 4.411001 | 75.58978 | 79.95268 | 2.355715 | 0.8946458 | 0.3064525 | 0.05854216 | 0.04191045 | 68.81243 | 7.078033 | 4.032542
2025-09-08 | Set. | 2025 | B | 499.2974 | 1.132054 | 1412.899 | 45.74233 | 92.50094 | 9.722228 | 8.720731 | 4.393171 | 75.81869 | 79.98285 | 2.34984 | 0.8951012 | 0.3079133 | 0.05824868 | 0.04179371 | 68.9448 | 7.073814 | 4.030545
2025-09-09 | Set. | 2025 | A | 501.3159 | 1.137917 | 1416.48 | 45.90779 | 92.3785 | 9.712778 | 8.707382 | 4.392046 | 75.54168 | 80.49672 | 2.344292 | 0.8971509 | 0.3064008 | 0.05846161 | 0.04196768 | 68.96272 | 7.093426 | 4.027784
2025-09-09 | Set. | 2025 | B | 499.6538 | 1.134728 | 1416.566 | 45.7483 | 92.29555 | 9.647343 | 8.701272 | 4.401992 | 75.56762 | 79.98757 | 2.356562 | 0.8946944 | 0.3063717 | 0.05858555 | 0.04171791 | 68.94641 | 7.087384 | 4.032991
2025-09-10 | Set. | 2025 | A | 499.66 | 1.136589 | 1412.144 | 45.73394 | 92.51366 | 9.654253 | 8.685999 | 4.404606 | 75.85272 | 80.41945 | 2.347998 | 0.8947447 | 0.3060858 | 0.05829374 | 0.04197282 | 68.9701 | 7.092033 | 4.027035
2025-09-10 | Set. | 2025 | B | 499.5719 | 1.134815 | 1415.359 | 46.07906 | 92.09749 | 9.65147 | 8.656182 | 4.38701 | 75.94182 | 80.41613 | 2.337891 | 0.8945722 | 0.306807 | 0.05848435 | 0.04184828 | 68.76429 | 7.070198 | 4.02085
2025-09-11 | Set. | 2025 | A | 499.6705 | 1.135212 | 1415.813 | 45.82786 | 92.48519 | 9.700599 | 8.693294 | 4.400407 | 75.90611 | 80.32954 | 2.351376 | 0.8975453 | 0.3071348 | 0.05813084 | 0.04200509 | 68.91296 | 7.085111 | 4.035531
2025-09-11 | Set. | 2025 | B | 497.5854 | 1.134392 | 1415.849 | 46.08095 | 92.65058 | 9.678813 | 8.66374 | 4.393765 | 76.08103 | 79.97775 | 2.346551 | 0.8936976 | 0.3079682 | 0.05836962 | 0.04169106 | 68.90461 | 7.079142 | 4.029458
2025-09-12 | Set. | 2025 | A | 500.5165 | 1.132642 | 1420.231 | 45.93915 | 92.03879 | 9.72012 | 8.704711 | 4.400434 | 75.70764 | 80.33517 | 2.350369 | 0.8961743 | 0.306103 | 0.0585396 | 0.0417055 | 68.83279 | 7.078545 | 4.028669
2025-09-12 | Set. | 2025 | B | 499.0645 | 1.132929 | 1412.798 | 46.08926 | 92.25458 | 9.707796 | 8.707877 | 4.395571 | 75.67632 | 80.46282 | 2.350554 | 0.8978613 | 0.3067391 | 0.05812154 | 0.04192861 | 68.88901 | 7.080907 | 4.032611
2025-09-13 | Set. | 2025 | A | 498.0635 | 1.134911 | 1419.927 | 46.06854 | 91.9711 | 9.673133 | 8.664809 | 4.414212 | 76.15921 | 80.05906 | 2.340386 | 0.8972176 | 0.3083444 | 0.05860557 | 0.04182146 | 68.82853 | 7.073675 | 4.029657
2025-09-13 | Set. | 2025 | B | 497.2554 | 1.130609 | 1414.018 | 45.82125 | 92.38081 | 9.646316 | 8.707512 | 4.393744 | 75.59232 | 80.10098 | 2.352591 | 0.898131 | 0.3083454 | 0.0583956 | 0.0418917 | 68.97756 | 7.073782 | 4.039615
2025-09-14 | Set. | 2025 | A | 499.8102 | 1.134578 | 1419.903 | 45.86989 | 92.17981 | 9.71718 | 8.695705 | 4.419644 | 75.90258 | 79.85987 | 2.353448 | 0.8943438 | 0.3077508 | 0.0584341 | 0.0417276 | 68.8663 | 7.074481 | 4.033612
2025-09-14 | Set. | 2025 | B | 497.0004 | 1.138171 | 1416.71 | 45.90504 | 92.10376 | 9.665691 | 8.707335 | 4.388932 | 76.12135 | 80.2787 | 2.341328 | 0.8954191 | 0.3073728 | 0.05855099 | 0.04194337 | 68.90688 | 7.090709 | 4.027641
2025-09-15 | Set. | 2025 | A | 500.321 | 1.130991 | 1413.232 | 45.81176 | 92.1625 | 9.652312 | 8.670522 | 4.396862 | 75.88219 | 80.08578 | 2.345211 | 0.8974385 | 0.3082405 | 0.05860722 | 0.04175082 | 68.84176 | 7.061949 | 4.031384
2025-09-15 | Set. | 2025 | B | 500.9074 | 1.136559 | 1417.987 | 45.90278 | 92.67364 | 9.685443 | 8.656212 | 4.399567 | 75.58136 | 80.52774 | 2.353473 | 0.8974495 | 0.3084203 | 0.0584962 | 0.04186562 | 69.10456 | 7.089039 | 4.039688
2025-09-16 | Set. | 2025 | A | 500.6777 | 1.130781 | 1412.56 | 45.76411 | 92.05578 | 9.660846 | 8.689745 | 4.403432 | 75.74179 | 80.13021 | 2.342704 | 0.8958375 | 0.3067225 | 0.05837556 | 0.04186869 | 68.75449 | 7.072073 | 4.020356
2025-09-16 | Set. | 2025 | B | 497.6955 | 1.129588 | 1412.393 | 45.71895 | 92.54353 | 9.714383 | 8.689175 | 4.408573 | 75.89448 | 79.93715 | 2.346981 | 0.8928734 | 0.3070669 | 0.05849066 | 0.04176429 | 68.86922 | 7.075321 | 4.02754
2025-09-17 | Set. | 2025 | A | 500.301 | 1.134308 | 1422.129 | 45.86746 | 92.06448 | 9.727147 | 8.665298 | 4.409289 | 75.63129 | 80.44451 | 2.349075 | 0.8924444 | 0.3066069 | 0.0582722 | 0.04203067 | 68.87013 | 7.075763 | 4.026328
2025-09-17 | Set. | 2025 | B | 500.2754 | 1.138349 | 1420.989 | 45.73642 | 92.67027 | 9.67727 | 8.669338 | 4.383689 | 75.66529 | 80.14881 | 2.349118 | 0.8925224 | 0.3080668 | 0.058463 | 0.04188595 | 68.99613 | 7.0876 | 4.02932
2025-09-18 | Set. | 2025 | A | 498.0282 | 1.132849 | 1421.67 | 46.12608 | 91.98399 | 9.719888 | 8.689856 | 4.415118 | 75.65864 | 80.15519 | 2.345857 | 0.8978778 | 0.3067456 | 0.0582146 | 0.04188624 | 68.82427 | 7.078247 | 4.029395
2025-09-18 | Set. | 2025 | B | 497.2751 | 1.138164 | 1416.101 | 45.84612 | 92.15216 | 9.692176 | 8.711649 | 4.407544 | 76.02446 | 80.04529 | 2.342133 | 0.8942795 | 0.3082109 | 0.05858703 | 0.04190393 | 68.95597 | 7.093405 | 4.030251
2025-09-19 | Set. | 2025 | A | 498.1774 | 1.131458 | 1415.335 | 45.82816 | 92.03162 | 9.714172 | 8.70677 | 4.405863 | 75.90532 | 80.32662 | 2.35153 | 0.8989439 | 0.3067499 | 0.05859076 | 0.04169609 | 68.91512 | 7.080238 | 4.037029
2025-09-19 | Set. | 2025 | B | 500.708 | 1.128664 | 1422.978 | 46.09327 | 92.23197 | 9.698284 | 8.670704 | 4.414891 | 75.91624 | 80.5018 | 2.337586 | 0.8992788 | 0.3058265 | 0.0585443 | 0.04199173 | 68.71755 | 7.061167 | 4.019853
2025-09-20 | Set. | 2025 | A | 500.8946 | 1.13619 | 1419.78 | 45.76551 | 92.46038 | 9.676349 | 8.718106 | 4.382492 | 75.72209 | 79.98144 | 2.352729 | 0.8947271 | 0.3084795 | 0.05852553 | 0.04186517 | 68.93817 | 7.076243 | 4.036518
2025-09-20 | Set. | 2025 | B | 501.2745 | 1.128693 | 1420.284 | 45.82871 | 92.54067 | 9.713573 | 8.647549 | 4.406309 | 76.10904 | 80.09399 | 2.348692 | 0.8976174 | 0.3067475 | 0.05846764 | 0.04174982 | 68.75557 | 7.059701 | 4.029705
2025-09-21 | Set. | 2025 | A | 499.0007 | 1.132634 | 1418.016 | 45.79475 | 92.21505 | 9.709578 | 8.650203 | 4.413395 | 75.70172 | 79.86716 | 2.355608 | 0.8943441 | 0.3065876 | 0.0582158 | 0.04194724 | 68.86472 | 7.077103 | 4.031968
2025-09-21 | Set. | 2025 | B | 498.9941 | 1.129523 | 1419.724 | 45.99587 | 92.63683 | 9.693337 | 8.667022 | 4.403001 | 76.15211 | 80.28513 | 2.342984 | 0.8988133 | 0.3079411 | 0.05827124 | 0.04190711 | 68.83405 | 7.066066 | 4.032097
2025-09-22 | Set. | 2025 | A | 500.7753 | 1.136215 | 1413.103 | 45.82102 | 92.32238 | 9.718804 | 8.67664 | 4.415948 | 75.6032 | 80.20263 | 2.336425 | 0.8917674 | 0.3077695 | 0.05832358 | 0.04185928 | 68.91483 | 7.077763 | 4.016001
2025-09-22 | Set. | 2025 | B | 498.8903 | 1.134069 | 1414.285 | 46.07527 | 92.66267 | 9.725219 | 8.703362 | 4.399954 | 75.84955 | 80.25627 | 2.351258 | 0.8986823 | 0.3080407 | 0.05854294 | 0.04202683 | 69.03172 | 7.081428 | 4.040843
2025-09-23 | Set. | 2025 | A | 499.9827 | 1.128537 | 1420.364 | 45.98953 | 91.95822 | 9.680087 | 8.6574 | 4.419351 | 75.60693 | 80.06399 | 2.337572 | 0.891932 | 0.3077454 | 0.05849966 | 0.04195472 | 68.6865 | 7.052272 | 4.019712
2025-09-23 | Set. | 2025 | B | 498.6927 | 1.129729 | 1416.294 | 45.98003 | 92.63206 | 9.70125 | 8.667612 | 4.407365 | 76.10931 | 80.16597 | 2.354531 | 0.8940995 | 0.3077462 | 0.05854891 | 0.04198769 | 68.88662 | 7.068176 | 4.036834
2025-09-24 | Set. | 2025 | A | 499.4351 | 1.132646 | 1418.214 | 45.75255 | 92.36986 | 9.706515 | 8.649866 | 4.409982 | 75.7217 | 80.18562 | 2.356376 | 0.894089 | 0.3076127 | 0.05861373 | 0.04193058 | 68.99681 | 7.076625 | 4.035657
2025-09-24 | Set. | 2025 | B | 498.1956 | 1.128967 | 1417.242 | 45.78685 | 92.38335 | 9.713446 | 8.650094 | 4.397218 | 75.66854 | 80.40708 | 2.335913 | 0.8935547 | 0.3069986 | 0.05850007 | 0.04172934 | 68.84739 | 7.072841 | 4.014803
2025-09-25 | Set. | 2025 | A | 500.6756 | 1.132798 | 1413.14 | 45.87773 | 92.37978 | 9.661262 | 8.672837 | 4.395999 | 75.93383 | 80.43892 | 2.351539 | 0.8981874 | 0.3059392 | 0.0585557 | 0.04182578 | 68.88511 | 7.078325 | 4.033246
2025-09-25 | Set. | 2025 | B | 497.0479 | 1.138138 | 1422.321 | 45.99301 | 92.38019 | 9.688663 | 8.72059 | 4.394435 | 75.92721 | 79.98036 | 2.338321 | 0.893532 | 0.3076098 | 0.05825104 | 0.04167937 | 68.87148 | 7.092557 | 4.023996
2025-09-26 | Set. | 2025 | A | 497.8075 | 1.137903 | 1411.148 | 46.09996 | 91.87974 | 9.673958 | 8.664385 | 4.411621 | 76.14067 | 80.41638 | 2.348524 | 0.8940597 | 0.3074636 | 0.05824059 | 0.0419587 | 68.88719 | 7.08461 | 4.032062
2025-09-26 | Set. | 2025 | B | 497.072 | 1.133499 | 1412.358 | 45.78917 | 92.69139 | 9.672158 | 8.657864 | 4.397181 | 75.59128 | 80.29666 | 2.352317 | 0.8956763 | 0.3063623 | 0.05838553 | 0.04201613 | 69.03402 | 7.094071 | 4.031148
2025-09-27 | Set. | 2025 | A | 500.3511 | 1.13504 | 1416.331 | 45.75198 | 92.16728 | 9.687931 | 8.687168 | 4.390506 | 75.84735 | 79.93298 | 2.355756 | 0.8969717 | 0.3066991 | 0.05811565 | 0.04201054 | 68.82955 | 7.079109 | 4.035675
2025-09-27 | Set. | 2025 | B | 498.4557 | 1.131712 | 1414.955 | 45.98376 | 92.37259 | 9.684152 | 8.669028 | 4.404469 | 75.87635 | 80.54593 | 2.340589 | 0.8979553 | 0.3071769 | 0.05819249 | 0.04183267 | 68.89005 | 7.075747 | 4.025144
2025-09-28 | Set. | 2025 | A | 499.5785 | 1.137268 | 1421.198 | 45.838 | 92.15734 | 9.69088 | 8.649981 | 4.404931 | 75.91542 | 80.28746 | 2.354737 | 0.8922944 | 0.3059939 | 0.05833835 | 0.04181304 | 68.87396 | 7.09006 | 4.028906
2025-09-28 | Set. | 2025 | B | 500.829 | 1.129894 | 1417.505 | 46.12625 | 92.56684 | 9.651145 | 8.669967 | 4.391849 | 75.71954 | 79.99759 | 2.356345 | 0.8980808 | 0.3069307 | 0.05857226 | 0.04186406 | 68.82062 | 7.064283 | 4.038503
2025-09-29 | Set. | 2025 | A | 501.222 | 1.135973 | 1421.028 | 46.04371 | 92.48434 | 9.707739 | 8.678543 | 4.386926 | 75.60405 | 80.28936 | 2.346162 | 0.8960014 | 0.3062442 | 0.05842922 | 0.04204094 | 68.8705 | 7.081526 | 4.025415
2025-09-29 | Set. | 2025 | B | 499.6547 | 1.134881 | 1410.88 | 45.85907 | 91.98151 | 9.650761 | 8.724488 | 4.382855 | 75.75544 | 80.38432 | 2.347249 | 0.8982609 | 0.3066309 | 0.05834103 | 0.04191241 | 68.84457 | 7.079067 | 4.030128
2025-09-30 | Set. | 2025 | A | 499.8558 | 1.133084 | 1411.931 | 46.04895 | 92.48983 | 9.679602 | 8.665951 | 4.391274 | 75.76882 | 79.93845 | 2.342271 | 0.8930051 | 0.3071662 | 0.05852177 | 0.04182303 | 68.7849 | 7.068734 | 4.023376
2025-09-30 | Set. | 2025 | B | 498.9662 | 1.136153 | 1422.688 | 46.00957 | 92.66245 | 9.716162 | 8.704063 | 4.414744 | 75.81946 | 79.92364 | 2.356781 | 0.8962004 | 0.3063527 | 0.05861895 | 0.04191679 | 68.96174 | 7.097714 | 4.03652
2025-10-01 | Oct. | 2025 | A | 497.3383 | 1.135155 | 1421.585 | 45.88031 | 92.31955 | 9.665155 | 8.693774 | 4.396065 | 75.57019 | 79.94855 | 2.352317 | 0.8980681 | 0.3077943 | 0.05823729 | 0.04196512 | 68.93091 | 7.087228 | 4.040141
2025-10-01 | Oct. | 2025 | B | 499.3894 | 1.133332 | 1411.252 | 46.09382 | 92.52884 | 9.661465 | 8.715239 | 4.382812 | 75.87547 | 79.93045 | 2.351858 | 0.8926225 | 0.3081028 | 0.05832623 | 0.04201348 | 68.85441 | 7.070842 | 4.031356
2025-10-02 | Oct. | 2025 | A | 496.9743 | 1.134721 | 1419.92 | 45.89739 | 92.23052 | 9.727528 | 8.700364 | 4.407962 | 75.84994 | 79.96657 | 2.354783 | 0.8962236 | 0.3063655 | 0.0583006 | 0.04169817 | 68.87207 | 7.091076 | 4.033751
2025-10-02 | Oct. | 2025 | B | 500.9616 | 1.136014 | 1423.001 | 46.02661 | 92.14731 | 9.673314 | 8.684765 | 4.392595 | 75.69294 | 79.89685 | 2.337927 | 0.8978218 | 0.3079102 | 0.05823022 | 0.04188779 | 68.77713 | 7.066356 | 4.024822
2025-10-03 | Oct. | 2025 | A | 501.0733 | 1.13664 | 1413.73 | 45.79074 | 92.25007 | 9.709413 | 8.697037 | 4.420732 | 75.80293 | 80.16757 | 2.342272 | 0.8920536 | 0.306225 | 0.0583651 | 0.04204657 | 68.85748 | 7.082999 | 4.019379
2025-10-03 | Oct. | 2025 | B | 497.6803 | 1.134583 | 1418.023 | 45.87431 | 92.56604 | 9.688187 | 8.697538 | 4.414436 | 75.74261 | 80.31722 | 2.349625 | 0.8946697 | 0.3073321 | 0.05811684 | 0.04203706 | 68.97223 | 7.09198 | 4.030179
2025-10-04 | Oct. | 2025 | A | 500.0622 | 1.130505 | 1422.405 | 46.11457 | 92.24674 | 9.668838 | 8.688576 | 4.410433 | 75.76147 | 80.13249 | 2.346525 | 0.8954659 | 0.3058202 | 0.05838044 | 0.04177658 | 68.71923 | 7.064307 | 4.023194
2025-10-04 | Oct. | 2025 | B | 496.9619 | 1.13336 | 1410.843 | 46.05295 | 92.59684 | 9.706718 | 8.681923 | 4.385158 | 76.17693 | 80.48226 | 2.344241 | 0.8964595 | 0.3082702 | 0.05853342 | 0.04175748 | 68.99946 | 7.084427 | 4.033182
2025-10-05 | Oct. | 2025 | A | 500.5245 | 1.129098 | 1415.148 | 46.02954 | 92.50303 | 9.651062 | 8.686958 | 4.382229 | 76.16368 | 80.33684 | 2.341909 | 0.8971583 | 0.3072113 | 0.05839659 | 0.04202506 | 68.71042 | 7.055825 | 4.025723
2025-10-05 | Oct. | 2025 | B | 499.7428 | 1.134091 | 1418.761 | 46.00999 | 92.25141 | 9.696399 | 8.670858 | 4.393622 | 76.00788 | 80.40083 | 2.33969 | 0.8979351 | 0.3070328 | 0.05842663 | 0.04174137 | 68.83186 | 7.073906 | 4.024361
2025-10-06 | Oct. | 2025 | A | 497.2222 | 1.130878 | 1423.4 | 45.77178 | 92.48343 | 9.705989 | 8.718264 | 4.42035 | 75.58057 | 80.50384 | 2.346121 | 0.899353 | 0.30706 | 0.05817746 | 0.04193692 | 69.02961 | 7.086561 | 4.030996
2025-10-06 | Oct. | 2025 | B | 498.7087 | 1.136553 | 1422.776 | 45.94916 | 92.37951 | 9.69926 | 8.663334 | 4.40533 | 76.13595 | 80.00661 | 2.336269 | 0.8977267 | 0.3084305 | 0.05843099 | 0.04170028 | 68.87301 | 7.07854 | 4.026019
2025-10-07 | Oct. | 2025 | A | 499.5594 | 1.130903 | 1415.933 | 46.03731 | 92.10779 | 9.703381 | 8.670978 | 4.415327 | 75.771 | 80.28535 | 2.339681 | 0.8969659 | 0.3068616 | 0.05820808 | 0.04170557 | 68.76785 | 7.06553 | 4.021577
2025-10-07 | Oct. | 2025 | B | 500.7794 | 1.132402 | 1417.868 | 45.90483 | 92.44879 | 9.653474 | 8.649701 | 4.420372 | 76.14557 | 80.14776 | 2.338662 | 0.899077 | 0.3067907 | 0.05848834 | 0.04172001 | 68.77004 | 7.070553 | 4.023528
2025-10-08 | Oct. | 2025 | A | 501.1246 | 1.13189 | 1413.484 | 46.11488 | 92.53916 | 9.697366 | 8.709166 | 4.416674 | 76.10017 | 80.10124 | 2.354384 | 0.8943176 | 0.3061706 | 0.05829253 | 0.04186483 | 68.78017 | 7.07113 | 4.03023
2025-10-08 | Oct. | 2025 | B | 497.7421 | 1.133542 | 1422.317 | 45.97303 | 92.46348 | 9.703059 | 8.674964 | 4.385091 | 75.57785 | 80.10544 | 2.341385 | 0.899434 | 0.3071725 | 0.05832662 | 0.04178017 | 68.89086 | 7.081989 | 4.027897
2025-10-09 | Oct. | 2025 | A | 500.5598 | 1.130374 | 1423.285 | 45.73587 | 91.99888 | 9.720594 | 8.648592 | 4.390299 | 76.07545 | 80.4504 | 2.356287 | 0.8915773 | 0.3076519 | 0.05832023 | 0.041731 | 68.80433 | 7.060516 | 4.031212
2025-10-09 | Oct. | 2025 | B | 499.9574 | 1.12892 | 1417.654 | 45.72006 | 92.5979 | 9.675258 | 8.656669 | 4.417928 | 75.75101 | 80.14566 | 2.350237 | 0.8935273 | 0.3078487 | 0.05818074 | 0.04169902 | 68.90911 | 7.06353 | 4.028565
2025-10-10 | Oct. | 2025 | A | 497.1312 | 1.133807 | 1419.946 | 45.80359 | 92.42096 | 9.689283 | 8.660099 | 4.391616 | 76.01986 | 80.41034 | 2.337201 | 0.8981081 | 0.3072484 | 0.05838294 | 0.04195191 | 68.89868 | 7.083745 | 4.025931
2025-10-10 | Oct. | 2025 | B | 498.4336 | 1.131203 | 1412.253 | 45.99048 | 92.53889 | 9.712008 | 8.673848 | 4.39505 | 75.94491 | 80.02499 | 2.350058 | 0.8951152 | 0.3060585 | 0.05855909 | 0.04179638 | 68.84072 | 7.077147 | 4.029853
2025-10-11 | Oct. | 2025 | A | 499.5253 | 1.138076 | 1412.683 | 45.76823 | 91.88608 | 9.691727 | 8.696825 | 4.413434 | 76.07819 | 80.23504 | 2.345326 | 0.8925073 | 0.3063279 | 0.05827616 | 0.04198597 | 68.79666 | 7.089094 | 4.021565
2025-10-11 | Oct. | 2025 | B | 499.8356 | 1.131655 | 1420.833 | 46.09557 | 92.44134 | 9.706495 | 8.686509 | 4.394716 | 75.56935 | 80.01215 | 2.346738 | 0.8943806 | 0.3083163 | 0.05830807 | 0.04202639 | 68.8488 | 7.06342 | 4.029128
2025-10-12 | Oct. | 2025 | A | 497.249 | 1.129669 | 1423.074 | 46.04451 | 92.50735 | 9.701245 | 8.712649 | 4.418632 | 75.92645 | 79.91306 | 2.341559 | 0.8979726 | 0.3066363 | 0.05840933 | 0.04194619 | 68.78111 | 7.074589 | 4.026939
2025-10-12 | Oct. | 2025 | B | 500.5973 | 1.13268 | 1411.836 | 45.9527 | 92.16784 | 9.71532 | 8.65511 | 4.416882 | 76.09725 | 80.00951 | 2.343764 | 0.8931531 | 0.305996 | 0.05844055 | 0.04175427 | 68.70107 | 7.069715 | 4.019204
2025-10-13 | Oct. | 2025 | A | 497.7653 | 1.135848 | 1419.697 | 45.94591 | 92.44674 | 9.679659 | 8.649854 | 4.404853 | 75.58857 | 80.04514 | 2.336173 | 0.8937657 | 0.3061125 | 0.0585267 | 0.04193305 | 68.8292 | 7.091918 | 4.016063
2025-10-13 | Oct. | 2025 | B | 497.4075 | 1.133792 | 1414.993 | 46.10305 | 92.13511 | 9.682183 | 8.710244 | 4.418993 | 75.86028 | 80.0794 | 2.344804 | 0.892152 | 0.3064504 | 0.05859138 | 0.04192879 | 68.80187 | 7.083358 | 4.025735
2025-10-14 | Oct. | 2025 | A | 500.6356 | 1.132846 | 1412.377 | 46.06521 | 91.95623 | 9.684959 | 8.688345 | 4.394627 | 75.84383 | 80.19107 | 2.345284 | 0.8987746 | 0.3061467 | 0.05856081 | 0.04170226 | 68.73373 | 7.071839 | 4.027033
2025-10-14 | Oct. | 2025 | B | 498.2899 | 1.131242 | 1419.626 | 46.10758 | 92.00649 | 9.672135 | 8.647498 | 4.419268 | 75.94384 | 80.06059 | 2.338605 | 0.8979578 | 0.3064586 | 0.05833993 | 0.04202859 | 68.69274 | 7.064772 | 4.023803
2025-10-15 | Oct. | 2025 | A | 500.0264 | 1.134418 | 1413.358 | 45.78128 | 92.24274 | 9.711433 | 8.669083 | 4.407638 | 76.03802 | 80.55612 | 2.347718 | 0.8942896 | 0.3068354 | 0.05811737 | 0.04201886 | 68.89695 | 7.082783 | 4.025304
2025-10-15 | Oct. | 2025 | B | 500.6571 | 1.131828 | 1416.95 | 45.94821 | 92.10099 | 9.692987 | 8.652711 | 4.418806 | 75.84173 | 80.21652 | 2.345682 | 0.8976608 | 0.3082532 | 0.05818093 | 0.04172364 | 68.82374 | 7.062824 | 4.028162
2025-10-16 | Oct. | 2025 | A | 499.6311 | 1.133146 | 1415.615 | 45.98254 | 92.45437 | 9.663753 | 8.715769 | 4.413939 | 75.86056 | 80.12978 | 2.344205 | 0.8947998 | 0.3064715 | 0.05841046 | 0.04171318 | 68.85028 | 7.081862 | 4.023098
2025-10-16 | Oct. | 2025 | B | 500.4148 | 1.130931 | 1422.43 | 45.92676 | 92.00645 | 9.663527 | 8.714451 | 4.406796 | 75.9527 | 80.49629 | 2.355134 | 0.8970529 | 0.3080965 | 0.05816225 | 0.04200431 | 68.84287 | 7.061052 | 4.037072
2025-10-17 | Oct. | 2025 | A | 501.0666 | 1.129324 | 1420.023 | 45.75231 | 92.15943 | 9.722132 | 8.682212 | 4.408925 | 75.83268 | 80.06707 | 2.346817 | 0.8978019 | 0.307373 | 0.05852298 | 0.04200119 | 68.78728 | 7.058866 | 4.032648
2025-10-17 | Oct. | 2025 | B | 499.1632 | 1.131078 | 1416.997 | 45.8667 | 92.53052 | 9.699127 | 8.684236 | 4.39718 | 76.13075 | 80.52405 | 2.33862 | 0.8942242 | 0.3059489 | 0.05850551 | 0.04199777 | 68.79066 | 7.074954 | 4.01748
2025-10-18 | Oct. | 2025 | A | 498.3913 | 1.136474 | 1412.789 | 45.92082 | 92.05276 | 9.655223 | 8.703004 | 4.403775 | 75.57336 | 80.55835 | 2.340168 | 0.8990644 | 0.3072288 | 0.05854179 | 0.0419513 | 68.97512 | 7.091001 | 4.028401
2025-10-18 | Oct. | 2025 | B | 500.0032 | 1.136018 | 1412.5 | 45.75342 | 91.99151 | 9.649433 | 8.65148 | 4.393709 | 75.53658 | 80.22171 | 2.335838 | 0.8919664 | 0.3063539 | 0.05850483 | 0.04170757 | 68.81761 | 7.084274 | 4.013302
2025-10-19 | Oct. | 2025 | A | 499.2834 | 1.131607 | 1418.081 | 45.99959 | 92.21428 | 9.675808 | 8.647273 | 4.411387 | 75.97454 | 80.24677 | 2.340266 | 0.8976757 | 0.3085335 | 0.0584991 | 0.04190696 | 68.83201 | 7.068218 | 4.030754
2025-10-19 | Oct. | 2025 | B | 500.2798 | 1.137445 | 1421.495 | 45.88568 | 92.65673 | 9.718539 | 8.712058 | 4.415396 | 75.64817 | 80.258 | 2.338642 | 0.8931055 | 0.3078079 | 0.05816075 | 0.04187107 | 68.99065 | 7.090155 | 4.019848
2025-10-20 | Oct. | 2025 | A | 499.001 | 1.132101 | 1418.425 | 45.92343 | 92.13321 | 9.681308 | 8.698725 | 4.387779 | 75.55058 | 80.48807 | 2.342527 | 0.8955692 | 0.3076485 | 0.05828499 | 0.04177004 | 68.88284 | 7.074238 | 4.023019
2025-10-20 | Oct. | 2025 | B | 497.5991 | 1.134697 | 1416.325 | 45.84545 | 91.93099 | 9.724439 | 8.719803 | 4.419998 | 76.13126 | 80.20817 | 2.354141 | 0.8935334 | 0.3058207 | 0.05860943 | 0.04201993 | 68.85571 | 7.090058 | 4.032459
2025-10-21 | Oct. | 2025 | A | 497.2627 | 1.128729 | 1415.346 | 45.81995 | 92.29023 | 9.668253 | 8.667889 | 4.412381 | 76.01161 | 80.09708 | 2.356245 | 0.8961283 | 0.307973 | 0.05823374 | 0.04203538 | 68.89648 | 7.068319 | 4.039223
2025-10-21 | Oct. | 2025 | B | 499.541 | 1.136873 | 1414.794 | 45.89328 | 92.60174 | 9.651179 | 8.692773 | 4.408289 | 75.85462 | 80.07424 | 2.350673 | 0.8985205 | 0.3071793 | 0.05834392 | 0.04193734 | 68.97088 | 7.089418 | 4.036023
2025-10-22 | Oct. | 2025 | A | 499.7723 | 1.137482 | 1422.262 | 45.97216 | 91.89876 | 9.681146 | 8.712217 | 4.416499 | 75.55877 | 80.51165 | 2.353062 | 0.8920438 | 0.3081133 | 0.05818051 | 0.04183501 | 69.00831 | 7.08604 | 4.031312
2025-10-22 | Oct. | 2025 | B | 498.9679 | 1.135332 | 1414.696 | 45.79388 | 91.92281 | 9.662349 | 8.662391 | 4.386431 | 75.70469 | 79.89364 | 2.343658 | 0.891674 | 0.3084184 | 0.05815963 | 0.04179163 | 68.82252 | 7.071241 | 4.025056
2025-10-23 | Oct. | 2025 | A | 499.0232 | 1.137016 | 1413.485 | 45.78325 | 91.99318 | 9.667544 | 8.7039 | 4.38632 | 75.71497 | 80.202 | 2.35121 | 0.8977358 | 0.307034 | 0.05843657 | 0.04189506 | 68.93423 | 7.092334 | 4.035821
2025-10-23 | Oct. | 2025 | B | 499.0366 | 1.137228 | 1419.893 | 45.97128 | 92.53374 | 9.707766 | 8.690207 | 4.411724 | 76.15296 | 80.02925 | 2.347572 | 0.8926554 | 0.308481 | 0.05855142 | 0.04179511 | 68.96414 | 7.082495 | 4.031946
2025-10-24 | Oct. | 2025 | A | 498.3133 | 1.129277 | 1414.554 | 45.94129 | 92.19114 | 9.673399 | 8.677477 | 4.42102 | 75.74224 | 79.87295 | 2.351821 | 0.8948901 | 0.3079373 | 0.05850448 | 0.04201088 | 68.81864 | 7.063787 | 4.035809
2025-10-24 | Oct. | 2025 | B | 497.1793 | 1.134052 | 1417.528 | 45.75857 | 92.10626 | 9.706101 | 8.709381 | 4.390937 | 76.10844 | 80.06184 | 2.336306 | 0.8991664 | 0.3065294 | 0.05832257 | 0.04190601 | 68.78938 | 7.081562 | 4.024446
2025-10-25 | Oct. | 2025 | A | 497.0927 | 1.135334 | 1411.177 | 45.78806 | 92.49333 | 9.674757 | 8.649787 | 4.414563 | 76.14725 | 80.29625 | 2.337196 | 0.8987623 | 0.305904 | 0.05856652 | 0.04181292 | 68.87901 | 7.099308 | 4.024241
2025-10-25 | Oct. | 2025 | B | 497.8571 | 1.137497 | 1421.719 | 45.8182 | 92.35523 | 9.712238 | 8.709022 | 4.38953 | 75.64748 | 80.21063 | 2.354863 | 0.897474 | 0.3076709 | 0.05822986 | 0.04170413 | 69.04433 | 7.097174 | 4.036898
2025-10-26 | Oct. | 2025 | A | 497.4948 | 1.136937 | 1420.866 | 45.826 | 92.55126 | 9.685884 | 8.722668 | 4.411668 | 75.83078 | 80.27428 | 2.348965 | 0.8924277 | 0.3065021 | 0.05812064 | 0.04199338 | 68.9298 | 7.097945 | 4.027762
2025-10-26 | Oct. | 2025 | B | 499.02 | 1.137746 | 1414.478 | 45.73364 | 92.10313 | 9.650265 | 8.693705 | 4.388386 | 75.74257 | 80.26884 | 2.342879 | 0.8926164 | 0.3073452 | 0.05858634 | 0.04202972 | 68.89526 | 7.08673 | 4.026792
2025-10-27 | Oct. | 2025 | A | 501.3334 | 1.137383 | 1423.196 | 46.00971 | 92.65123 | 9.663261 | 8.719064 | 4.415535 | 75.94406 | 80.45783 | 2.35333 | 0.8957856 | 0.3083669 | 0.05852647 | 0.0420333 | 69.04058 | 7.088433 | 4.037409
2025-10-27 | Oct. | 2025 | B | 499.5957 | 1.134457 | 1414.929 | 45.8838 | 92.03916 | 9.648879 | 8.664217 | 4.415398 | 76.04423 | 80.35455 | 2.33863 | 0.8937778 | 0.3076716 | 0.0581796 | 0.04184801 | 68.81296 | 7.071495 | 4.018822
2025-10-28 | Oct. | 2025 | A | 500.2443 | 1.130527 | 1410.915 | 45.86705 | 92.14631 | 9.67166 | 8.683882 | 4.401428 | 75.57919 | 80.43541 | 2.340433 | 0.8947705 | 0.3072757 | 0.05856373 | 0.04180531 | 68.86007 | 7.071414 | 4.022338
2025-10-28 | Oct. | 2025 | B | 497.1043 | 1.136418 | 1420.45 | 45.72014 | 92.27781 | 9.660344 | 8.712273 | 4.421118 | 75.91292 | 80.45362 | 2.346772 | 0.897246 | 0.3077069 | 0.0583629 | 0.04179075 | 69.02057 | 7.093191 | 4.031531
2025-10-29 | Oct. | 2025 | A | 498.4051 | 1.136694 | 1419.648 | 45.90202 | 92.6399 | 9.696423 | 8.695236 | 4.418056 | 76.04911 | 80.00918 | 2.354529 | 0.8993314 | 0.3084023 | 0.05855217 | 0.04173105 | 69.06368 | 7.092188 | 4.043317
2025-10-29 | Oct. | 2025 | B | 498.7128 | 1.137868 | 1422.58 | 45.96625 | 92.10807 | 9.680884 | 8.710852 | 4.416492 | 75.99789 | 79.97633 | 2.338184 | 0.8968201 | 0.3063119 | 0.0581981 | 0.04179095 | 68.76825 | 7.087243 | 4.020456
2025-10-30 | Oct. | 2025 | A | 497.9505 | 1.135903 | 1418.746 | 45.88605 | 92.14359 | 9.652019 | 8.693055 | 4.417525 | 75.82704 | 80.53172 | 2.348757 | 0.8977677 | 0.3083618 | 0.05841566 | 0.04199795 | 69.02355 | 7.09022 | 4.03795
2025-10-30 | Oct. | 2025 | B | 498.652 | 1.133784 | 1419.497 | 46.09457 | 92.68844 | 9.663602 | 8.656469 | 4.417602 | 75.67471 | 80.14852 | 2.337201 | 0.8915996 | 0.3078445 | 0.05811522 | 0.0416957 | 68.87177 | 7.079043 | 4.017155
2025-10-31 | Oct. | 2025 | A | 498.0317 | 1.136197 | 1422.702 | 45.95041 | 91.9811 | 9.709673 | 8.664972 | 4.382545 | 75.78435 | 80.51023 | 2.349363 | 0.8925065 | 0.3061391 | 0.05829544 | 0.04195788 | 68.8513 | 7.086005 | 4.025546
2025-10-31 | Oct. | 2025 | B | 497.4039 | 1.137508 | 1411.311 | 45.73865 | 92.30265 | 9.67355 | 8.703188 | 4.4096 | 75.91087 | 80.00565 | 2.33914 | 0.8933966 | 0.3082614 | 0.05833244 | 0.04168339 | 69.00899 | 7.089098 | 4.024232
2025-11-01 | Nov. | 2025 | A | 498.2941 | 1.133062 | 1415.215 | 46.1191 | 92.34971 | 9.66794 | 8.653686 | 4.389918 | 75.75117 | 80.16901 | 2.355155 | 0.8948794 | 0.3080982 | 0.05849805 | 0.04199132 | 68.88664 | 7.073936 | 4.038451
2025-11-01 | Nov. | 2025 | B | 501.2123 | 1.135137 | 1419.867 | 45.92382 | 92.43346 | 9.693006 | 8.689171 | 4.397474 | 75.91006 | 80.29163 | 2.355816 | 0.8940871 | 0.3067607 | 0.0584807 | 0.04182052 | 68.91875 | 7.080333 | 4.032831
2025-11-02 | Nov. | 2025 | A | 499.5087 | 1.132979 | 1417.601 | 45.90224 | 92.3086 | 9.65427 | 8.668778 | 4.415681 | 75.81854 | 80.1549 | 2.342142 | 0.899254 | 0.3074689 | 0.05827837 | 0.0419891 | 68.85392 | 7.074579 | 4.03111
2025-11-02 | Nov. | 2025 | B | 499.2503 | 1.129602 | 1412.547 | 46.03217 | 92.48955 | 9.72173 | 8.676138 | 4.417105 | 75.85863 | 79.96643 | 2.339073 | 0.8959814 | 0.3081882 | 0.05843599 | 0.04198355 | 68.82421 | 7.064921 | 4.027855
2025-11-03 | Nov. | 2025 | A | 497.4758 | 1.135385 | 1415.995 | 45.78696 | 92.53149 | 9.652938 | 8.705824 | 4.416501 | 75.98497 | 80.11038 | 2.335928 | 0.8958615 | 0.3079738 | 0.05858985 | 0.04184013 | 68.94306 | 7.086905 | 4.024702
2025-11-03 | Nov. | 2025 | B | 497.4678 | 1.135613 | 1417.361 | 46.10303 | 92.30511 | 9.676702 | 8.651704 | 4.411503 | 75.72813 | 79.98789 | 2.345652 | 0.8955364 | 0.308296 | 0.05855091 | 0.04203605 | 68.94152 | 7.081752 | 4.033309
2025-11-04 | Nov. | 2025 | A | 496.9096 | 1.133573 | 1423.146 | 46.01763 | 92.19054 | 9.701266 | 8.681881 | 4.402662 | 75.8925 | 79.85679 | 2.337204 | 0.8994539 | 0.306501 | 0.05831745 | 0.04191575 | 68.73637 | 7.07682 | 4.025434
2025-11-04 | Nov. | 2025 | B | 498.0238 | 1.1308 | 1413.712 | 46.11427 | 92.61247 | 9.717034 | 8.691381 | 4.389692 | 76.02491 | 79.89187 | 2.344494 | 0.894369 | 0.30628 | 0.05853378 | 0.04193521 | 68.79036 | 7.071875 | 4.025273
2025-11-05 | Nov. | 2025 | A | 498.1095 | 1.132024 | 1423.186 | 45.99631 | 92.4793 | 9.701478 | 8.68799 | 4.395083 | 75.54547 | 80.32492 | 2.346697 | 0.8972221 | 0.3068629 | 0.05825612 | 0.04191563 | 68.91404 | 7.080598 | 4.030103
2025-11-05 | Nov. | 2025 | B | 499.2088 | 1.134305 | 1422.645 | 45.83849 | 92.27436 | 9.651954 | 8.671977 | 4.411886 | 75.63155 | 79.99385 | 2.336514 | 0.8923279 | 0.3068521 | 0.05818049 | 0.04199045 | 68.77499 | 7.078138 | 4.016111
2025-11-06 | Nov. | 2025 | A | 500.6026 | 1.136125 | 1422.853 | 46.09203 | 92.19114 | 9.715321 | 8.650067 | 4.389655 | 75.89667 | 80.13692 | 2.351571 | 0.8946474 | 0.3059571 | 0.05839859 | 0.04188793 | 68.77407 | 7.078565 | 4.0283
2025-11-06 | Nov. | 2025 | B | 498.8642 | 1.130532 | 1411.45 | 45.83772 | 92.01014 | 9.666906 | 8.660518 | 4.39452 | 75.92444 | 79.94545 | 2.339116 | 0.8928048 | 0.3075016 | 0.05853226 | 0.04201857 | 68.73337 | 7.060284 | 4.023598
2025-11-07 | Nov. | 2025 | A | 497.713 | 1.134369 | 1410.906 | 46.03246 | 92.53379 | 9.698254 | 8.658708 | 4.39855 | 75.89233 | 79.93916 | 2.349597 | 0.8945237 | 0.3061261 | 0.0581154 | 0.04184685 | 68.83893 | 7.08363 | 4.026321
2025-11-07 | Nov. | 2025 | B | 500.6969 | 1.1314 | 1419.479 | 46.11952 | 92.10153 | 9.703552 | 8.685581 | 4.41388 | 76.17819 | 79.92575 | 2.343509 | 0.8949984 | 0.3080466 | 0.05857231 | 0.04179323 | 68.72395 | 7.057987 | 4.028974
2025-11-08 | Nov. | 2025 | A | 500.5657 | 1.12951 | 1419.504 | 46.1279 | 92.12084 | 9.694601 | 8.712637 | 4.409416 | 75.79064 | 80.18708 | 2.345121 | 0.8973885 | 0.3070309 | 0.05839451 | 0.04202891 | 68.74465 | 7.059228 | 4.02966
2025-11-08 | Nov. | 2025 | B | 499.2594 | 1.137386 | 1412.911 | 46.05348 | 91.94394 | 9.693675 | 8.699424 | 4.402248 | 76.15621 | 80.16503 | 2.353201 | 0.8965552 | 0.3063569 | 0.05849756 | 0.04178916 | 68.8237 | 7.086313 | 4.036604
2025-11-09 | Nov. | 2025 | A | 498.0495 | 1.135285 | 1416.133 | 45.99544 | 92.36333 | 9.675099 | 8.679312 | 4.413144 | 75.74621 | 79.86005 | 2.350569 | 0.89342 | 0.3071518 | 0.05851317 | 0.0420369 | 68.87716 | 7.081951 | 4.031735
2025-11-09 | Nov. | 2025 | B | 497.9347 | 1.128719 | 1415.843 | 46.03556 | 91.9801 | 9.71302 | 8.714235 | 4.384434 | 75.63272 | 79.89648 | 2.354294 | 0.8925612 | 0.3077108 | 0.05858634 | 0.04181063 | 68.82668 | 7.059093 | 4.033144
2025-11-10 | Nov. | 2025 | A | 497.7197 | 1.131691 | 1422.143 | 46.07265 | 92.44413 | 9.663833 | 8.677554 | 4.40085 | 75.99252 | 79.96681 | 2.34212 | 0.8975266 | 0.3058635 | 0.05826468 | 0.04187575 | 68.72909 | 7.073284 | 4.024528
2025-11-10 | Nov. | 2025 | B | 500.3201 | 1.133857 | 1415.428 | 46.11429 | 92.13547 | 9.683026 | 8.647182 | 4.418666 | 75.97895 | 80.07412 | 2.346323 | 0.8967467 | 0.3065605 | 0.05829425 | 0.04188937 | 68.77535 | 7.076387 | 4.026913
2025-11-11 | Nov. | 2025 | A | 497.9597 | 1.136087 | 1418.538 | 45.86529 | 92.61168 | 9.648302 | 8.717797 | 4.407191 | 75.63118 | 80.46087 | 2.341043 | 0.894206 | 0.3084577 | 0.05832973 | 0.04177466 | 69.05254 | 7.092394 | 4.026939
2025-11-11 | Nov. | 2025 | B | 499.5871 | 1.136362 | 1423.212 | 45.78741 | 91.98437 | 9.7063 | 8.661092 | 4.394161 | 75.57679 | 80.35405 | 2.341937 | 0.8979011 | 0.3079762 | 0.05817431 | 0.04195373 | 68.91059 | 7.081707 | 4.026674
2025-11-12 | Nov. | 2025 | A | 499.9336 | 1.130312 | 1418.862 | 45.8342 | 92.14605 | 9.654117 | 8.704739 | 4.41549 | 76.05029 | 79.95335 | 2.346742 | 0.8925123 | 0.3068586 | 0.05845779 | 0.04167608 | 68.70902 | 7.064844 | 4.021976
2025-11-12 | Nov. | 2025 | B | 500.1757 | 1.130488 | 1410.805 | 46.01222 | 92.19597 | 9.677711 | 8.661908 | 4.391726 | 76.09214 | 80.22089 | 2.339845 | 0.8963372 | 0.3069704 | 0.05857682 | 0.04183524 | 68.71778 | 7.057775 | 4.024059
2025-11-13 | Nov. | 2025 | A | 499.973 | 1.135893 | 1419.551 | 45.95032 | 92.64832 | 9.665534 | 8.699167 | 4.38267 | 76.10053 | 80.44585 | 2.346913 | 0.8982103 | 0.3074015 | 0.05831554 | 0.04195182 | 68.93315 | 7.082487 | 4.03474
2025-11-13 | Nov. | 2025 | B | 497.4627 | 1.129969 | 1418.087 | 45.73523 | 92.61139 | 9.653599 | 8.652396 | 4.409858 | 75.74151 | 80.48932 | 2.35129 | 0.8994375 | 0.3062879 | 0.05845021 | 0.04168588 | 68.9898 | 7.084613 | 4.03313
2025-11-14 | Nov. | 2025 | A | 500.2372 | 1.134898 | 1417.258 | 46.06756 | 92.12779 | 9.659244 | 8.671632 | 4.417507 | 75.54575 | 80.47166 | 2.336974 | 0.8958757 | 0.3085275 | 0.05831638 | 0.04195564 | 68.92414 | 7.073813 | 4.025258
2025-11-14 | Nov. | 2025 | B | 497.8409 | 1.128695 | 1412.81 | 46.03001 | 92.47436 | 9.668312 | 8.711938 | 4.38647 | 75.60105 | 80.04184 | 2.352894 | 0.8948458 | 0.3073283 | 0.05859701 | 0.04179987 | 68.87059 | 7.069812 | 4.03315
2025-11-15 | Nov. | 2025 | A | 499.9952 | 1.132156 | 1410.757 | 45.98209 | 91.93952 | 9.707754 | 8.669539 | 4.383437 | 75.67037 | 80.33581 | 2.343349 | 0.8988841 | 0.3067161 | 0.05862383 | 0.04171123 | 68.83133 | 7.072559 | 4.028162
2025-11-15 | Nov. | 2025 | B | 498.6538 | 1.138282 | 1419.238 | 46.1037 | 92.28935 | 9.721607 | 8.723797 | 4.400287 | 75.98992 | 80.03658 | 2.352691 | 0.8960982 | 0.307095 | 0.05827676 | 0.04169394 | 68.88399 | 7.095151 | 4.035746
2025-11-16 | Nov. | 2025 | A | 500.2486 | 1.137939 | 1421.903 | 45.81676 | 91.87787 | 9.649543 | 8.681416 | 4.396214 | 76.03847 | 79.85834 | 2.351769 | 0.8956734 | 0.3066058 | 0.05860467 | 0.04199614 | 68.78358 | 7.079121 | 4.033212
2025-11-16 | Nov. | 2025 | B | 497.087 | 1.137799 | 1420.831 | 45.91215 | 92.36985 | 9.664352 | 8.680696 | 4.400217 | 75.53524 | 80.17096 | 2.356198 | 0.8945855 | 0.3079612 | 0.0581965 | 0.04168608 | 69.03887 | 7.099386 | 4.038046
2025-11-17 | Nov. | 2025 | A | 497.0129 | 1.133182 | 1419.771 | 45.96503 | 91.99925 | 9.70774 | 8.672633 | 4.404727 | 75.97828 | 79.93612 | 2.348895 | 0.8939865 | 0.3074447 | 0.05826226 | 0.04173089 | 68.79811 | 7.07915 | 4.031241
2025-11-17 | Nov. | 2025 | B | 500.7398 | 1.137544 | 1411.195 | 45.9155 | 92.00991 | 9.704244 | 8.686816 | 4.385677 | 75.67151 | 80.20025 | 2.344233 | 0.8924834 | 0.3072456 | 0.0581296 | 0.04187783 | 68.82434 | 7.080503 | 4.022101
2025-11-18 | Nov. | 2025 | A | 500.9763 | 1.128469 | 1411.676 | 45.9138 | 92.21602 | 9.660531 | 8.692473 | 4.389877 | 75.72389 | 80.15956 | 2.353375 | 0.8957199 | 0.3074096 | 0.05853398 | 0.04171267 | 68.83518 | 7.06029 | 4.032475
2025-11-18 | Nov. | 2025 | B | 500.9594 | 1.131392 | 1413.492 | 46.07438 | 92.64378 | 9.675158 | 8.649877 | 4.407893 | 75.57635 | 80.38263 | 2.33658 | 0.8977086 | 0.3059058 | 0.05816773 | 0.04176624 | 68.81999 | 7.072003 | 4.016809
2025-11-19 | Nov. | 2025 | A | 498.7662 | 1.135382 | 1418.876 | 45.83935 | 91.94545 | 9.713169 | 8.655134 | 4.392022 | 75.96989 | 80.00234 | 2.341146 | 0.8936475 | 0.3064421 | 0.05816754 | 0.04177971 | 68.70272 | 7.078292 | 4.019277
2025-11-19 | Nov. | 2025 | B | 501.0628 | 1.129599 | 1418.738 | 45.97843 | 92.6054 | 9.694779 | 8.71993 | 4.382859 | 76.00002 | 80.33245 | 2.343569 | 0.8921095 | 0.3062157 | 0.05857306 | 0.04204843 | 68.71392 | 7.062641 | 4.02039
2025-11-20 | Nov. | 2025 | A | 499.6037 | 1.132412 | 1421.05 | 45.81065 | 92.26993 | 9.654835 | 8.681767 | 4.419007 | 75.85272 | 80.01041 | 2.355314 | 0.8961039 | 0.3064288 | 0.05827155 | 0.04174894 | 68.81008 | 7.077134 | 4.033151
2025-11-20 | Nov. | 2025 | B | 497.567 | 1.134065 | 1418.417 | 46.08987 | 91.90933 | 9.67621 | 8.712217 | 4.41898 | 76.03305 | 80.22012 | 2.337707 | 0.8971723 | 0.3071715 | 0.05841485 | 0.04174982 | 68.79294 | 7.078397 | 4.022538
2025-11-21 | Nov. | 2025 | A | 500.4444 | 1.131771 | 1417.82 | 46.03987 | 92.42586 | 9.648294 | 8.659222 | 4.410262 | 75.57092 | 79.96025 | 2.339166 | 0.8931222 | 0.3062507 | 0.05846967 | 0.04168143 | 68.7014 | 7.071512 | 4.017155
2025-11-21 | Nov. | 2025 | B | 499.11 | 1.13585 | 1418.517 | 46.08941 | 91.92956 | 9.662864 | 8.687077 | 4.402491 | 76.00831 | 79.99744 | 2.338286 | 0.8968119 | 0.3073872 | 0.05822034 | 0.04167826 | 68.70453 | 7.072135 | 4.02348
2025-11-22 | Nov. | 2025 | A | 500.9211 | 1.135095 | 1413.858 | 45.82224 | 92.24023 | 9.727233 | 8.67886 | 4.414978 | 75.65465 | 80.15045 | 2.339418 | 0.894118 | 0.3065855 | 0.05858739 | 0.0419607 | 68.84992 | 7.082122 | 4.018253
2025-11-22 | Nov. | 2025 | B | 500.9792 | 1.136558 | 1415.646 | 46.04684 | 92.52925 | 9.657916 | 8.693395 | 4.415174 | 76.03206 | 80.27075 | 2.34792 | 0.8985247 | 0.3065167 | 0.05859565 | 0.04199316 | 68.87311 | 7.084285 | 4.03259
2025-11-23 | Nov. | 2025 | A | 498.8577 | 1.129773 | 1418.179 | 45.80431 | 92.24347 | 9.679745 | 8.648656 | 4.411764 | 75.62449 | 80.11315 | 2.347775 | 0.8923618 | 0.3071921 | 0.05856305 | 0.04177278 | 68.83356 | 7.071164 | 4.025693
2025-11-23 | Nov. | 2025 | B | 500.9459 | 1.135077 | 1411.585 | 45.9973 | 91.89273 | 9.701757 | 8.707068 | 4.391839 | 76.02649 | 80.55211 | 2.353723 | 0.8985148 | 0.3076577 | 0.05822731 | 0.04190281 | 68.88569 | 7.072577 | 4.037132
2025-11-24 | Nov. | 2025 | A | 499.9443 | 1.138274 | 1415.26 | 45.94279 | 92.18393 | 9.713707 | 8.64752 | 4.395381 | 75.8092 | 80.1533 | 2.336125 | 0.8933042 | 0.3076846 | 0.0581272 | 0.0419313 | 68.83193 | 7.082956 | 4.018412
2025-11-24 | Nov. | 2025 | B | 499.2477 | 1.136532 | 1419.13 | 45.81102 | 92.43606 | 9.705022 | 8.64765 | 4.398265 | 75.64993 | 80.0887 | 2.355222 | 0.8921254 | 0.308304 | 0.05837182 | 0.04202202 | 68.98263 | 7.087531 | 4.037097
2025-11-25 | Nov. | 2025 | A | 499.1794 | 1.12854 | 1417.45 | 46.03045 | 92.03158 | 9.662918 | 8.653558 | 4.404597 | 75.63875 | 80.54965 | 2.350332 | 0.8954332 | 0.3074322 | 0.05848843 | 0.0420403 | 68.83001 | 7.060236 | 4.03241
2025-11-25 | Nov. | 2025 | B | 500.2557 | 1.137363 | 1412.765 | 45.82474 | 92.38352 | 9.67194 | 8.705072 | 4.415923 | 75.58748 | 80.5501 | 2.337321 | 0.8992731 | 0.3064914 | 0.0584774 | 0.0417981 | 68.97263 | 7.099013 | 4.024135
2025-11-26 | Nov. | 2025 | A | 499.8357 | 1.131263 | 1419.136 | 46.03554 | 92.16071 | 9.666953 | 8.676916 | 4.407019 | 76.1651 | 80.0613 | 2.349974 | 0.8943977 | 0.3069657 | 0.05814515 | 0.04199969 | 68.66723 | 7.060897 | 4.029099
2025-11-26 | Nov. | 2025 | B | 499.8178 | 1.129415 | 1411.299 | 45.94189 | 92.597 | 9.651057 | 8.682914 | 4.397893 | 75.94062 | 80.35168 | 2.345139 | 0.8961919 | 0.3080506 | 0.05862003 | 0.04177141 | 68.88643 | 7.063329 | 4.030721
2025-11-27 | Nov. | 2025 | A | 499.0788 | 1.129892 | 1413.107 | 45.94775 | 92.20724 | 9.652052 | 8.696692 | 4.391337 | 75.70077 | 80.55073 | 2.351658 | 0.8963737 | 0.3070952 | 0.05820889 | 0.0418428 | 68.88243 | 7.073018 | 4.031605
2025-11-27 | Nov. | 2025 | B | 500.3911 | 1.133935 | 1420.5 | 45.85265 | 92.37923 | 9.708858 | 8.654765 | 4.405568 | 76.05616 | 80.13101 | 2.346058 | 0.8941122 | 0.3082188 | 0.05839574 | 0.04170892 | 68.84764 | 7.074401 | 4.027496
2025-11-28 | Nov. | 2025 | A | 497.2695 | 1.132412 | 1416.094 | 45.73621 | 92.66781 | 9.706686 | 8.722106 | 4.39057 | 76.13807 | 80.11871 | 2.345974 | 0.8916532 | 0.3071765 | 0.05854152 | 0.0418725 | 68.91614 | 7.085286 | 4.025908
2025-11-28 | Nov. | 2025 | B | 499.9473 | 1.129131 | 1418.032 | 45.91133 | 92.08374 | 9.658677 | 8.708392 | 4.415401 | 75.62503 | 79.90507 | 2.339567 | 0.8988449 | 0.3068604 | 0.05842659 | 0.04202773 | 68.69316 | 7.063579 | 4.023192
2025-11-29 | Nov. | 2025 | A | 498.2791 | 1.138177 | 1410.784 | 45.94011 | 92.51367 | 9.652949 | 8.681929 | 4.392934 | 75.80661 | 80.33403 | 2.351206 | 0.8918581 | 0.3076652 | 0.05814864 | 0.041845 | 68.99494 | 7.09721 | 4.029225
2025-11-29 | Nov. | 2025 | B | 500.967 | 1.130351 | 1421.318 | 46.08411 | 92.25402 | 9.683391 | 8.678072 | 4.408026 | 75.88185 | 80.50312 | 2.344955 | 0.896304 | 0.3058949 | 0.05856001 | 0.04171 | 68.76138 | 7.068909 | 4.024567
2025-11-30 | Nov. | 2025 | A | 497.1387 | 1.136156 | 1420.936 | 45.7939 | 92.01238 | 9.644548 | 8.705049 | 4.40338 | 75.7651 | 80.53068 | 2.348714 | 0.8920695 | 0.3071854 | 0.05836774 | 0.04187279 | 68.96435 | 7.08959 | 4.026198
2025-11-30 | Nov. | 2025 | B | 499.2023 | 1.129104 | 1418.079 | 46.03963 | 92.60164 | 9.697608 | 8.716999 | 4.406702 | 75.98278 | 79.91399 | 2.347443 | 0.8950826 | 0.3073478 | 0.05817987 | 0.04177884 | 68.77236 | 7.064487 | 4.027245
2025-12-01 | Dic. | 2025 | A | 498.3984 | 1.137183 | 1418.544 | 45.99028 | 92.38858 | 9.708845 | 8.677794 | 4.414634 | 75.97757 | 80.02221 | 2.343254 | 0.8994341 | 0.3068933 | 0.058346 | 0.04199501 | 68.89362 | 7.086529 | 4.030543
2025-12-01 | Dic. | 2025 | B | 497.8755 | 1.129223 | 1422.754 | 46.10659 | 92.32889 | 9.720388 | 8.654485 | 4.415459 | 75.73797 | 80.49142 | 2.346332 | 0.89587 | 0.3075084 | 0.05837903 | 0.04177799 | 68.8652 | 7.070068 | 4.031559
2025-12-02 | Dic. | 2025 | A | 499.8351 | 1.137062 | 1419.693 | 46.11357 | 92.3832 | 9.654793 | 8.720281 | 4.39989 | 75.55911 | 80.50162 | 2.351978 | 0.8975051 | 0.3060689 | 0.05821423 | 0.04183166 | 68.95047 | 7.095005 | 4.031843
2025-12-02 | Dic. | 2025 | B | 499.2044 | 1.128853 | 1418.645 | 45.72136 | 92.30593 | 9.653615 | 8.682254 | 4.41676 | 75.79067 | 80.42984 | 2.335916 | 0.8985418 | 0.3066301 | 0.05820626 | 0.04191366 | 68.80833 | 7.069421 | 4.020463
2025-12-03 | Dic. | 2025 | A | 498.9657 | 1.135914 | 1412.351 | 45.72525 | 92.42976 | 9.645978 | 8.651471 | 4.415435 | 76.05301 | 80.16887 | 2.340487 | 0.8984547 | 0.3066834 | 0.05830901 | 0.04186551 | 68.88758 | 7.085517 | 4.027911
2025-12-03 | Dic. | 2025 | B | 497.8932 | 1.133404 | 1422.947 | 45.87419 | 92.02421 | 9.65134 | 8.718689 | 4.414748 | 75.80808 | 80.14355 | 2.356331 | 0.8985405 | 0.3058652 | 0.05855276 | 0.04170866 | 68.86346 | 7.085403 | 4.040508
2025-12-04 | Dic. | 2025 | A | 498.6012 | 1.131798 | 1413.282 | 46.12047 | 92.63754 | 9.712742 | 8.720756 | 4.415241 | 76.12848 | 80.26251 | 2.354972 | 0.895032 | 0.3081191 | 0.05843996 | 0.04173622 | 68.98829 | 7.075636 | 4.038178
2025-12-04 | Dic. | 2025 | B | 499.0148 | 1.131512 | 1422.933 | 45.79151 | 92.00182 | 9.697894 | 8.720812 | 4.40364 | 76.14329 | 80.52228 | 2.335973 | 0.8973568 | 0.3081792 | 0.05839893 | 0.0418982 | 68.80652 | 7.064994 | 4.02712
2025-12-05 | Dic. | 2025 | A | 501.048 | 1.13486 | 1413.348 | 45.9921 | 92.46818 | 9.696916 | 8.668229 | 4.391276 | 75.54343 | 80.51109 | 2.338061 | 0.899082 | 0.3079399 | 0.05825385 | 0.04188579 | 68.96309 | 7.075469 | 4.024615
2025-12-05 | Dic. | 2025 | B | 496.939 | 1.131888 | 1418.602 | 46.08341 | 92.52613 | 9.719033 | 8.707545 | 4.415724 | 76.17802 | 80.1756 | 2.340471 | 0.8922239 | 0.3067878 | 0.05820778 | 0.04191164 | 68.79309 | 7.07548 | 4.019495
2025-12-06 | Dic. | 2025 | A | 498.9467 | 1.133957 | 1420.774 | 45.78666 | 92.4012 | 9.709744 | 8.708519 | 4.409995 | 76.03705 | 79.99371 | 2.339201 | 0.8949144 | 0.305859 | 0.05859675 | 0.04195691 | 68.78466 | 7.08056 | 4.021371
2025-12-06 | Dic. | 2025 | B | 500.0884 | 1.13142 | 1411.968 | 45.75888 | 92.31364 | 9.717449 | 8.716672 | 4.39072 | 76.00446 | 80.47278 | 2.336695 | 0.8923998 | 0.3059738 | 0.05827111 | 0.04168609 | 68.7963 | 7.075648 | 4.012877
2025-12-07 | Dic. | 2025 | A | 499.9825 | 1.129837 | 1414.592 | 45.84408 | 91.90303 | 9.67049 | 8.650438 | 4.419148 | 76.08419 | 80.2126 | 2.351926 | 0.8934858 | 0.3084701 | 0.05843737 | 0.04183234 | 68.79299 | 7.054176 | 4.033971
2025-12-07 | Dic. | 2025 | B | 500.7905 | 1.134307 | 1416.644 | 46.09799 | 92.00706 | 9.687693 | 8.672421 | 4.419477 | 75.53329 | 80.47734 | 2.340654 | 0.8921937 | 0.3072886 | 0.05823845 | 0.0418026 | 68.80506 | 7.072052 | 4.02048
2025-12-08 | Dic. | 2025 | A | 497.8136 | 1.138049 | 1422.646 | 45.76226 | 92.53667 | 9.709354 | 8.689289 | 4.407257 | 75.8368 | 80.42217 | 2.343541 | 0.8985521 | 0.3072119 | 0.05840838 | 0.04172211 | 69.08416 | 7.101706 | 4.03179
2025-12-08 | Dic. | 2025 | B | 500.3503 | 1.133622 | 1415.463 | 46.0128 | 92.08398 | 9.688641 | 8.717896 | 4.387615 | 76.0026 | 80.42639 | 2.346329 | 0.8957712 | 0.3083079 | 0.05853015 | 0.04168732 | 68.86944 | 7.073338 | 4.032173
2025-12-09 | Dic. | 2025 | A | 498.6128 | 1.131452 | 1418.399 | 45.73538 | 92.36351 | 9.714085 | 8.672331 | 4.402175 | 75.92408 | 80.18811 | 2.353369 | 0.8985854 | 0.3069199 | 0.05854411 | 0.04167722 | 68.94255 | 7.079628 | 4.035741
2025-12-09 | Dic. | 2025 | B | 499.6073 | 1.130299 | 1418.02 | 46.09416 | 92.46026 | 9.654067 | 8.711932 | 4.415014 | 76.13555 | 80.3615 | 2.352894 | 0.8921681 | 0.3066023 | 0.05844344 | 0.04199536 | 68.78609 | 7.0692 | 4.028393
2025-12-10 | Dic. | 2025 | A | 498.8079 | 1.133313 | 1417.911 | 45.97717 | 92.1474 | 9.660658 | 8.678363 | 4.394384 | 75.79956 | 80.06907 | 2.356441 | 0.8954117 | 0.307972 | 0.05823207 | 0.04173742 | 68.85774 | 7.0714 | 4.036829
2025-12-10 | Dic. | 2025 | B | 497.9796 | 1.138479 | 1419.717 | 45.93527 | 92.67417 | 9.666934 | 8.719822 | 4.387225 | 75.63218 | 80.05794 | 2.348352 | 0.8966212 | 0.3063726 | 0.05822729 | 0.04197441 | 68.95604 | 7.10262 | 4.030271
2025-12-11 | Dic. | 2025 | A | 498.1228 | 1.130172 | 1417.136 | 46.08781 | 92.20326 | 9.699586 | 8.690677 | 4.395366 | 75.91084 | 80.43481 | 2.349823 | 0.8961434 | 0.3081249 | 0.05819204 | 0.04172535 | 68.86553 | 7.065053 | 4.03434
2025-12-11 | Dic. | 2025 | B | 499.4686 | 1.135723 | 1421.444 | 45.84512 | 91.8682 | 9.670455 | 8.650146 | 4.385382 | 76.00973 | 79.85535 | 2.341315 | 0.8923657 | 0.306628 | 0.05819534 | 0.04194367 | 68.62745 | 7.06892 | 4.020782
2025-12-12 | Dic. | 2025 | A | 498.9638 | 1.12896 | 1416.863 | 45.87244 | 92.43126 | 9.691144 | 8.676571 | 4.406307 | 75.61166 | 79.98693 | 2.341323 | 0.8945367 | 0.307481 | 0.0585943 | 0.04191869 | 68.83209 | 7.064334 | 4.024905
2025-12-12 | Dic. | 2025 | B | 499.981 | 1.138275 | 1422.048 | 45.76886 | 92.34084 | 9.702349 | 8.718762 | 4.405443 | 75.73349 | 80.42237 | 2.351025 | 0.8987922 | 0.3060524 | 0.05856513 | 0.04199945 | 69.01632 | 7.101107 | 4.035466
2025-12-13 | Dic. | 2025 | A | 500.088 | 1.13168 | 1419.984 | 46.08044 | 92.35339 | 9.726159 | 8.648714 | 4.414391 | 76.12225 | 80.44751 | 2.338772 | 0.8994405 | 0.3066205 | 0.05821301 | 0.04169448 | 68.79974 | 7.071943 | 4.024922
2025-12-13 | Dic. | 2025 | B | 497.8757 | 1.136243 | 1421.897 | 45.79041 | 91.94453 | 9.647406 | 8.647979 | 4.392062 | 75.8918 | 80.0851 | 2.34647 | 0.8993047 | 0.3059673 | 0.05821902 | 0.0416764 | 68.80071 | 7.089072 | 4.029212
2025-12-14 | Dic. | 2025 | A | 498.9582 | 1.134742 | 1422.784 | 45.83214 | 92.23079 | 9.657477 | 8.709674 | 4.399012 | 75.83452 | 79.91136 | 2.336091 | 0.894844 | 0.3059352 | 0.05852091 | 0.04182618 | 68.74998 | 7.080707 | 4.015941
2025-12-14 | Dic. | 2025 | B | 500.6785 | 1.13487 | 1411.477 | 45.83831 | 92.33661 | 9.671321 | 8.697877 | 4.383928 | 75.72651 | 80.06862 | 2.353738 | 0.8982113 | 0.3073419 | 0.05845612 | 0.04181378 | 68.92451 | 7.077177 | 4.036815
2025-12-15 | Dic. | 2025 | A | 501.2344 | 1.136903 | 1415.616 | 45.97565 | 92.68829 | 9.663761 | 8.668367 | 4.39279 | 75.63685 | 80.27791 | 2.353097 | 0.8927012 | 0.3058276 | 0.05839492 | 0.0418654 | 68.91422 | 7.091745 | 4.02686
2025-12-15 | Dic. | 2025 | B | 499.7724 | 1.135777 | 1419.945 | 45.88527 | 92.27087 | 9.664968 | 8.672976 | 4.387587 | 75.56478 | 80.26883 | 2.355371 | 0.8974676 | 0.3062399 | 0.05862186 | 0.04171682 | 68.93714 | 7.090383 | 4.036376
2025-12-16 | Dic. | 2025 | A | 501.0777 | 1.134311 | 1421.049 | 45.79746 | 92.63223 | 9.714153 | 8.655933 | 4.388638 | 75.79123 | 79.87475 | 2.34034 | 0.8991928 | 0.3080506 | 0.05814248 | 0.04171673 | 68.86718 | 7.068645 | 4.028638
2025-12-16 | Dic. | 2025 | B | 498.4049 | 1.129222 | 1413.875 | 45.84939 | 91.87053 | 9.71698 | 8.691938 | 4.409467 | 75.81206 | 80.48962 | 2.354657 | 0.8925927 | 0.3070233 | 0.05829099 | 0.04174476 | 68.83881 | 7.069614 | 4.028805
2025-12-17 | Dic. | 2025 | A | 498.9981 | 1.135755 | 1417.713 | 45.73344 | 92.21915 | 9.678008 | 8.677168 | 4.417275 | 76.15997 | 79.97637 | 2.356392 | 0.8923795 | 0.3068538 | 0.05825508 | 0.04201298 | 68.844 | 7.080155 | 4.03332
2025-12-17 | Dic. | 2025 | B | 498.7394 | 1.135493 | 1423.046 | 46.02998 | 92.37288 | 9.652403 | 8.65249 | 4.390109 | 75.51968 | 80.41933 | 2.345766 | 0.8983162 | 0.305868 | 0.05817656 | 0.04175535 | 68.85958 | 7.090077 | 4.026348
2025-12-18 | Dic. | 2025 | A | 500.2768 | 1.131776 | 1422.623 | 45.76043 | 92.5627 | 9.685792 | 8.692486 | 4.406306 | 75.97717 | 80.11922 | 2.343395 | 0.8963137 | 0.3060295 | 0.05838167 | 0.04184904 | 68.80085 | 7.073937 | 4.022083
2025-12-18 | Dic. | 2025 | B | 499.9964 | 1.137313 | 1412.984 | 45.86086 | 92.33418 | 9.715901 | 8.709084 | 4.388543 | 75.93848 | 80.51086 | 2.339238 | 0.898728 | 0.3070407 | 0.05829077 | 0.04170897 | 68.94956 | 7.092931 | 4.025762
2025-12-19 | Dic. | 2025 | A | 500.4684 | 1.135605 | 1413.497 | 45.89307 | 92.55887 | 9.702783 | 8.698246 | 4.406503 | 75.78719 | 80.32394 | 2.344003 | 0.8963535 | 0.3064769 | 0.05832405 | 0.04180897 | 68.91192 | 7.088643 | 4.024487
2025-12-19 | Dic. | 2025 | B | 499.9552 | 1.134557 | 1423.166 | 45.83 | 92.0179 | 9.712877 | 8.671192 | 4.416623 | 76.1546 | 80.49969 | 2.351752 | 0.8958202 | 0.3069155 | 0.05844952 | 0.04174327 | 68.88074 | 7.081976 | 4.033631
2025-12-20 | Dic. | 2025 | A | 496.9524 | 1.131952 | 1421.76 | 45.96497 | 92.32337 | 9.725612 | 8.649541 | 4.412961 | 76.00491 | 80.1662 | 2.34418 | 0.8957041 | 0.3065948 | 0.05833868 | 0.04190227 | 68.83089 | 7.079679 | 4.026613
2025-12-20 | Dic. | 2025 | B | 499.2998 | 1.137825 | 1418.788 | 46.11606 | 92.48369 | 9.695972 | 8.695086 | 4.390349 | 76.10662 | 80.03734 | 2.342417 | 0.8989648 | 0.3061797 | 0.05842752 | 0.04181101 | 68.79931 | 7.088415 | 4.028024
2025-12-21 | Dic. | 2025 | A | 497.3533 | 1.136798 | 1419.284 | 45.72999 | 91.8867 | 9.673715 | 8.72295 | 4.395455 | 75.8511 | 80.09766 | 2.355484 | 0.8945971 | 0.3059077 | 0.05852354 | 0.04197486 | 68.88026 | 7.095403 | 4.032978
2025-12-21 | Dic. | 2025 | B | 498.4874 | 1.135068 | 1414.366 | 46.05153 | 92.64563 | 9.670524 | 8.670872 | 4.399497 | 76.18118 | 80.49844 | 2.339642 | 0.8936209 | 0.3060294 | 0.05857183 | 0.04203319 | 68.84854 | 7.085492 | 4.021727
2025-12-22 | Dic. | 2025 | A | 499.0654 | 1.129663 | 1422.77 | 45.97554 | 92.39075 | 9.663314 | 8.693975 | 4.406163 | 75.8497 | 80.21791 | 2.346101 | 0.8958436 | 0.3073824 | 0.05828818 | 0.04171102 | 68.84176 | 7.065195 | 4.027555
2025-12-22 | Dic. | 2025 | B | 501.291 | 1.132484 | 1412.162 | 45.89437 | 92.08514 | 9.665927 | 8.667467 | 4.387785 | 76.11549 | 80.24751 | 2.344352 | 0.8949153 | 0.3085768 | 0.05832165 | 0.04183942 | 68.80634 | 7.059716 | 4.02829
2025-12-23 | Dic. | 2025 | A | 499.3648 | 1.131828 | 1418.826 | 46.10251 | 92.4584 | 9.721546 | 8.657214 | 4.415486 | 75.52068 | 80.26291 | 2.341987 | 0.8942408 | 0.3077651 | 0.05854311 | 0.04180123 | 68.91197 | 7.076199 | 4.0221
2025-12-23 | Dic. | 2025 | B | 500.599 | 1.136183 | 1415.652 | 46.0369 | 92.28456 | 9.66892 | 8.682058 | 4.398587 | 76.05545 | 80.36628 | 2.34364 | 0.8926303 | 0.307498 | 0.05832842 | 0.04191499 | 68.80059 | 7.074359 | 4.02228
2025-12-24 | Dic. | 2025 | A | 500.0943 | 1.135434 | 1414.7 | 45.97802 | 92.41618 | 9.652437 | 8.661241 | 4.415063 | 75.71901 | 80.40109 | 2.336496 | 0.8986671 | 0.3081668 | 0.05840598 | 0.0419844 | 68.9584 | 7.080689 | 4.027205
2025-12-24 | Dic. | 2025 | B | 500.383 | 1.138474 | 1418.212 | 45.74687 | 91.92472 | 9.718579 | 8.700534 | 4.395403 | 75.67154 | 80.33449 | 2.356764 | 0.8985537 | 0.3059556 | 0.0582118 | 0.04187202 | 68.9191 | 7.095679 | 4.035165
2025-12-25 | Dic. | 2025 | A | 497.7218 | 1.136578 | 1420.185 | 46.04901 | 91.91343 | 9.715733 | 8.696963 | 4.411394 | 76.10393 | 79.99809 | 2.344735 | 0.8980182 | 0.3070021 | 0.05859147 | 0.04188863 | 68.78059 | 7.084115 | 4.03363
2025-12-25 | Dic. | 2025 | B | 499.4151 | 1.135287 | 1416.814 | 45.80173 | 92.18596 | 9.675806 | 8.696166 | 4.418006 | 75.82566 | 80.36008 | 2.34373 | 0.8968399 | 0.3059998 | 0.05817908 | 0.04199865 | 68.84829 | 7.087706 | 4.025803
2025-12-26 | Dic. | 2025 | A | 500.261 | 1.135983 | 1417.057 | 45.98698 | 92.24788 | 9.647912 | 8.651209 | 4.401199 | 76.00838 | 79.95849 | 2.350093 | 0.8943821 | 0.3077762 | 0.05832237 | 0.04189348 | 68.82619 | 7.077246 | 4.032345
2025-12-26 | Dic. | 2025 | B | 500.0477 | 1.137085 | 1418.241 | 46.09865 | 92.37047 | 9.675888 | 8.694643 | 4.415626 | 75.9501 | 80.34161 | 2.343493 | 0.89164 | 0.307154 | 0.05812503 | 0.04179015 | 68.85474 | 7.085264 | 4.022268
2025-12-27 | Dic. | 2025 | A | 497.7461 | 1.133027 | 1413.228 | 46.08728 | 92.60472 | 9.695081 | 8.72228 | 4.412831 | 76.02696 | 80.29228 | 2.346761 | 0.8963552 | 0.307066 | 0.05851398 | 0.04190537 | 68.9331 | 7.083639 | 4.030703
2025-12-27 | Dic. | 2025 | B | 499.2864 | 1.136349 | 1421.918 | 46.05309 | 92.20777 | 9.680598 | 8.703243 | 4.39307 | 75.53673 | 80.37939 | 2.345902 | 0.89373 | 0.3060525 | 0.05826781 | 0.04171815 | 68.87454 | 7.087793 | 4.022981
2025-12-28 | Dic. | 2025 | A | 497.6282 | 1.133122 | 1418.33 | 46.11872 | 92.03836 | 9.686314 | 8.711275 | 4.404216 | 75.65334 | 80.09785 | 2.340665 | 0.8937863 | 0.3072763 | 0.0581182 | 0.04177162 | 68.79405 | 7.073048 | 4.021227
2025-12-28 | Dic. | 2025 | B | 497.8558 | 1.136777 | 1422.52 | 45.96696 | 92.05128 | 9.690469 | 8.658483 | 4.393532 | 75.90068 | 79.85458 | 2.342885 | 0.8977154 | 0.3069465 | 0.05813563 | 0.04172633 | 68.78048 | 7.08176 | 4.028757
2025-12-29 | Dic. | 2025 | A | 498.9064 | 1.129023 | 1419.09 | 45.84104 | 92.16349 | 9.683138 | 8.656595 | 4.407927 | 76.11774 | 80.37793 | 2.349198 | 0.8955916 | 0.3076582 | 0.05851693 | 0.04202933 | 68.81815 | 7.058719 | 4.036297
2025-12-29 | Dic. | 2025 | B | 497.9808 | 1.137847 | 1413.016 | 46.03213 | 91.93792 | 9.672134 | 8.663707 | 4.416234 | 75.87896 | 79.91075 | 2.347947 | 0.8948818 | 0.3077883 | 0.05860489 | 0.04172675 | 68.86816 | 7.090675 | 4.032031
2025-12-30 | Dic. | 2025 | A | 500.9821 | 1.134207 | 1412.914 | 45.8603 | 92.01947 | 9.647172 | 8.709022 | 4.385214 | 75.97992 | 80.12685 | 2.351375 | 0.8963899 | 0.3075592 | 0.0584353 | 0.04199068 | 68.79597 | 7.071088 | 4.032673
2025-12-30 | Dic. | 2025 | B | 498.6617 | 1.137181 | 1420.142 | 46.05676 | 92.5665 | 9.668995 | 8.700401 | 4.390222 | 75.99747 | 80.31477 | 2.340493 | 0.8994227 | 0.307768 | 0.05812037 | 0.04180813 | 68.91973 | 7.085177 | 4.028935
2025-12-31 | Dic. | 2025 | A | 496.9588 | 1.128591 | 1420.037 | 45.86935 | 92.42298 | 9.702587 | 8.652237 | 4.389679 | 75.83596 | 80.24382 | 2.340813 | 0.8954874 | 0.3078042 | 0.05821004 | 0.04181263 | 68.81963 | 7.066627 | 4.025599
2025-12-31 | Dic. | 2025 | B | 501.0748 | 1.135771 | 1415.074 | 45.75036 | 92.39437 | 9.695554 | 8.667507 | 4.384425 | 75.60758 | 80.37346 | 2.34441 | 0.8937897 | 0.3081131 | 0.05812522 | 0.04189453 | 68.92995 | 7.07867 | 4.026074
2026-01-01 | Ene. | 2026 | A | 497.7521 | 1.13158 | 1415.3 | 46.10893 | 91.90619 | 9.660235 | 8.662418 | 4.399024 | 76.08726 | 80.20873 | 2.338084 | 0.8993283 | 0.3067293 | 0.05852505 | 0.0419388 | 68.71439 | 7.069464 | 4.028334
2026-01-01 | Ene. | 2026 | B | 499.9978 | 1.13703 | 1420.3 | 45.83262 | 92.15901 | 9.654711 | 8.720285 | 4.415316 | 75.75907 | 80.35961 | 2.354844 | 0.8925021 | 0.3070511 | 0.05861838 | 0.0419082 | 68.95679 | 7.09114 | 4.031872
2026-01-01 | Ene. | 2026 | A | 499.6614 | 1.132389 | 1418.175 | 46.04053 | 91.9841 | 9.718983 | 8.681578 | 4.393098 | 75.7637 | 80.55035 | 2.342128 | 0.89814 | 0.30788 | 0.05848793 | 0.04194396 | 68.84687 | 7.068475 | 4.02951
2026-01-02 | Ene. | 2026 | B | 497.6374 | 1.129256 | 1414.898 | 45.75576 | 92.51767 | 9.713332 | 8.699861 | 4.40281 | 75.6974 | 80.43101 | 2.339333 | 0.894065 | 0.3062489 | 0.058136 | 0.04186189 | 68.90719 | 7.07584 | 4.017078
2026-01-02 | Ene. | 2026 | A | 497.643 | 1.131191 | 1422.373 | 45.96481 | 92.58186 | 9.709551 | 8.650828 | 4.411757 | 75.82327 | 80.01078 | 2.336933 | 0.8950084 | 0.3061334 | 0.05835614 | 0.04199274 | 68.79144 | 7.077533 | 4.019524
2026-01-03 | Ene. | 2026 | B | 501.3177 | 1.129309 | 1421.791 | 46.00628 | 92.06977 | 9.672067 | 8.666611 | 4.42081 | 76.07985 | 80.1537 | 2.337595 | 0.8927069 | 0.3071762 | 0.05838708 | 0.04182901 | 68.6232 | 7.053683 | 4.017127
2026-01-03 | Ene. | 2026 | A | 499.8472 | 1.128657 | 1417.776 | 46.01974 | 92.50758 | 9.690506 | 8.684544 | 4.389788 | 75.95694 | 80.00281 | 2.351383 | 0.897247 | 0.3059772 | 0.05860926 | 0.04170857 | 68.73685 | 7.066397 | 4.030796
2026-01-04 | Ene. | 2026 | B | 500.4152 | 1.128987 | 1422.92 | 45.87068 | 92.2701 | 9.696846 | 8.693865 | 4.406641 | 75.8097 | 79.96468 | 2.340676 | 0.8928576 | 0.3061065 | 0.05838354 | 0.04180749 | 68.68833 | 7.060248 | 4.017537
2026-01-04 | Ene. | 2026 | A | 498.727 | 1.131345 | 1412.06 | 46.04995 | 92.15877 | 9.726755 | 8.691235 | 4.414413 | 76.03664 | 80.51997 | 2.341036 | 0.8948835 | 0.3069538 | 0.05822845 | 0.04170712 | 68.83611 | 7.074131 | 4.023841
2026-01-05 | Ene. | 2026 | B | 501.1132 | 1.130541 | 1417.242 | 45.83366 | 92.29573 | 9.683018 | 8.690484 | 4.383852 | 75.68286 | 80.19508 | 2.340266 | 0.8967564 | 0.3063095 | 0.05819957 | 0.04169323 | 68.75949 | 7.061785 | 4.020144
2026-01-05 | Ene. | 2026 | A | 497.142 | 1.128532 | 1421.063 | 45.74899 | 91.88287 | 9.666613 | 8.657686 | 4.38392 | 75.85059 | 80.39796 | 2.341963 | 0.8940586 | 0.3067735 | 0.05837131 | 0.04193968 | 68.74717 | 7.066756 | 4.023233
2026-01-06 | Ene. | 2026 | B | 497.5426 | 1.130616 | 1411.569 | 46.08672 | 92.00244 | 9.716045 | 8.715946 | 4.394642 | 76.02192 | 80.06521 | 2.336772 | 0.897148 | 0.3058692 | 0.0581655 | 0.0419345 | 68.65541 | 7.068953 | 4.018503
2026-01-06 | Ene. | 2026 | A | 498.8884 | 1.137053 | 1418.968 | 46.02908 | 91.90267 | 9.702056 | 8.673045 | 4.402133 | 75.90802 | 80.08051 | 2.355631 | 0.8994711 | 0.3075917 | 0.0581733 | 0.04180809 | 68.8696 | 7.08203 | 4.040391
2026-01-07 | Ene. | 2026 | B | 500.2743 | 1.131869 | 1414.787 | 46.0454 | 92.60199 | 9.645681 | 8.703155 | 4.415734 | 75.72337 | 80.22254 | 2.348046 | 0.8958518 | 0.3064161 | 0.05853753 | 0.04202943 | 68.86332 | 7.072418 | 4.029842
2026-01-07 | Ene. | 2026 | A | 501.0243 | 1.130236 | 1416.216 | 45.95146 | 92.28821 | 9.644695 | 8.710292 | 4.400938 | 75.60264 | 80.5064 | 2.33936 | 0.8929307 | 0.3065348 | 0.05850664 | 0.04194223 | 68.75917 | 7.065166 | 4.017623
2026-01-08 | Ene. | 2026 | B | 501.053 | 1.129187 | 1412.779 | 45.93142 | 92.03512 | 9.645989 | 8.683938 | 4.417406 | 75.70137 | 80.12318 | 2.344956 | 0.8935177 | 0.307274 | 0.05814372 | 0.04190141 | 68.70859 | 7.056142 | 4.022866
2026-01-08 | Ene. | 2026 | A | 499.1796 | 1.136184 | 1413.598 | 45.84974 | 92.10735 | 9.702646 | 8.697079 | 4.382871 | 75.95621 | 80.12663 | 2.345338 | 0.8957415 | 0.3072353 | 0.05852448 | 0.04189913 | 68.87023 | 7.081691 | 4.030247
2026-01-09 | Ene. | 2026 | B | 500.1161 | 1.135155 | 1412.371 | 45.77941 | 92.48667 | 9.687303 | 8.647835 | 4.41556 | 75.54831 | 80.463 | 2.34913 | 0.899139 | 0.3063908 | 0.0584208 | 0.04200964 | 69.00908 | 7.099117 | 4.03212
2026-01-09 | Ene. | 2026 | A | 497.8292 | 1.131736 | 1415.702 | 45.92395 | 92.56538 | 9.680177 | 8.666744 | 4.420762 | 75.61167 | 80.05665 | 2.336234 | 0.8949905 | 0.3069308 | 0.05818986 | 0.04187289 | 68.87681 | 7.079508 | 4.017387
2026-01-10 | Ene. | 2026 | B | 497.0731 | 1.131761 | 1413.159 | 46.10739 | 92.46661 | 9.660472 | 8.666675 | 4.409075 | 76.16941 | 80.40662 | 2.35305 | 0.8927843 | 0.3059772 | 0.05812891 | 0.04189332 | 68.83484 | 7.080157 | 4.025179
2026-01-10 | Ene. | 2026 | A | 499.9914 | 1.138095 | 1412.804 | 45.96524 | 92.16563 | 9.709558 | 8.709197 | 4.394162 | 75.57288 | 79.90138 | 2.342035 | 0.8934351 | 0.3078863 | 0.05856342 | 0.04203002 | 68.91612 | 7.080762 | 4.02542
2026-01-11 | Ene. | 2026 | B | 497.9147 | 1.136479 | 1415.3 | 45.77491 | 92.28528 | 9.65967 | 8.720671 | 4.394213 | 75.96352 | 80.50673 | 2.346595 | 0.8946857 | 0.3069269 | 0.05813412 | 0.04190057 | 68.95237 | 7.093979 | 4.02713
2026-01-11 | Ene. | 2026 | A | 498.4895 | 1.132005 | 1415.859 | 45.82683 | 92.50941 | 9.661658 | 8.67634 | 4.394883 | 75.75226 | 80.33067 | 2.337879 | 0.8945128 | 0.3061045 | 0.05839985 | 0.04187385 | 68.86269 | 7.082393 | 4.016429
2026-01-12 | Ene. | 2026 | B | 498.501 | 1.13805 | 1411.871 | 46.05257 | 92.60089 | 9.728862 | 8.660424 | 4.388884 | 76.05112 | 80.1554 | 2.338967 | 0.894569 | 0.3079179 | 0.05852635 | 0.04186573 | 68.93251 | 7.083867 | 4.024436
2026-01-12 | Ene. | 2026 | A | 500.9174 | 1.135184 | 1414.845 | 46.00881 | 91.89961 | 9.715276 | 8.666636 | 4.399552 | 76.0041 | 80.26916 | 2.353009 | 0.8945741 | 0.307815 | 0.05846345 | 0.04172669 | 68.83537 | 7.075979 | 4.03366
2026-01-13 | Ene. | 2026 | B | 497.2117 | 1.134284 | 1413.139 | 45.99152 | 92.01145 | 9.661584 | 8.71748 | 4.383167 | 76.00031 | 80.545 | 2.342234 | 0.8922169 | 0.3074919 | 0.0584978 | 0.04198854 | 68.84706 | 7.082006 | 4.023894
2026-01-13 | Ene. | 2026 | A | 501.0079 | 1.134301 | 1418.301 | 46.01846 | 92.16127 | 9.714065 | 8.663618 | 4.418579 | 76.03951 | 80.17879 | 2.349485 | 0.8925428 | 0.3072516 | 0.05850335 | 0.04174549 | 68.81627 | 7.071256 | 4.027255
2026-01-14 | Ene. | 2026 | B | 498.3981 | 1.132201 | 1412.98 | 45.93899 | 92.07727 | 9.668902 | 8.697034 | 4.400054 | 75.57897 | 79.93737 | 2.347661 | 0.8971593 | 0.3068301 | 0.05840969 | 0.04197113 | 68.83621 | 7.075515 | 4.030765
2026-01-14 | Ene. | 2026 | A | 498.5614 | 1.13356 | 1415.392 | 46.00117 | 92.24786 | 9.695581 | 8.709586 | 4.413501 | 75.97329 | 80.547 | 2.348487 | 0.8991687 | 0.3077136 | 0.05862005 | 0.04181609 | 68.97334 | 7.086446 | 4.037877
2026-01-15 | Ene. | 2026 | B | 498.0214 | 1.130751 | 1412.948 | 46.01641 | 92.19122 | 9.648888 | 8.651402 | 4.410929 | 75.88325 | 79.90139 | 2.348143 | 0.8916864 | 0.3068445 | 0.05816252 | 0.04197412 | 68.69877 | 7.067461 | 4.023494
2026-01-15 | Ene. | 2026 | A | 499.9804 | 1.137095 | 1415.792 | 45.92706 | 92.58601 | 9.663798 | 8.662462 | 4.39896 | 75.95397 | 79.98642 | 2.354435 | 0.8965797 | 0.3083355 | 0.0581339 | 0.04203204 | 68.93023 | 7.081684 | 4.037141
2026-01-16 | Ene. | 2026 | B | 500.4953 | 1.131391 | 1419.11 | 45.73351 | 92.68041 | 9.714309 | 8.683578 | 4.420421 | 75.75952 | 80.07838 | 2.356192 | 0.8971287 | 0.3078611 | 0.05816785 | 0.0420147 | 69.00073 | 7.072734 | 4.038111
2026-01-16 | Ene. | 2026 | A | 499.8231 | 1.138558 | 1421.418 | 46.07328 | 91.95847 | 9.685409 | 8.674682 | 4.395143 | 75.84094 | 80.2631 | 2.338118 | 0.893071 | 0.3073274 | 0.05826354 | 0.04170523 | 68.79614 | 7.08091 | 4.019321
2026-01-17 | Ene. | 2026 | B | 499.7275 | 1.137912 | 1413.241 | 46.06147 | 92.04542 | 9.674189 | 8.692761 | 4.416187 | 75.84074 | 80.08662 | 2.339213 | 0.8940974 | 0.3081703 | 0.05821793 | 0.04192226 | 68.86676 | 7.082014 | 4.022724
2026-01-17 | Ene. | 2026 | A | 499.1563 | 1.131131 | 1413.381 | 45.87561 | 92.40451 | 9.676497 | 8.681902 | 4.400453 | 75.79686 | 79.92389 | 2.338109 | 0.8930286 | 0.3062928 | 0.05813318 | 0.04185529 | 68.72058 | 7.06898 | 4.016954
2026-01-18 | Ene. | 2026 | B | 498.2393 | 1.137185 | 1420.258 | 45.94127 | 92.56199 | 9.707017 | 8.711951 | 4.410991 | 75.73137 | 79.98972 | 2.339483 | 0.8967299 | 0.3062107 | 0.05841192 | 0.04201074 | 68.9179 | 7.095884 | 4.02208
2026-01-18 | Ene. | 2026 | A | 498.3305 | 1.135097 | 1421.132 | 46.12056 | 92.04977 | 9.699721 | 8.712373 | 4.396101 | 75.83661 | 80.10571 | 2.339873 | 0.8931435 | 0.3069323 | 0.05845103 | 0.04176715 | 68.77328 | 7.079591 | 4.019866
2026-01-19 | Ene. | 2026 | B | 497.3291 | 1.131801 | 1421.972 | 46.0447 | 92.17594 | 9.684339 | 8.674894 | 4.405129 | 75.8286 | 80.5351 | 2.339744 | 0.8980444 | 0.3085148 | 0.05844024 | 0.04181614 | 68.93016 | 7.075334 | 4.030465
2026-01-19 | Ene. | 2026 | A | 497.4386 | 1.133749 | 1419.161 | 45.9449 | 91.94401 | 9.693793 | 8.711135 | 4.404542 | 75.64827 | 80.37769 | 2.353579 | 0.892435 | 0.3083493 | 0.05854634 | 0.041694 | 68.96075 | 7.082702 | 4.03451
2026-01-20 | Ene. | 2026 | B | 501.1496 | 1.13138 | 1412.853 | 45.73155 | 92.14121 | 9.720725 | 8.656134 | 4.405618 | 75.79026 | 80.54312 | 2.341542 | 0.8993058 | 0.3071304 | 0.05822236 | 0.04187386 | 68.89419 | 7.070156 | 4.029466
2026-01-20 | Ene. | 2026 | A | 500.3149 | 1.135713 | 1410.882 | 46.08727 | 92.67963 | 9.686668 | 8.67627 | 4.405314 | 75.96355 | 80.06821 | 2.346089 | 0.8963024 | 0.3066249 | 0.05827563 | 0.0418031 | 68.87694 | 7.083525 | 4.027907
2026-01-21 | Ene. | 2026 | B | 497.169 | 1.133007 | 1421.991 | 46.09469 | 92.5557 | 9.695238 | 8.670788 | 4.390851 | 76.09432 | 80.31324 | 2.356484 | 0.8989947 | 0.3081106 | 0.05830922 | 0.0417393 | 68.95315 | 7.080609 | 4.044111
2026-01-21 | Ene. | 2026 | A | 499.6846 | 1.132318 | 1418.336 | 45.90556 | 92.23641 | 9.65217 | 8.71463 | 4.412132 | 75.62979 | 80.51916 | 2.356035 | 0.8950564 | 0.3078612 | 0.05844808 | 0.04174931 | 68.9889 | 7.079123 | 4.037137
2026-01-22 | Ene. | 2026 | B | 499.8711 | 1.129129 | 1411.193 | 45.7328 | 92.23594 | 9.67305 | 8.688094 | 4.398917 | 75.80594 | 80.41401 | 2.341089 | 0.8988071 | 0.3058624 | 0.05850563 | 0.04175316 | 68.80494 | 7.071998 | 4.024432
2026-01-22 | Ene. | 2026 | A | 501.0175 | 1.128937 | 1418.148 | 46.04126 | 92.11496 | 9.721585 | 8.706104 | 4.395569 | 76.05168 | 80.10412 | 2.354346 | 0.8990458 | 0.3081285 | 0.05835145 | 0.04204149 | 68.79091 | 7.046437 | 4.04166
2026-01-23 | Ene. | 2026 | B | 499.5341 | 1.129396 | 1419.001 | 45.76742 | 92.56387 | 9.654564 | 8.672469 | 4.402813 | 76.02058 | 80.01781 | 2.340762 | 0.8944181 | 0.3068487 | 0.05812968 | 0.04179991 | 68.75098 | 7.057832 | 4.019017
2026-01-23 | Ene. | 2026 | A | 498.3139 | 1.134773 | 1410.897 | 45.84099 | 92.0343 | 9.682979 | 8.720365 | 4.385076 | 76.03044 | 80.41366 | 2.341351 | 0.8966654 | 0.3070489 | 0.05840779 | 0.04202857 | 68.86239 | 7.083451 | 4.027296
2026-01-24 | Ene. | 2026 | B | 497.5306 | 1.132782 | 1416.564 | 46.06961 | 92.51155 | 9.670298 | 8.715131 | 4.38367 | 76.17484 | 80.30721 | 2.340001 | 0.8953463 | 0.3069541 | 0.05843407 | 0.04198232 | 68.81699 | 7.075649 | 4.024557
2026-01-24 | Ene. | 2026 | A | 500.1409 | 1.137382 | 1412.184 | 46.12267 | 91.90342 | 9.651492 | 8.711209 | 4.384821 | 75.92798 | 80.22864 | 2.345929 | 0.8936627 | 0.307941 | 0.05862018 | 0.04196163 | 68.82704 | 7.074499 | 4.030099
2026-01-25 | Ene. | 2026 | B | 498.6577 | 1.135677 | 1418.34 | 45.92942 | 92.56169 | 9.684482 | 8.683952 | 4.396499 | 76.15275 | 80.39984 | 2.346508 | 0.8919061 | 0.3083033 | 0.05828106 | 0.0417562 | 68.98692 | 7.083312 | 4.028602
2026-01-25 | Ene. | 2026 | A | 497.0447 | 1.133375 | 1418.725 | 45.95525 | 92.01904 | 9.683926 | 8.658041 | 4.390315 | 76.0205 | 80.13098 | 2.335952 | 0.8974352 | 0.3067588 | 0.05833626 | 0.04173548 | 68.74006 | 7.07626 | 4.02077
2026-01-26 | Ene. | 2026 | B | 500.9992 | 1.135732 | 1414.036 | 45.9029 | 91.91696 | 9.704791 | 8.718888 | 4.392222 | 76.01013 | 79.9254 | 2.347226 | 0.8991435 | 0.3084308 | 0.05816346 | 0.04171276 | 68.80379 | 7.068981 | 4.034277
2026-01-26 | Ene. | 2026 | A | 499.5789 | 1.132247 | 1415.767 | 45.73197 | 92.68077 | 9.716306 | 8.671692 | 4.413096 | 75.8388 | 80.03323 | 2.353581 | 0.8924357 | 0.307236 | 0.05813641 | 0.04171303 | 68.9346 | 7.08092 | 4.031073
2026-01-27 | Ene. | 2026 | B | 498.5298 | 1.130837 | 1421.204 | 45.87971 | 92.57071 | 9.717413 | 8.695448 | 4.409663 | 75.87211 | 80.13144 | 2.337511 | 0.8955557 | 0.3082266 | 0.05833163 | 0.04189791 | 68.92921 | 7.069606 | 4.02487
2026-01-27 | Ene. | 2026 | A | 498.3673 | 1.134175 | 1421.877 | 45.80298 | 92.39419 | 9.713851 | 8.710012 | 4.384731 | 75.8162 | 80.19047 | 2.340055 | 0.8946511 | 0.3083407 | 0.05843559 | 0.04203335 | 68.90653 | 7.07737 | 4.025589
2026-01-28 | Ene. | 2026 | B | 499.8553 | 1.135998 | 1419.324 | 45.91531 | 92.15563 | 9.72618 | 8.658496 | 4.406121 | 76.04498 | 80.52515 | 2.337792 | 0.8951554 | 0.3067904 | 0.05861846 | 0.04177508 | 68.87842 | 7.086465 | 4.019314
2026-01-28 | Ene. | 2026 | A | 498.7403 | 1.129899 | 1411.397 | 45.93708 | 92.58323 | 9.698718 | 8.667146 | 4.384427 | 76.09795 | 79.89696 | 2.342735 | 0.8979609 | 0.3066338 | 0.05847217 | 0.04198142 | 68.74514 | 7.066353 | 4.027892
2026-01-29 | Ene. | 2026 | B | 499.6693 | 1.132733 | 1419.904 | 46.02201 | 92.1034 | 9.684444 | 8.724327 | 4.386225 | 75.93266 | 80.30191 | 2.349775 | 0.8955918 | 0.3058714 | 0.05839347 | 0.04195068 | 68.76022 | 7.072302 | 4.027495
2026-01-29 | Ene. | 2026 | A | 497.2417 | 1.13414 | 1415.382 | 45.74179 | 92.62463 | 9.708496 | 8.706435 | 4.413231 | 76.04287 | 80.00999 | 2.352755 | 0.8976369 | 0.3071473 | 0.05829912 | 0.04169514 | 68.98937 | 7.090941 | 4.034609
2026-01-30 | Ene. | 2026 | B | 497.4428 | 1.131876 | 1410.972 | 45.85271 | 92.1969 | 9.684295 | 8.715151 | 4.397592 | 75.97371 | 80.4164 | 2.356329 | 0.8937526 | 0.3076745 | 0.05848214 | 0.04201021 | 68.94848 | 7.075832 | 4.036488
2026-01-30 | Ene. | 2026 | A | 499.4619 | 1.131285 | 1412.528 | 46.05714 | 92.1595 | 9.701642 | 8.64866 | 4.395397 | 75.76318 | 79.93988 | 2.354443 | 0.8987282 | 0.3071121 | 0.05817031 | 0.0420024 | 68.80063 | 7.070178 | 4.038951
2026-01-31 | Ene. | 2026 | B | 497.4067 | 1.135706 | 1412.946 | 45.99367 | 92.09077 | 9.652021 | 8.662147 | 4.384338 | 76.00088 | 79.87992 | 2.346053 | 0.8961402 | 0.3081532 | 0.05856565 | 0.04199935 | 68.83247 | 7.076621 | 4.034321
2026-01-31 | Ene. | 2026 | A | 498.0032 | 1.132706 | 1413.06 | 46.1278 | 92.35057 | 9.671557 | 8.685524 | 4.404942 | 76.17337 | 80.47462 | 2.337929 | 0.8939561 | 0.3075552 | 0.05855439 | 0.04191247 | 68.83619 | 7.075659 | 4.021433
2026-02-01 | Feb. | 2026 | B | 499.8233 | 1.135228 | 1417.692 | 45.74146 | 92.68027 | 9.672345 | 8.657005 | 4.386574 | 76.02913 | 80.17114 | 2.347965 | 0.8926308 | 0.3084314 | 0.05838325 | 0.0418078 | 68.94009 | 7.077383 | 4.027959
2026-02-01 | Feb. | 2026 | A | 498.118 | 1.13376 | 1413.708 | 45.99036 | 92.4936 | 9.722648 | 8.687771 | 4.389348 | 75.61906 | 80.0717 | 2.348836 | 0.8915766 | 0.3058826 | 0.0585785 | 0.04190158 | 68.88581 | 7.088756 | 4.02399
2026-02-02 | Feb. | 2026 | B | 497.8458 | 1.13511 | 1413.196 | 45.89675 | 92.60547 | 9.663849 | 8.695321 | 4.414368 | 76.08435 | 80.06621 | 2.352151 | 0.8987774 | 0.3084018 | 0.05858596 | 0.04200924 | 69.04271 | 7.081238 | 4.042203
2026-02-02 | Feb. | 2026 | A | 497.152 | 1.135553 | 1418.395 | 46.02919 | 91.88526 | 9.646321 | 8.723583 | 4.398462 | 76.07518 | 80.52106 | 2.354566 | 0.8967195 | 0.3072579 | 0.05830386 | 0.04170285 | 68.87626 | 7.087773 | 4.037429
2026-02-03 | Feb. | 2026 | B | 498.1847 | 1.129232 | 1412.1 | 45.96852 | 92.00694 | 9.725533 | 8.692633 | 4.406782 | 76.17059 | 80.26318 | 2.340501 | 0.8951999 | 0.3078438 | 0.05833478 | 0.04179227 | 68.74771 | 7.060354 | 4.026184
2026-02-03 | Feb. | 2026 | A | 501.3196 | 1.13396 | 1418.908 | 45.85863 | 92.50351 | 9.721608 | 8.670415 | 4.400682 | 75.6469 | 80.38913 | 2.35586 | 0.8948706 | 0.3071228 | 0.05850763 | 0.04173877 | 69.00525 | 7.084637 | 4.034751
2026-02-04 | Feb. | 2026 | B | 501.1141 | 1.13146 | 1412.831 | 46.07471 | 91.87966 | 9.661244 | 8.680587 | 4.409003 | 75.63847 | 79.99113 | 2.349485 | 0.8966485 | 0.3077451 | 0.0584033 | 0.04187577 | 68.71694 | 7.060078 | 4.031385
2026-02-04 | Feb. | 2026 | A | 500.0248 | 1.131168 | 1411.03 | 45.79656 | 92.56779 | 9.644539 | 8.719937 | 4.400527 | 75.57508 | 79.9138 | 2.340549 | 0.8947118 | 0.3069637 | 0.0581331 | 0.04187735 | 68.80236 | 7.071791 | 4.018795
2026-02-05 | Feb. | 2026 | B | 499.1135 | 1.132562 | 1413.948 | 46.02586 | 92.55732 | 9.701426 | 8.690562 | 4.40089 | 75.71337 | 80.41856 | 2.338765 | 0.8941298 | 0.3078543 | 0.05816158 | 0.04168607 | 68.89344 | 7.075955 | 4.020461
2026-02-05 | Feb. | 2026 | A | 500.6703 | 1.133882 | 1420.539 | 45.7183 | 92.41617 | 9.688754 | 8.673964 | 4.403648 | 75.90917 | 79.92814 | 2.340402 | 0.8943746 | 0.307395 | 0.05830248 | 0.04174519 | 68.83446 | 7.073132 | 4.021676
2026-02-06 | Feb. | 2026 | B | 500.2127 | 1.130806 | 1411.547 | 45.90266 | 92.32397 | 9.706409 | 8.678602 | 4.408916 | 75.58745 | 79.89899 | 2.354946 | 0.896176 | 0.307026 | 0.05846251 | 0.04177393 | 68.8751 | 7.07535 | 4.034983
2026-02-06 | Feb. | 2026 | A | 498.4987 | 1.134544 | 1413.328 | 46.03693 | 92.48118 | 9.645463 | 8.686093 | 4.416842 | 75.74319 | 79.89145 | 2.354838 | 0.8948076 | 0.3084361 | 0.05861266 | 0.04182465 | 68.98948 | 7.083071 | 4.039205
2026-02-07 | Feb. | 2026 | B | 498.5552 | 1.129988 | 1422.347 | 45.92429 | 92.61756 | 9.689737 | 8.715179 | 4.386342 | 75.73227 | 80.15314 | 2.354228 | 0.897706 | 0.3059529 | 0.05849258 | 0.04186734 | 68.86587 | 7.075023 | 4.035929
2026-02-07 | Feb. | 2026 | A | 498.42 | 1.134534 | 1420.566 | 45.72794 | 92.40703 | 9.666663 | 8.723777 | 4.387181 | 76.00634 | 80.51058 | 2.335733 | 0.8963898 | 0.3073979 | 0.05819382 | 0.04195228 | 68.85401 | 7.081301 | 4.023183
2026-02-08 | Feb. | 2026 | B | 500.5265 | 1.130103 | 1414.646 | 45.85274 | 92.13262 | 9.649251 | 8.677582 | 4.394761 | 76.05327 | 80.33383 | 2.342237 | 0.8978992 | 0.3083 | 0.05862142 | 0.0419211 | 68.80859 | 7.058997 | 4.03305
2026-02-08 | Feb. | 2026 | A | 497.6868 | 1.131926 | 1412.753 | 45.8943 | 92.29966 | 9.714166 | 8.710898 | 4.385389 | 75.80971 | 79.95657 | 2.354848 | 0.8982669 | 0.3059246 | 0.05817435 | 0.04200362 | 68.83629 | 7.083018 | 4.035758
2026-02-09 | Feb. | 2026 | B | 500.4512 | 1.137521 | 1421.471 | 45.77178 | 91.97763 | 9.720191 | 8.649003 | 4.385924 | 76.12087 | 80.15189 | 2.343 | 0.8957486 | 0.3079544 | 0.0584849 | 0.04196156 | 68.83278 | 7.076031 | 4.030283
2026-02-09 | Feb. | 2026 | A | 499.5239 | 1.134373 | 1423.33 | 46.03604 | 92.16237 | 9.700926 | 8.662902 | 4.390957 | 75.72933 | 80.50146 | 2.347487 | 0.8989273 | 0.3085003 | 0.05846134 | 0.04175772 | 68.94573 | 7.076536 | 4.034446
2026-02-10 | Feb. | 2026 | B | 499.6214 | 1.129453 | 1412.301 | 46.12487 | 92.61085 | 9.694853 | 8.66262 | 4.413864 | 76.02422 | 80.27877 | 2.340602 | 0.8972008 | 0.3076643 | 0.05833274 | 0.0417125 | 68.85332 | 7.066226 | 4.02379
2026-02-10 | Feb. | 2026 | A | 498.815 | 1.137245 | 1413.883 | 46.10351 | 92.28297 | 9.714498 | 8.72418 | 4.414627 | 75.72044 | 79.95486 | 2.345695 | 0.893034 | 0.3070999 | 0.0584674 | 0.04184595 | 68.92974 | 7.08902 | 4.024908
2026-02-11 | Feb. | 2026 | B | 500.2726 | 1.136823 | 1415.516 | 46.08591 | 92.16668 | 9.683665 | 8.648715 | 4.406146 | 75.94343 | 80.04512 | 2.337886 | 0.8944321 | 0.3059799 | 0.05835333 | 0.04191878 | 68.70657 | 7.078138 | 4.017481
2026-02-11 | Feb. | 2026 | A | 497.6224 | 1.132055 | 1421.691 | 45.75445 | 92.36074 | 9.715529 | 8.655154 | 4.403463 | 75.71524 | 80.54526 | 2.339 | 0.895846 | 0.3084267 | 0.05831087 | 0.04194617 | 68.9975 | 7.074827 | 4.027818
2026-02-12 | Feb. | 2026 | B | 501.1484 | 1.134715 | 1417.913 | 45.89962 | 91.94264 | 9.694549 | 8.653542 | 4.4129 | 76.05181 | 80.23098 | 2.354558 | 0.896099 | 0.3060376 | 0.05829056 | 0.04203746 | 68.72151 | 7.075976 | 4.03154
2026-02-12 | Feb. | 2026 | A | 497.4039 | 1.138543 | 1414.845 | 45.98032 | 92.28301 | 9.72843 | 8.666387 | 4.414016 | 75.92173 | 80.36992 | 2.348037 | 0.8984445 | 0.3070802 | 0.05828695 | 0.04201771 | 68.99425 | 7.098874 | 4.03457
2026-02-13 | Feb. | 2026 | B | 501.1708 | 1.131841 | 1413.804 | 45.77074 | 92.3739 | 9.722955 | 8.70937 | 4.405634 | 75.92861 | 80.43529 | 2.346775 | 0.8968803 | 0.3079803 | 0.0585197 | 0.04173268 | 68.95514 | 7.072363 | 4.030327
2026-02-13 | Feb. | 2026 | A | 501.3148 | 1.135562 | 1413.968 | 45.81728 | 92.65182 | 9.670231 | 8.688146 | 4.383213 | 75.75255 | 80.03718 | 2.339295 | 0.8956895 | 0.308389 | 0.05817867 | 0.0420116 | 68.86244 | 7.070926 | 4.024268
2026-02-14 | Feb. | 2026 | B | 500.2647 | 1.136746 | 1418.256 | 45.73165 | 92.63616 | 9.680358 | 8.664027 | 4.405448 | 75.94019 | 79.97482 | 2.345403 | 0.8954166 | 0.3072144 | 0.05823678 | 0.04190984 | 68.90994 | 7.084972 | 4.026714
2026-02-14 | Feb. | 2026 | A | 499.3202 | 1.129859 | 1423.364 | 45.76147 | 91.92935 | 9.679515 | 8.682249 | 4.395901 | 76.08609 | 80.35445 | 2.355284 | 0.8939896 | 0.3082718 | 0.0582631 | 0.04168011 | 68.85452 | 7.060263 | 4.034925
2026-02-15 | Feb. | 2026 | B | 498.4902 | 1.138227 | 1416.994 | 45.86506 | 92.24756 | 9.670586 | 8.657362 | 4.400217 | 76.14758 | 80.09536 | 2.355933 | 0.899238 | 0.3070076 | 0.05859078 | 0.04168521 | 68.95602 | 7.093091 | 4.041369
2026-02-15 | Feb. | 2026 | A | 497.3788 | 1.131714 | 1416.178 | 45.86265 | 92.51187 | 9.698446 | 8.721828 | 4.401314 | 75.8477 | 80.33759 | 2.339775 | 0.8991887 | 0.3059938 | 0.05852566 | 0.04187062 | 68.89873 | 7.088087 | 4.026636
2026-02-16 | Feb. | 2026 | B | 498.8628 | 1.136941 | 1421.178 | 45.86122 | 92.12291 | 9.678238 | 8.709303 | 4.405195 | 76.14826 | 80.24347 | 2.351485 | 0.8942885 | 0.306344 | 0.05855267 | 0.0420467 | 68.83312 | 7.082331 | 4.033733
2026-02-16 | Feb. | 2026 | A | 500.7034 | 1.133277 | 1415.084 | 46.12377 | 92.50728 | 9.65477 | 8.665462 | 4.399848 | 75.98197 | 80.32681 | 2.350535 | 0.8951617 | 0.3082292 | 0.05817108 | 0.04176406 | 68.83504 | 7.069706 | 4.031733
2026-02-17 | Feb. | 2026 | B | 498.1455 | 1.130961 | 1420.45 | 45.94366 | 92.26868 | 9.70275 | 8.670333 | 4.393645 | 76.02051 | 80.11363 | 2.338084 | 0.8943907 | 0.308328 | 0.05847693 | 0.04171435 | 68.79227 | 7.068345 | 4.022358
2026-02-17 | Feb. | 2026 | A | 497.119 | 1.134416 | 1411.882 | 45.88445 | 92.45264 | 9.690314 | 8.663988 | 4.406774 | 76.04027 | 80.25881 | 2.348576 | 0.8927068 | 0.3069323 | 0.05855405 | 0.04175278 | 68.94155 | 7.088942 | 4.027595
2026-02-18 | Feb. | 2026 | B | 499.1099 | 1.129494 | 1421.828 | 46.03862 | 92.44341 | 9.662223 | 8.698719 | 4.383534 | 75.86398 | 80.52683 | 2.343247 | 0.8941496 | 0.3085712 | 0.05853834 | 0.04183396 | 68.85024 | 7.064457 | 4.026684
2026-02-18 | Feb. | 2026 | A | 498.6547 | 1.128526 | 1419.136 | 45.83703 | 92.31201 | 9.72024 | 8.673812 | 4.402863 | 75.88555 | 80.45477 | 2.353177 | 0.8927321 | 0.308218 | 0.05855269 | 0.04170653 | 68.95267 | 7.06357 | 4.033508
2026-02-19 | Feb. | 2026 | B | 497.9549 | 1.129858 | 1415.941 | 45.99499 | 92.54045 | 9.724146 | 8.656698 | 4.41701 | 75.99834 | 80.55869 | 2.339645 | 0.8933973 | 0.3067233 | 0.05845923 | 0.04197636 | 68.84873 | 7.076371 | 4.020217
2026-02-19 | Feb. | 2026 | A | 498.1742 | 1.129149 | 1413.527 | 45.86738 | 92.43935 | 9.677135 | 8.69295 | 4.411445 | 75.76521 | 80.1889 | 2.342629 | 0.8930349 | 0.3063073 | 0.05840721 | 0.04203399 | 68.78792 | 7.073577 | 4.021132
2026-02-20 | Feb. | 2026 | B | 500.3181 | 1.135337 | 1416.084 | 45.99622 | 92.28413 | 9.682654 | 8.689763 | 4.403139 | 76.13943 | 80.43376 | 2.344525 | 0.898382 | 0.3078124 | 0.05823733 | 0.04174977 | 68.86794 | 7.079711 | 4.03191
2026-02-20 | Feb. | 2026 | A | 498.6542 | 1.133588 | 1411.545 | 45.99114 | 92.31315 | 9.661926 | 8.649229 | 4.393862 | 76.08837 | 80.07299 | 2.343541 | 0.8986077 | 0.3074879 | 0.05849554 | 0.04197754 | 68.81214 | 7.072656 | 4.031013
2026-02-21 | Feb. | 2026 | B | 499.6488 | 1.12984 | 1414.074 | 45.78396 | 91.86954 | 9.695328 | 8.6496 | 4.385269 | 75.78711 | 80.3702 | 2.346158 | 0.8971706 | 0.3058434 | 0.05821276 | 0.04188562 | 68.74659 | 7.068877 | 4.026833
2026-02-21 | Feb. | 2026 | A | 501.3121 | 1.138222 | 1418.956 | 45.74438 | 92.03368 | 9.674287 | 8.682092 | 4.4207 | 75.71708 | 80.02501 | 2.348967 | 0.8980506 | 0.3071248 | 0.05829932 | 0.04186884 | 68.90039 | 7.089692 | 4.031315
2026-02-22 | Feb. | 2026 | B | 498.6609 | 1.132432 | 1415.381 | 45.80558 | 91.91605 | 9.712888 | 8.680132 | 4.387523 | 76.0689 | 80.07475 | 2.342137 | 0.8928362 | 0.3082065 | 0.05850145 | 0.0420033 | 68.75694 | 7.06212 | 4.025566
2026-02-22 | Feb. | 2026 | A | 499.093 | 1.136292 | 1410.842 | 45.96111 | 91.9052 | 9.700089 | 8.690579 | 4.410894 | 75.88466 | 80.40698 | 2.342078 | 0.8981082 | 0.3069441 | 0.05844376 | 0.04191176 | 68.89479 | 7.087771 | 4.028009
2026-02-23 | Feb. | 2026 | B | 500.609 | 1.131465 | 1411.512 | 46.11529 | 92.53522 | 9.649974 | 8.664354 | 4.385115 | 76.09326 | 79.95177 | 2.349086 | 0.8960589 | 0.3064725 | 0.05850699 | 0.04176912 | 68.72713 | 7.059728 | 4.029545
2026-02-23 | Feb. | 2026 | A | 501.0453 | 1.138344 | 1417.952 | 46.06748 | 92.01594 | 9.701218 | 8.682154 | 4.419681 | 76.04715 | 80.50799 | 2.342498 | 0.8939461 | 0.3060919 | 0.05839185 | 0.04195586 | 68.79007 | 7.086823 | 4.021684
2026-02-24 | Feb. | 2026 | B | 499.232 | 1.134131 | 1420.31 | 45.86963 | 92.10413 | 9.71526 | 8.686067 | 4.398965 | 76.03927 | 80.09986 | 2.356684 | 0.8978007 | 0.3085483 | 0.05821551 | 0.04176075 | 68.92945 | 7.07206 | 4.042944
2026-02-24 | Feb. | 2026 | A | 500.9522 | 1.135518 | 1412.039 | 45.90777 | 91.99221 | 9.675796 | 8.662916 | 4.388316 | 75.90582 | 80.32127 | 2.354039 | 0.8921724 | 0.3079342 | 0.0586063 | 0.04198093 | 68.88114 | 7.07239 | 4.034731
2026-02-25 | Feb. | 2026 | B | 499.7863 | 1.135375 | 1420.573 | 45.8515 | 92.33315 | 9.700954 | 8.660865 | 4.420785 | 75.77091 | 80.41692 | 2.344729 | 0.8974512 | 0.3072468 | 0.05816575 | 0.04197744 | 68.95738 | 7.082383 | 4.030104
2026-02-25 | Feb. | 2026 | A | 498.6569 | 1.130875 | 1416.484 | 45.78396 | 92.47871 | 9.698248 | 8.711517 | 4.384104 | 76.17073 | 79.90394 | 2.350315 | 0.8967862 | 0.3073454 | 0.05824031 | 0.0418414 | 68.78948 | 7.06937 | 4.032715
2026-02-26 | Feb. | 2026 | B | 497.8178 | 1.133866 | 1415.05 | 45.99249 | 92.28005 | 9.683225 | 8.710418 | 4.397803 | 75.70328 | 80.06646 | 2.355156 | 0.8977232 | 0.3060115 | 0.05848388 | 0.04192187 | 68.88217 | 7.08797 | 4.040642
2026-02-26 | Feb. | 2026 | A | 498.6158 | 1.12851 | 1420.107 | 46.10502 | 92.22143 | 9.670413 | 8.662626 | 4.411118 | 75.89068 | 79.94159 | 2.33986 | 0.8969259 | 0.3063675 | 0.05850807 | 0.04171126 | 68.7147 | 7.061392 | 4.022558
2026-02-27 | Feb. | 2026 | B | 500.1228 | 1.128604 | 1415.457 | 45.86862 | 92.06346 | 9.675225 | 8.651017 | 4.407363 | 75.66289 | 80.03411 | 2.339625 | 0.8960529 | 0.3068202 | 0.05845701 | 0.04189931 | 68.73978 | 7.056546 | 4.021029
2026-02-27 | Feb. | 2026 | A | 498.6128 | 1.131697 | 1411.451 | 45.91677 | 92.52912 | 9.676229 | 8.685095 | 4.411173 | 75.65623 | 80.25846 | 2.35462 | 0.8968219 | 0.3066815 | 0.05834797 | 0.0417908 | 68.99794 | 7.082333 | 4.033726
2026-02-28 | Feb. | 2026 | B | 497.3322 | 1.132493 | 1422.48 | 45.94285 | 92.64939 | 9.692867 | 8.688943 | 4.413897 | 75.72765 | 80.40577 | 2.346542 | 0.8943133 | 0.3071235 | 0.05861607 | 0.0417354 | 68.99628 | 7.083607 | 4.027537
2026-02-28 | Feb. | 2026 | A | 497.6336 | 1.136062 | 1415.799 | 45.79156 | 92.57508 | 9.684444 | 8.695346 | 4.38593 | 76.07251 | 80.08617 | 2.355584 | 0.8972551 | 0.3079259 | 0.05823577 | 0.04181872 | 68.99362 | 7.086379 | 4.040537
2026-03-01 | Mar. | 2026 | B | 499.7836 | 1.13371 | 1420.558 | 45.80594 | 92.18262 | 9.654026 | 8.700052 | 4.392716 | 76.03972 | 80.00218 | 2.336297 | 0.8943011 | 0.3082114 | 0.05853368 | 0.04179615 | 68.79833 | 7.067986 | 4.021719
2026-03-01 | Mar. | 2026 | A | 499.2428 | 1.133338 | 1416.84 | 45.90278 | 91.97487 | 9.691299 | 8.711039 | 4.41359 | 75.8328 | 80.55381 | 2.352652 | 0.8940389 | 0.3082875 | 0.0582974 | 0.0416979 | 68.93638 | 7.077873 | 4.033616
2026-03-02 | Mar. | 2026 | B | 500.7572 | 1.133408 | 1421.903 | 45.92798 | 92.68949 | 9.678227 | 8.678013 | 4.39549 | 75.94392 | 79.88967 | 2.351624 | 0.8933075 | 0.3070285 | 0.05857789 | 0.04179346 | 68.82873 | 7.074428 | 4.027928
2026-03-02 | Mar. | 2026 | A | 499.8943 | 1.137472 | 1419.789 | 45.98845 | 92.34603 | 9.678728 | 8.65924 | 4.407743 | 75.93045 | 79.87929 | 2.336503 | 0.89615 | 0.3079707 | 0.05847412 | 0.04195405 | 68.82898 | 7.080369 | 4.024552
2026-03-03 | Mar. | 2026 | B | 501.1032 | 1.131277 | 1411.109 | 45.81788 | 92.29648 | 9.655764 | 8.667901 | 4.414514 | 75.94188 | 80.49566 | 2.341994 | 0.8994915 | 0.3074269 | 0.05844809 | 0.04182909 | 68.86471 | 7.068054 | 4.027864
2026-03-03 | Mar. | 2026 | A | 498.5529 | 1.134913 | 1416.98 | 46.10445 | 92.26382 | 9.683224 | 8.684491 | 4.387826 | 75.9473 | 79.90663 | 2.345371 | 0.8973404 | 0.3068845 | 0.05834916 | 0.04199164 | 68.76376 | 7.081492 | 4.028459
2026-03-04 | Mar. | 2026 | B | 498.9592 | 1.134672 | 1416.679 | 45.9083 | 91.95132 | 9.686206 | 8.712542 | 4.413007 | 75.96773 | 79.92687 | 2.345036 | 0.8916144 | 0.3064655 | 0.05812265 | 0.04200324 | 68.73702 | 7.071873 | 4.021585
2026-03-04 | Mar. | 2026 | A | 499.8051 | 1.13343 | 1418.167 | 46.06059 | 92.15169 | 9.687125 | 8.659089 | 4.383818 | 76.16367 | 80.08858 | 2.355374 | 0.8934532 | 0.307471 | 0.05860408 | 0.04169157 | 68.79889 | 7.068043 | 4.034941
2026-03-05 | Mar. | 2026 | B | 500.7172 | 1.134025 | 1422.938 | 45.95206 | 92.47202 | 9.695535 | 8.720007 | 4.382551 | 75.59702 | 80.18094 | 2.342593 | 0.8977425 | 0.307133 | 0.05822641 | 0.04175824 | 68.84494 | 7.07383 | 4.027701
2026-03-05 | Mar. | 2026 | A | 497.2185 | 1.135792 | 1417.609 | 45.91443 | 92.49763 | 9.66218 | 8.688115 | 4.407417 | 75.78426 | 79.90026 | 2.349035 | 0.8969323 | 0.3069455 | 0.05821054 | 0.04182751 | 68.90567 | 7.093407 | 4.032233
2026-03-06 | Mar. | 2026 | B | 499.4741 | 1.129676 | 1421.961 | 46.06579 | 92.66082 | 9.687916 | 8.713728 | 4.385633 | 75.89127 | 80.10392 | 2.33641 | 0.8937888 | 0.3067858 | 0.05830716 | 0.04200602 | 68.69863 | 7.065957 | 4.018846
2026-03-06 | Mar. | 2026 | A | 500.6996 | 1.132898 | 1423.133 | 46.05119 | 92.42606 | 9.646017 | 8.68717 | 4.408087 | 75.97688 | 79.94337 | 2.352761 | 0.8920434 | 0.3071764 | 0.0584084 | 0.04197475 | 68.73687 | 7.064166 | 4.031061
2026-03-07 | Mar. | 2026 | B | 500.8732 | 1.13714 | 1421.015 | 45.72311 | 92.24027 | 9.691326 | 8.707453 | 4.386321 | 75.95023 | 80.46207 | 2.337142 | 0.8943748 | 0.3084775 | 0.05851579 | 0.04188344 | 68.93491 | 7.07809 | 4.023408
2026-03-07 | Mar. | 2026 | A | 499.6578 | 1.132935 | 1413.325 | 45.84186 | 92.28157 | 9.644889 | 8.701812 | 4.397901 | 75.59314 | 80.3145 | 2.338837 | 0.8930303 | 0.3077561 | 0.05858317 | 0.04196353 | 68.88937 | 7.073123 | 4.021669
2026-03-08 | Mar. | 2026 | B | 497.0731 | 1.130418 | 1412.398 | 45.92064 | 92.22811 | 9.659751 | 8.690305 | 4.417296 | 76.14693 | 80.22134 | 2.339895 | 0.8933529 | 0.3068725 | 0.05842347 | 0.04184307 | 68.77756 | 7.065826 | 4.02179
2026-03-08 | Mar. | 2026 | A | 499.6933 | 1.135517 | 1412.895 | 46.00298 | 91.97395 | 9.712383 | 8.666477 | 4.389096 | 75.84903 | 80.32308 | 2.350532 | 0.8962925 | 0.3085564 | 0.05830326 | 0.04169591 | 68.95444 | 7.074801 | 4.033964
2026-03-09 | Mar. | 2026 | B | 498.7403 | 1.137108 | 1418.747 | 45.73449 | 92.47907 | 9.728258 | 8.648833 | 4.39601 | 76.14703 | 80.20806 | 2.343515 | 0.8975813 | 0.3066453 | 0.05820343 | 0.04175847 | 68.90181 | 7.09369 | 4.026746
2026-03-09 | Mar. | 2026 | A | 497.4518 | 1.134084 | 1423.119 | 46.07602 | 92.67621 | 9.697446 | 8.70449 | 4.383137 | 75.61451 | 80.51799 | 2.356147 | 0.8990108 | 0.3080326 | 0.05842449 | 0.04178772 | 69.09543 | 7.088624 | 4.043419
2026-03-10 | Mar. | 2026 | B | 500.9618 | 1.128841 | 1412.402 | 45.84513 | 92.07443 | 9.648604 | 8.720406 | 4.383901 | 75.80586 | 80.01347 | 2.346011 | 0.8916475 | 0.3071815 | 0.05840411 | 0.04188832 | 68.69303 | 7.053988 | 4.023961
2026-03-10 | Mar. | 2026 | A | 501.2234 | 1.133114 | 1418.259 | 45.88703 | 92.03505 | 9.653139 | 8.707142 | 4.405308 | 75.55108 | 80.00319 | 2.346897 | 0.8934784 | 0.3065339 | 0.05826426 | 0.041833 | 68.79872 | 7.070733 | 4.023893
2026-03-11 | Mar. | 2026 | B | 500.3623 | 1.130727 | 1416.746 | 45.92015 | 92.32138 | 9.683361 | 8.685312 | 4.399692 | 75.94739 | 80.40111 | 2.35438 | 0.8991859 | 0.3081418 | 0.05836138 | 0.0419423 | 68.9213 | 7.068922 | 4.040317
2026-03-11 | Mar. | 2026 | A | 500.3357 | 1.130717 | 1418.889 | 46.01954 | 92.52084 | 9.698287 | 8.718006 | 4.382982 | 75.67165 | 80.42961 | 2.339724 | 0.8947792 | 0.3071894 | 0.05839675 | 0.04183973 | 68.85123 | 7.065233 | 4.022938
2026-03-12 | Mar. | 2026 | B | 499.4632 | 1.136719 | 1419.886 | 45.80291 | 92.25205 | 9.726914 | 8.68611 | 4.384457 | 76.04088 | 80.0387 | 2.351656 | 0.8937044 | 0.307486 | 0.05845127 | 0.04191305 | 68.87061 | 7.080721 | 4.030542
2026-03-12 | Mar. | 2026 | A | 500.8393 | 1.136143 | 1417.45 | 45.7611 | 92.46546 | 9.650191 | 8.670217 | 4.388214 | 75.92581 | 80.34339 | 2.34383 | 0.8982891 | 0.3066745 | 0.05830318 | 0.04186869 | 68.86605 | 7.081877 | 4.02718
2026-03-13 | Mar. | 2026 | B | 500.5488 | 1.129851 | 1418.246 | 45.74444 | 92.48886 | 9.69985 | 8.684712 | 4.392948 | 75.61559 | 80.53633 | 2.35479 | 0.8923714 | 0.3084048 | 0.05844234 | 0.04175163 | 69.00397 | 7.070179 | 4.034435
2026-03-13 | Mar. | 2026 | A | 499.2147 | 1.128871 | 1419.189 | 46.10526 | 92.51168 | 9.646165 | 8.673234 | 4.398833 | 76.1237 | 80.12423 | 2.345796 | 0.8989542 | 0.3058858 | 0.05857352 | 0.04185718 | 68.68847 | 7.064381 | 4.029723
2026-03-14 | Mar. | 2026 | B | 496.9991 | 1.133589 | 1415.858 | 46.08829 | 92.05622 | 9.679495 | 8.683507 | 4.405697 | 75.74086 | 80.27543 | 2.340255 | 0.8941886 | 0.3076869 | 0.05852251 | 0.04187015 | 68.85297 | 7.079975 | 4.024097
2026-03-14 | Mar. | 2026 | A | 497.2597 | 1.132307 | 1414.49 | 45.88192 | 92.52314 | 9.701238 | 8.713448 | 4.392787 | 75.85443 | 80.47106 | 2.349981 | 0.8960471 | 0.3062973 | 0.05835906 | 0.04185352 | 68.93212 | 7.088241 | 4.030886
2026-03-15 | Mar. | 2026 | B | 499.7488 | 1.128824 | 1413.503 | 46.05897 | 92.64175 | 9.705797 | 8.698749 | 4.387088 | 75.95077 | 80.15217 | 2.348875 | 0.8966844 | 0.3071092 | 0.05843308 | 0.0418462 | 68.81426 | 7.066333 | 4.033728
2026-03-15 | Mar. | 2026 | A | 499.6243 | 1.136257 | 1414.497 | 45.92999 | 92.29682 | 9.659062 | 8.69608 | 4.387776 | 75.66996 | 80.18839 | 2.34744 | 0.8931164 | 0.3064139 | 0.0585731 | 0.04174591 | 68.87893 | 7.090856 | 4.025607
2026-03-16 | Mar. | 2026 | B | 497.5654 | 1.128931 | 1410.914 | 45.9189 | 92.19052 | 9.645466 | 8.722233 | 4.403756 | 75.62811 | 80.26741 | 2.341873 | 0.892296 | 0.3079358 | 0.05838505 | 0.0418221 | 68.84706 | 7.068407 | 4.022565
2026-03-16 | Mar. | 2026 | A | 498.6651 | 1.129848 | 1419.805 | 45.77806 | 92.38858 | 9.663219 | 8.710311 | 4.386903 | 75.90927 | 80.12712 | 2.355462 | 0.8959877 | 0.3066859 | 0.05815587 | 0.04178614 | 68.79192 | 7.073507 | 4.031482
2026-03-17 | Mar. | 2026 | B | 496.981 | 1.135987 | 1419.027 | 45.85555 | 92.07441 | 9.678717 | 8.703083 | 4.417101 | 75.97985 | 80.51189 | 2.348411 | 0.8989968 | 0.306667 | 0.0582679 | 0.04179427 | 68.93202 | 7.09651 | 4.033335
2026-03-17 | Mar. | 2026 | A | 498.9992 | 1.138044 | 1415.287 | 45.96633 | 92.55691 | 9.681281 | 8.72329 | 4.408616 | 75.59644 | 80.11883 | 2.352142 | 0.8979217 | 0.3058942 | 0.05817454 | 0.04170143 | 68.98908 | 7.101856 | 4.031239
2026-03-18 | Mar. | 2026 | B | 500.7574 | 1.132714 | 1419.37 | 46.09195 | 92.59832 | 9.644523 | 8.676104 | 4.418752 | 75.54342 | 79.8488 | 2.348993 | 0.8969686 | 0.3077681 | 0.05856671 | 0.0419104 | 68.86531 | 7.070052 | 4.03424
2026-03-18 | Mar. | 2026 | A | 499.1705 | 1.137126 | 1422.844 | 45.90426 | 92.58687 | 9.711253 | 8.721356 | 4.410162 | 75.80382 | 80.42653 | 2.343554 | 0.8944396 | 0.3082924 | 0.05821887 | 0.04172024 | 69.00855 | 7.088907 | 4.025755
2026-03-19 | Mar. | 2026 | B | 501.0327 | 1.130394 | 1419.578 | 46.12337 | 92.52735 | 9.658518 | 8.7079 | 4.38437 | 75.95484 | 80.20886 | 2.344717 | 0.8993984 | 0.3063948 | 0.05822269 | 0.04201316 | 68.72559 | 7.060812 | 4.030024
2026-03-19 | Mar. | 2026 | A | 499.5906 | 1.136681 | 1422.428 | 45.86076 | 91.88816 | 9.702351 | 8.705552 | 4.392472 | 75.66838 | 80.07754 | 2.355638 | 0.8985459 | 0.3063123 | 0.05813622 | 0.04193293 | 68.85512 | 7.089184 | 4.037416
2026-03-20 | Mar. | 2026 | B | 497.6618 | 1.134332 | 1419.921 | 46.0204 | 91.87371 | 9.678428 | 8.689762 | 4.386853 | 75.60973 | 80.37146 | 2.355197 | 0.8937254 | 0.3073962 | 0.05856288 | 0.04185583 | 68.88838 | 7.081397 | 4.035454
2026-03-20 | Mar. | 2026 | A | 500.1327 | 1.134901 | 1411.672 | 45.75709 | 91.99679 | 9.647053 | 8.680777 | 4.403863 | 76.14404 | 80.09387 | 2.346288 | 0.8916543 | 0.3077875 | 0.05824892 | 0.04196993 | 68.77119 | 7.067595 | 4.02628
2026-03-21 | Mar. | 2026 | B | 501.2183 | 1.130942 | 1419.319 | 46.05148 | 92.15574 | 9.722688 | 8.716381 | 4.397089 | 75.54482 | 80.0355 | 2.354083 | 0.8951628 | 0.308269 | 0.05850542 | 0.04192227 | 68.87686 | 7.057644 | 4.037932
2026-03-21 | Mar. | 2026 | A | 499.1559 | 1.131416 | 1414.513 | 45.96357 | 92.52719 | 9.697405 | 8.656972 | 4.403021 | 75.57335 | 80.08818 | 2.352992 | 0.8993814 | 0.3081299 | 0.05850442 | 0.04178493 | 69.00855 | 7.073441 | 4.042236
2026-03-22 | Mar. | 2026 | B | 499.3982 | 1.131786 | 1415.655 | 46.07603 | 91.88782 | 9.654601 | 8.713526 | 4.415038 | 75.56102 | 80.11766 | 2.345309 | 0.8974783 | 0.3067188 | 0.0585166 | 0.04182644 | 68.76801 | 7.069914 | 4.02878
2026-03-22 | Mar. | 2026 | A | 501.223 | 1.130595 | 1421.459 | 45.96898 | 91.9651 | 9.677489 | 8.662373 | 4.387257 | 75.90566 | 79.88478 | 2.344722 | 0.8933304 | 0.3082202 | 0.0583999 | 0.04175335 | 68.65663 | 7.048851 | 4.025327
2026-03-23 | Mar. | 2026 | B | 499.7966 | 1.132878 | 1418.337 | 46.04093 | 92.19909 | 9.64875 | 8.648692 | 4.410943 | 75.85981 | 80.55062 | 2.336197 | 0.8923639 | 0.3066967 | 0.05843501 | 0.04201346 | 68.7786 | 7.070337 | 4.01618
2026-03-23 | Mar. | 2026 | A | 500.2455 | 1.138156 | 1411.766 | 46.12439 | 91.89804 | 9.710099 | 8.683102 | 4.391044 | 76.07726 | 80.20518 | 2.337232 | 0.8968963 | 0.3073609 | 0.05848472 | 0.04190026 | 68.76058 | 7.077891 | 4.026989
2026-03-24 | Mar. | 2026 | B | 499.1253 | 1.134183 | 1417.539 | 45.7607 | 92.42663 | 9.675065 | 8.651907 | 4.384437 | 75.97989 | 79.8622 | 2.345674 | 0.8916727 | 0.306576 | 0.05842668 | 0.04172148 | 68.78635 | 7.077135 | 4.023439
2026-03-24 | Mar. | 2026 | A | 498.2105 | 1.133513 | 1419.362 | 46.00496 | 91.89115 | 9.694598 | 8.702683 | 4.418177 | 75.80945 | 80.27668 | 2.348508 | 0.8934786 | 0.3072933 | 0.0583782 | 0.04184285 | 68.85456 | 7.081045 | 4.029456
2026-03-25 | Mar. | 2026 | B | 500.7596 | 1.134292 | 1413.06 | 45.84345 | 92.55588 | 9.710487 | 8.67895 | 4.397923 | 75.52886 | 80.19888 | 2.340024 | 0.8935846 | 0.3072211 | 0.05828919 | 0.04186399 | 68.87366 | 7.075906 | 4.019103
2026-03-25 | Mar. | 2026 | A | 500.1737 | 1.130364 | 1412.934 | 45.73296 | 92.65402 | 9.670286 | 8.673449 | 4.405736 | 75.54872 | 80.3743 | 2.347961 | 0.8955208 | 0.3084103 | 0.05849227 | 0.04189594 | 69.00818 | 7.075565 | 4.030713
2026-03-26 | Mar. | 2026 | B | 500.1064 | 1.133898 | 1419.789 | 45.9669 | 92.31237 | 9.725095 | 8.690451 | 4.407187 | 76.06211 | 80.5034 | 2.352576 | 0.8934184 | 0.3064268 | 0.05828457 | 0.04202245 | 68.84754 | 7.082987 | 4.030481
2026-03-26 | Mar. | 2026 | A | 498.8926 | 1.135258 | 1420.159 | 46.00439 | 92.49518 | 9.720259 | 8.652993 | 4.409279 | 76.03312 | 80.5054 | 2.339313 | 0.8929201 | 0.3067729 | 0.05811699 | 0.04186256 | 68.87009 | 7.08352 | 4.017765
2026-03-27 | Mar. | 2026 | B | 497.205 | 1.133947 | 1420.788 | 45.93372 | 92.42501 | 9.655173 | 8.66703 | 4.410787 | 75.77363 | 79.87549 | 2.348954 | 0.8916584 | 0.3065464 | 0.05832437 | 0.0419846 | 68.77952 | 7.085291 | 4.026557
2026-03-27 | Mar. | 2026 | A | 500.2796 | 1.138182 | 1410.745 | 45.80627 | 92.04598 | 9.665059 | 8.683136 | 4.403809 | 75.5905 | 80.30789 | 2.34171 | 0.894623 | 0.3076717 | 0.05846789 | 0.0418902 | 68.949 | 7.087615 | 4.025175
2026-03-28 | Mar. | 2026 | B | 499.5572 | 1.138325 | 1413.325 | 46.05399 | 92.15596 | 9.687378 | 8.686512 | 4.398802 | 75.96486 | 80.52778 | 2.342594 | 0.8932677 | 0.3071198 | 0.05857164 | 0.04194528 | 68.89567 | 7.085329 | 4.024535
2026-03-28 | Mar. | 2026 | A | 498.7412 | 1.131506 | 1418.051 | 45.82743 | 92.54969 | 9.694436 | 8.706549 | 4.38735 | 76.1092 | 80.07279 | 2.338704 | 0.8983814 | 0.306659 | 0.05827299 | 0.04174524 | 68.77498 | 7.073588 | 4.024033
2026-03-29 | Mar. | 2026 | B | 500.6122 | 1.135992 | 1417.479 | 45.96935 | 92.50713 | 9.646074 | 8.723661 | 4.387912 | 75.7412 | 80.04441 | 2.338193 | 0.8934237 | 0.3077963 | 0.05830407 | 0.04171586 | 68.83438 | 7.078947 | 4.020489
2026-03-29 | Mar. | 2026 | A | 498.7828 | 1.128603 | 1415.567 | 45.82263 | 91.98519 | 9.702796 | 8.719538 | 4.404577 | 75.83877 | 79.87608 | 2.337536 | 0.8959005 | 0.3085079 | 0.0584531 | 0.04204218 | 68.76568 | 7.051862 | 4.02526
2026-03-30 | Mar. | 2026 | B | 500.9868 | 1.131154 | 1423.227 | 45.84676 | 92.43927 | 9.693637 | 8.710889 | 4.388393 | 76.03464 | 80.53816 | 2.341442 | 0.8973761 | 0.3060299 | 0.05811663 | 0.04198796 | 68.77271 | 7.070184 | 4.023916
2026-03-30 | Mar. | 2026 | A | 500.8969 | 1.132854 | 1421.12 | 45.95237 | 92.38878 | 9.697526 | 8.705639 | 4.390286 | 75.73328 | 80.46384 | 2.337901 | 0.8968397 | 0.3064244 | 0.05840925 | 0.04193224 | 68.81155 | 7.07358 | 4.019287
2026-03-31 | Mar. | 2026 | B | 501.1916 | 1.128842 | 1411.079 | 45.77941 | 92.15399 | 9.664896 | 8.698168 | 4.410198 | 76.02366 | 80.22462 | 2.343902 | 0.8960867 | 0.307535 | 0.05844012 | 0.04200413 | 68.77974 | 7.05464 | 4.028961
2026-03-31 | Mar. | 2026 | A | 499.1867 | 1.131381 | 1420.033 | 45.74229 | 91.87461 | 9.646313 | 8.686946 | 4.385271 | 75.98235 | 79.98041 | 2.345384 | 0.8950311 | 0.3074206 | 0.05832744 | 0.04187043 | 68.72607 | 7.059123 | 4.027297
2026-04-01 | Abr. | 2026 | B | 500.2022 | 1.128949 | 1419.701 | 45.94881 | 92.42617 | 9.656793 | 8.655804 | 4.393667 | 75.99434 | 80.15157 | 2.342864 | 0.8962449 | 0.308421 | 0.05821869 | 0.04191326 | 68.76379 | 7.047612 | 4.027971
2026-04-01 | Abr. | 2026 | A | 497.6807 | 1.135184 | 1421.328 | 45.94928 | 92.04509 | 9.678338 | 8.69867 | 4.413878 | 76.03703 | 79.99957 | 2.339448 | 0.8971863 | 0.3059429 | 0.05853713 | 0.04187655 | 68.74436 | 7.085282 | 4.022325
2026-04-02 | Abr. | 2026 | B | 498.0011 | 1.129419 | 1418.991 | 45.81189 | 92.4513 | 9.670766 | 8.666102 | 4.417117 | 75.94153 | 80.14242 | 2.348871 | 0.8918581 | 0.3077511 | 0.05816999 | 0.04170251 | 68.86431 | 7.070569 | 4.026922
2026-04-02 | Abr. | 2026 | A | 500.7514 | 1.137481 | 1418.263 | 46.12034 | 91.91242 | 9.67244 | 8.718431 | 4.411538 | 76.01206 | 80.49002 | 2.351032 | 0.8949806 | 0.3078932 | 0.05834852 | 0.04196154 | 68.8691 | 7.081926 | 4.034182
2026-04-03 | Abr. | 2026 | B | 497.7274 | 1.137233 | 1412.071 | 46.01853 | 92.29642 | 9.653306 | 8.72455 | 4.411625 | 76.00767 | 80.55692 | 2.339536 | 0.8963372 | 0.3077886 | 0.05851336 | 0.04182426 | 68.98088 | 7.094213 | 4.025882
2026-04-03 | Abr. | 2026 | A | 500.4742 | 1.133775 | 1415.224 | 45.79156 | 91.94636 | 9.650704 | 8.657874 | 4.401698 | 75.73706 | 79.88348 | 2.343318 | 0.8947105 | 0.3077042 | 0.05855235 | 0.04176045 | 68.80257 | 7.065326 | 4.024883
2026-04-04 | Abr. | 2026 | B | 499.0893 | 1.133613 | 1413.342 | 46.1235 | 92.41217 | 9.688239 | 8.710597 | 4.385769 | 75.55081 | 79.88744 | 2.344432 | 0.8989986 | 0.3072855 | 0.05853924 | 0.04167376 | 68.86986 | 7.077099 | 4.029685
2026-04-04 | Abr. | 2026 | A | 500.772 | 1.12855 | 1418.799 | 45.88244 | 92.54349 | 9.681329 | 8.668952 | 4.416873 | 75.83046 | 80.55415 | 2.340778 | 0.8928864 | 0.3058541 | 0.05816621 | 0.04176072 | 68.75897 | 7.0654 | 4.015496
2026-04-05 | Abr. | 2026 | B | 498.3329 | 1.136456 | 1416.68 | 46.08944 | 91.99369 | 9.701236 | 8.679471 | 4.384342 | 75.73275 | 80.53432 | 2.352657 | 0.8984016 | 0.3073675 | 0.05835215 | 0.04169106 | 68.96532 | 7.090151 | 4.036981
2026-04-05 | Abr. | 2026 | A | 497.4304 | 1.136421 | 1416.091 | 45.93567 | 91.88861 | 9.727789 | 8.702455 | 4.398028 | 75.98117 | 80.46496 | 2.347835 | 0.8942037 | 0.3060334 | 0.05842163 | 0.04191757 | 68.85546 | 7.092713 | 4.026931
2026-04-06 | Abr. | 2026 | B | 499.4979 | 1.12988 | 1415.062 | 45.96922 | 92.16508 | 9.69813 | 8.716531 | 4.389135 | 75.58208 | 80.15291 | 2.341693 | 0.8921735 | 0.3079527 | 0.05821131 | 0.04177262 | 68.79678 | 7.061807 | 4.020454
2026-04-06 | Abr. | 2026 | A | 499.5807 | 1.133303 | 1418.935 | 46.04976 | 92.50461 | 9.67052 | 8.667467 | 4.418113 | 76.18172 | 80.36629 | 2.354308 | 0.8977916 | 0.3073859 | 0.05825582 | 0.04187685 | 68.88751 | 7.077654 | 4.039724
2026-04-07 | Abr. | 2026 | B | 499.4113 | 1.129585 | 1411.512 | 45.86591 | 92.08 | 9.711054 | 8.711312 | 4.398549 | 75.60561 | 80.2952 | 2.352234 | 0.8991624 | 0.3065637 | 0.05813453 | 0.04191653 | 68.87666 | 7.072182 | 4.035542
2026-04-07 | Abr. | 2026 | A | 499.0624 | 1.133403 | 1414.11 | 45.89385 | 92.49127 | 9.724466 | 8.707923 | 4.409074 | 76.02678 | 80.4305 | 2.356468 | 0.8988733 | 0.3077135 | 0.05851999 | 0.04167885 | 69.04135 | 7.085081 | 4.041658
2026-04-08 | Abr. | 2026 | B | 499.2959 | 1.13316 | 1413.4 | 45.74089 | 92.38385 | 9.651304 | 8.683159 | 4.388037 | 75.98572 | 80.25417 | 2.342983 | 0.8966294 | 0.3077859 | 0.05834747 | 0.04179249 | 68.90814 | 7.075416 | 4.030746
2026-04-08 | Abr. | 2026 | A | 500.3038 | 1.138437 | 1412.823 | 46.06393 | 92.25652 | 9.709603 | 8.687192 | 4.405433 | 75.72745 | 80.06886 | 2.348065 | 0.895366 | 0.3074427 | 0.05862527 | 0.04177692 | 68.95064 | 7.089503 | 4.03356
2026-04-09 | Abr. | 2026 | B | 497.6553 | 1.133934 | 1418.917 | 46.05076 | 92.15841 | 9.727443 | 8.68129 | 4.41346 | 76.13351 | 79.87584 | 2.345842 | 0.8916493 | 0.3065457 | 0.05823204 | 0.04198945 | 68.71753 | 7.077533 | 4.023798
2026-04-09 | Abr. | 2026 | A | 500.1567 | 1.136303 | 1421.945 | 46.0482 | 91.95287 | 9.694546 | 8.685214 | 4.384601 | 75.89551 | 80.4042 | 2.344605 | 0.8935174 | 0.3075972 | 0.05862216 | 0.0417089 | 68.83876 | 7.075999 | 4.026604
2026-04-10 | Abr. | 2026 | B | 500.721 | 1.138131 | 1412.445 | 45.72437 | 92.66374 | 9.691751 | 8.683345 | 4.400258 | 75.91376 | 80.3532 | 2.353132 | 0.892473 | 0.3069913 | 0.05844159 | 0.04178154 | 69.01771 | 7.096281 | 4.02959
2026-04-10 | Abr. | 2026 | A | 500.9461 | 1.129159 | 1420.058 | 46.12535 | 92.41241 | 9.702773 | 8.682542 | 4.40177 | 75.85062 | 80.22097 | 2.354353 | 0.8924308 | 0.3081463 | 0.05848497 | 0.04186587 | 68.82367 | 7.055569 | 4.03257
2026-04-11 | Abr. | 2026 | B | 500.2455 | 1.13382 | 1416.847 | 46.02033 | 92.57012 | 9.666422 | 8.715326 | 4.418425 | 75.78919 | 80.38327 | 2.348166 | 0.8970939 | 0.3070809 | 0.05839294 | 0.04187834 | 68.95394 | 7.082708 | 4.030593
2026-04-11 | Abr. | 2026 | A | 498.0946 | 1.137328 | 1416.389 | 46.07352 | 92.66417 | 9.645559 | 8.69393 | 4.391211 | 75.77004 | 80.49717 | 2.335915 | 0.8921597 | 0.3064088 | 0.05827681 | 0.04197537 | 68.89244 | 7.095463 | 4.014733
2026-04-12 | Abr. | 2026 | B | 500.0225 | 1.136081 | 1414.507 | 46.09075 | 92.58335 | 9.676412 | 8.703422 | 4.414334 | 76.1443 | 80.23609 | 2.346332 | 0.8929605 | 0.3059449 | 0.05860855 | 0.04173432 | 68.85513 | 7.090352 | 4.02463
2026-04-12 | Abr. | 2026 | A | 499.6666 | 1.132445 | 1423.12 | 46.09201 | 91.88583 | 9.657874 | 8.687637 | 4.417123 | 75.7367 | 79.87451 | 2.34855 | 0.8977842 | 0.3068071 | 0.05813649 | 0.04176568 | 68.71618 | 7.065954 | 4.030349
2026-04-13 | Abr. | 2026 | B | 501.2474 | 1.134505 | 1416.64 | 45.80021 | 92.02945 | 9.728659 | 8.716689 | 4.412253 | 75.56243 | 80.17332 | 2.35056 | 0.8963207 | 0.3060479 | 0.05859568 | 0.04190003 | 68.89164 | 7.081273 | 4.030563
2026-04-13 | Abr. | 2026 | A | 500.2796 | 1.136536 | 1421.347 | 45.74293 | 92.69262 | 9.670358 | 8.70322 | 4.395907 | 76.00082 | 80.06063 | 2.341585 | 0.8917318 | 0.3067485 | 0.05834751 | 0.0418591 | 68.86153 | 7.084199 | 4.019173
2026-04-14 | Abr. | 2026 | B | 499.5828 | 1.12981 | 1419.871 | 46.07728 | 91.94569 | 9.650797 | 8.694735 | 4.399251 | 75.82963 | 80.00165 | 2.342196 | 0.894762 | 0.3083907 | 0.0583486 | 0.0418852 | 68.70456 | 7.049701 | 4.025674
2026-04-14 | Abr. | 2026 | A | 499.7292 | 1.128576 | 1422.453 | 45.94406 | 92.34413 | 9.671606 | 8.678736 | 4.383554 | 75.61835 | 79.88961 | 2.34136 | 0.8966066 | 0.3060068 | 0.05831943 | 0.04172403 | 68.67124 | 7.063013 | 4.020332
2026-04-15 | Abr. | 2026 | B | 500.3633 | 1.13683 | 1414.133 | 46.04178 | 92.28575 | 9.715697 | 8.651152 | 4.38501 | 75.82908 | 80.32001 | 2.351742 | 0.8963223 | 0.3082303 | 0.0583505 | 0.0417729 | 68.94351 | 7.082925 | 4.035476
2026-04-15 | Abr. | 2026 | A | 498.8341 | 1.134115 | 1422.245 | 45.7899 | 92.01538 | 9.715862 | 8.677975 | 4.412962 | 75.7836 | 80.23296 | 2.343745 | 0.8934459 | 0.3068449 | 0.05851144 | 0.041871 | 68.83777 | 7.080897 | 4.021024
2026-04-16 | Abr. | 2026 | B | 500.4619 | 1.134082 | 1411.396 | 45.74818 | 91.86756 | 9.645262 | 8.721662 | 4.420426 | 75.52329 | 80.35529 | 2.34822 | 0.8931504 | 0.307793 | 0.05832467 | 0.04191946 | 68.93843 | 7.075185 | 4.028631
2026-04-16 | Abr. | 2026 | A | 497.2852 | 1.133844 | 1415.078 | 45.94912 | 92.57314 | 9.71192 | 8.720794 | 4.400255 | 75.70987 | 80.04851 | 2.351603 | 0.8936096 | 0.3076431 | 0.05852848 | 0.04178316 | 68.97883 | 7.085276 | 4.033483
2026-04-17 | Abr. | 2026 | B | 500.3394 | 1.137623 | 1418.901 | 45.95491 | 92.12396 | 9.662601 | 8.684293 | 4.41491 | 75.91657 | 80.40506 | 2.346876 | 0.8926029 | 0.3064974 | 0.05823407 | 0.04191209 | 68.84723 | 7.088686 | 4.02499
2026-04-17 | Abr. | 2026 | A | 498.3093 | 1.128959 | 1414.245 | 45.78279 | 92.24142 | 9.675643 | 8.721786 | 4.413269 | 76.03434 | 80.06809 | 2.340605 | 0.8930828 | 0.306769 | 0.05843721 | 0.04202893 | 68.72128 | 7.067427 | 4.023076
2026-04-18 | Abr. | 2026 | B | 498.7245 | 1.131457 | 1422.496 | 46.03506 | 91.96849 | 9.728395 | 8.722278 | 4.414496 | 76.04475 | 80.38034 | 2.353968 | 0.8946519 | 0.3072815 | 0.05850357 | 0.0420186 | 68.84288 | 7.069752 | 4.035548
2026-04-18 | Abr. | 2026 | A | 498.3592 | 1.132881 | 1423.026 | 45.99656 | 92.17532 | 9.724932 | 8.696052 | 4.419944 | 75.77749 | 80.09427 | 2.343099 | 0.895346 | 0.3059964 | 0.05850158 | 0.0416958 | 68.7917 | 7.081625 | 4.02226
2026-04-19 | Abr. | 2026 | B | 500.2885 | 1.131995 | 1414.31 | 45.81671 | 92.1446 | 9.716211 | 8.657988 | 4.418248 | 75.62977 | 80.05625 | 2.346749 | 0.8953899 | 0.306869 | 0.05835189 | 0.04185563 | 68.82956 | 7.071822 | 4.026858
2026-04-19 | Abr. | 2026 | A | 496.9416 | 1.136954 | 1420.272 | 45.91372 | 91.95754 | 9.664247 | 8.661875 | 4.418025 | 75.56403 | 80.02532 | 2.349246 | 0.8944905 | 0.3066149 | 0.05820114 | 0.04180609 | 68.87493 | 7.095465 | 4.026981
2026-04-20 | Abr. | 2026 | B | 501.1435 | 1.137864 | 1422.23 | 45.73059 | 92.36753 | 9.66001 | 8.658949 | 4.393034 | 76.17825 | 80.10589 | 2.356149 | 0.8934863 | 0.3083383 | 0.05843013 | 0.04199004 | 68.91051 | 7.074596 | 4.039761
2026-04-20 | Abr. | 2026 | A | 497.1784 | 1.138237 | 1421.912 | 45.72195 | 91.93354 | 9.679816 | 8.716917 | 4.387773 | 75.81184 | 80.02655 | 2.34135 | 0.8949185 | 0.3066115 | 0.05850243 | 0.04204006 | 68.81436 | 7.096844 | 4.024923
2026-04-21 | Abr. | 2026 | B | 498.859 | 1.13668 | 1421.482 | 46.01372 | 92.22079 | 9.674779 | 8.663187 | 4.38577 | 76.17616 | 80.45314 | 2.355998 | 0.8955958 | 0.3067248 | 0.05828166 | 0.04169529 | 68.87429 | 7.085799 | 4.034977
2026-04-21 | Abr. | 2026 | A | 500.5426 | 1.133721 | 1419.596 | 45.76147 | 92.46251 | 9.672278 | 8.653611 | 4.390192 | 75.70203 | 80.39952 | 2.351873 | 0.899204 | 0.307218 | 0.05823789 | 0.0417742 | 68.96923 | 7.083327 | 4.034741
2026-04-22 | Abr. | 2026 | B | 497.1376 | 1.130318 | 1414.243 | 46.10545 | 92.01246 | 9.717755 | 8.691441 | 4.413443 | 75.6862 | 80.39612 | 2.356809 | 0.8993907 | 0.3062413 | 0.05836183 | 0.04196106 | 68.92117 | 7.077773 | 4.037682
2026-04-22 | Abr. | 2026 | A | 499.9252 | 1.131503 | 1416.483 | 45.9153 | 92.4579 | 9.696471 | 8.706155 | 4.41208 | 75.78098 | 80.15573 | 2.337925 | 0.8925093 | 0.3073526 | 0.05824517 | 0.04182112 | 68.79067 | 7.070579 | 4.018359
2026-04-23 | Abr. | 2026 | B | 500.1117 | 1.134686 | 1411.986 | 45.75112 | 91.89338 | 9.646091 | 8.682689 | 4.3902 | 76.10417 | 80.19661 | 2.350375 | 0.8948972 | 0.3073186 | 0.05856928 | 0.04196461 | 68.77597 | 7.075354 | 4.033676
2026-04-23 | Abr. | 2026 | A | 498.3922 | 1.132411 | 1422.693 | 45.90496 | 92.42241 | 9.692776 | 8.676459 | 4.404049 | 76.16631 | 80.27273 | 2.345713 | 0.8986519 | 0.3081036 | 0.05822541 | 0.04190077 | 68.88005 | 7.074314 | 4.033549
2026-04-24 | Abr. | 2026 | B | 497.9117 | 1.1378 | 1413.479 | 46.03145 | 92.46389 | 9.70207 | 8.714082 | 4.405307 | 75.68453 | 79.99405 | 2.34551 | 0.8917117 | 0.306112 | 0.05858381 | 0.04182608 | 68.89587 | 7.101671 | 4.02155
2026-04-24 | Abr. | 2026 | A | 497.2188 | 1.138308 | 1418.289 | 46.06688 | 92.11206 | 9.656903 | 8.673507 | 4.400227 | 75.92577 | 80.16917 | 2.356816 | 0.8917212 | 0.308467 | 0.05853405 | 0.04183727 | 68.95514 | 7.091626 | 4.036525
2026-04-25 | Abr. | 2026 | B | 498.3298 | 1.137355 | 1413.66 | 45.89607 | 92.5784 | 9.647043 | 8.711768 | 4.399587 | 75.95204 | 80.07992 | 2.340569 | 0.895691 | 0.3071381 | 0.05834468 | 0.04203676 | 68.91927 | 7.091977 | 4.028362
2026-04-25 | Abr. | 2026 | A | 500.1842 | 1.134442 | 1411.049 | 46.06206 | 92.42243 | 9.645451 | 8.693013 | 4.414063 | 75.67017 | 79.89494 | 2.344967 | 0.8974002 | 0.3063334 | 0.05852886 | 0.04169371 | 68.83292 | 7.080812 | 4.027382
2026-04-26 | Abr. | 2026 | B | 497.5896 | 1.131394 | 1411.907 | 45.86876 | 92.44773 | 9.691238 | 8.713338 | 4.417745 | 75.89231 | 80.42532 | 2.345125 | 0.8947055 | 0.3078359 | 0.05844816 | 0.04198832 | 68.98314 | 7.079761 | 4.028753
2026-04-26 | Abr. | 2026 | A | 498.2383 | 1.135889 | 1413.694 | 45.72178 | 92.04733 | 9.677739 | 8.676186 | 4.394703 | 75.90756 | 80.20606 | 2.343505 | 0.8932245 | 0.3059642 | 0.05855292 | 0.04177474 | 68.82629 | 7.091237 | 4.021773
2026-04-27 | Abr. | 2026 | B | 498.945 | 1.137732 | 1421.15 | 45.75875 | 92.38682 | 9.644276 | 8.688483 | 4.408487 | 75.60801 | 80.10712 | 2.340587 | 0.8918036 | 0.3061829 | 0.05860326 | 0.04168562 | 68.926 | 7.095678 | 4.016217
2026-04-27 | Abr. | 2026 | A | 499.0704 | 1.138511 | 1422.063 | 45.83553 | 92.50291 | 9.721728 | 8.701082 | 4.395607 | 75.65848 | 80.31105 | 2.336448 | 0.8945022 | 0.3061311 | 0.05822643 | 0.04184708 | 68.9054 | 7.099234 | 4.017677
2026-04-28 | Abr. | 2026 | B | 500.5803 | 1.130977 | 1422.279 | 46.07607 | 92.65014 | 9.678768 | 8.705292 | 4.382524 | 75.73422 | 80.41424 | 2.352442 | 0.8938757 | 0.3082226 | 0.05834634 | 0.04202149 | 68.90901 | 7.063332 | 4.033969
2026-04-28 | Abr. | 2026 | A | 500.9601 | 1.131503 | 1413.64 | 45.93254 | 92.36439 | 9.697205 | 8.711853 | 4.39989 | 75.92922 | 79.9863 | 2.346138 | 0.8932878 | 0.3061506 | 0.05825402 | 0.04199892 | 68.71329 | 7.064207 | 4.022249
2026-04-29 | Abr. | 2026 | B | 500.7914 | 1.136142 | 1411.145 | 45.86591 | 91.89204 | 9.686559 | 8.671454 | 4.395668 | 75.7565 | 80.088 | 2.33881 | 0.8948662 | 0.3077438 | 0.05829441 | 0.04191964 | 68.80232 | 7.071351 | 4.022195
2026-04-29 | Abr. | 2026 | A | 497.5596 | 1.13282 | 1415.214 | 46.04736 | 92.47503 | 9.669579 | 8.70431 | 4.39302 | 75.77801 | 79.93348 | 2.343836 | 0.8951414 | 0.3084361 | 0.05820651 | 0.04187786 | 68.87511 | 7.073521 | 4.030313
2026-04-30 | Abr. | 2026 | B | 498.7998 | 1.129191 | 1412.945 | 45.88204 | 92.34203 | 9.667126 | 8.661679 | 4.406538 | 75.82198 | 80.14286 | 2.348324 | 0.8956339 | 0.3059518 | 0.05822143 | 0.04185811 | 68.77673 | 7.067858 | 4.027386
2026-04-30 | Abr. | 2026 | A | 500.3324 | 1.135671 | 1413.262 | 45.97153 | 92.61368 | 9.681491 | 8.65683 | 4.408688 | 75.81667 | 80.05941 | 2.343038 | 0.8967598 | 0.305962 | 0.0585249 | 0.04194966 | 68.86267 | 7.090852 | 4.026258
2026-05-01 | May. | 2026 | B | 499.0888 | 1.138296 | 1422.856 | 45.91559 | 92.12145 | 9.715801 | 8.713331 | 4.406053 | 75.70621 | 80.34517 | 2.35394 | 0.8980789 | 0.3077139 | 0.05813999 | 0.04204287 | 68.97001 | 7.091569 | 4.038754
2026-05-01 | May. | 2026 | A | 499.0233 | 1.129472 | 1421.728 | 45.87421 | 92.5963 | 9.723838 | 8.723798 | 4.40989 | 75.73298 | 80.05807 | 2.337941 | 0.8995139 | 0.3082157 | 0.0584944 | 0.04185744 | 68.91955 | 7.06897 | 4.029375
2026-05-02 | May. | 2026 | B | 500.8484 | 1.133691 | 1419.45 | 45.81831 | 91.92409 | 9.687834 | 8.697318 | 4.396202 | 75.84367 | 80.21355 | 2.346041 | 0.893848 | 0.3065866 | 0.05813329 | 0.0419425 | 68.73676 | 7.067822 | 4.022898
2026-05-02 | May. | 2026 | A | 499.7971 | 1.130873 | 1422.54 | 45.74245 | 92.66223 | 9.681432 | 8.692176 | 4.412893 | 76.17754 | 80.14944 | 2.344475 | 0.8924444 | 0.3059288 | 0.05859741 | 0.04178946 | 68.79419 | 7.072613 | 4.021379
2026-05-03 | May. | 2026 | B | 498.6879 | 1.129852 | 1413.672 | 46.07103 | 91.92773 | 9.684984 | 8.673714 | 4.401973 | 75.98848 | 79.95994 | 2.346315 | 0.8957675 | 0.30634 | 0.05855626 | 0.04200936 | 68.61924 | 7.060439 | 4.029722
2026-05-03 | May. | 2026 | A | 497.3173 | 1.130563 | 1417.211 | 45.86481 | 92.39336 | 9.703254 | 8.682165 | 4.397845 | 75.7804 | 80.12911 | 2.348727 | 0.8974033 | 0.3059649 | 0.05855403 | 0.04178909 | 68.83925 | 7.07993 | 4.030668
2026-05-04 | May. | 2026 | B | 498.9828 | 1.135694 | 1411.166 | 46.1226 | 92.50312 | 9.664244 | 8.64706 | 4.397484 | 75.67329 | 80.31714 | 2.345971 | 0.8984569 | 0.3062966 | 0.05832404 | 0.04188475 | 68.91706 | 7.089264 | 4.029215
2026-05-04 | May. | 2026 | A | 497.119 | 1.128792 | 1415.134 | 45.97655 | 92.64577 | 9.671779 | 8.661811 | 4.385766 | 75.965 | 80.44429 | 2.344914 | 0.8918791 | 0.3073196 | 0.05848401 | 0.04202892 | 68.85204 | 7.070837 | 4.026157
2026-05-05 | May. | 2026 | B | 497.1691 | 1.135053 | 1415.207 | 45.90953 | 92.10251 | 9.69743 | 8.70031 | 4.395707 | 75.69944 | 80.14321 | 2.352178 | 0.8962398 | 0.3062126 | 0.05815237 | 0.04195541 | 68.91014 | 7.092884 | 4.03335
2026-05-05 | May. | 2026 | A | 498.1366 | 1.130446 | 1413.149 | 46.10479 | 92.25134 | 9.702541 | 8.709383 | 4.415071 | 75.58517 | 80.09845 | 2.336806 | 0.8988861 | 0.3073751 | 0.05817224 | 0.04204039 | 68.8395 | 7.069768 | 4.025483
2026-05-06 | May. | 2026 | B | 500.3815 | 1.128858 | 1420.754 | 45.83751 | 92.09835 | 9.649638 | 8.663239 | 4.395707 | 76.06095 | 79.93481 | 2.345003 | 0.897065 | 0.3081808 | 0.05840801 | 0.04175288 | 68.70837 | 7.047582 | 4.029641
2026-05-06 | May. | 2026 | A | 500.873 | 1.128519 | 1413.683 | 45.78407 | 92.5885 | 9.721608 | 8.706708 | 4.390803 | 75.54032 | 80.44886 | 2.341428 | 0.8959658 | 0.3064507 | 0.0584801 | 0.04195696 | 68.89196 | 7.068092 | 4.023115
2026-05-07 | May. | 2026 | B | 500.5228 | 1.135856 | 1414.154 | 46.10811 | 92.27044 | 9.648046 | 8.720649 | 4.411004 | 75.96019 | 80.53324 | 2.347138 | 0.8992397 | 0.3079279 | 0.05838249 | 0.04177907 | 68.89833 | 7.076245 | 4.036221
2026-05-07 | May. | 2026 | A | 500.3618 | 1.129641 | 1416.111 | 46.12354 | 92.65876 | 9.70829 | 8.654115 | 4.41215 | 75.9661 | 80.30945 | 2.3387 | 0.8984209 | 0.3079373 | 0.05819758 | 0.04194972 | 68.81105 | 7.058908 | 4.028122
2026-05-08 | May. | 2026 | B | 497.4522 | 1.133154 | 1419.554 | 45.89267 | 92.36195 | 9.719395 | 8.681212 | 4.393885 | 76.09382 | 80.01533 | 2.342807 | 0.8927664 | 0.3070317 | 0.05851046 | 0.0419716 | 68.80034 | 7.073861 | 4.024553
2026-05-08 | May. | 2026 | A | 497.5322 | 1.134557 | 1412.792 | 45.84723 | 92.47976 | 9.705577 | 8.649245 | 4.396057 | 75.91259 | 80.18103 | 2.343287 | 0.8944417 | 0.3081233 | 0.05814073 | 0.04192822 | 68.96328 | 7.081854 | 4.029527
2026-05-09 | May. | 2026 | B | 497.731 | 1.136111 | 1413.386 | 45.74612 | 92.48129 | 9.653651 | 8.720889 | 4.415411 | 75.81902 | 79.92779 | 2.343822 | 0.8987544 | 0.3072635 | 0.05854867 | 0.04185263 | 68.97516 | 7.094748 | 4.031086
2026-05-09 | May. | 2026 | A | 499.852 | 1.138458 | 1414.289 | 45.85716 | 92.00083 | 9.65428 | 8.70801 | 4.398266 | 75.62154 | 80.20911 | 2.348452 | 0.8942009 | 0.3068764 | 0.05848512 | 0.04170599 | 68.9303 | 7.092699 | 4.028999
2026-05-10 | May. | 2026 | B | 497.0266 | 1.130338 | 1414.945 | 46.02547 | 92.63907 | 9.667318 | 8.6556 | 4.390355 | 76.06513 | 80.47009 | 2.355898 | 0.893088 | 0.3060952 | 0.05813839 | 0.04202149 | 68.8619 | 7.074704 | 4.034151
2026-05-10 | May. | 2026 | A | 498.7044 | 1.132976 | 1415.086 | 45.95646 | 92.14773 | 9.65715 | 8.665739 | 4.396072 | 75.61759 | 80.11245 | 2.345331 | 0.8938406 | 0.3062825 | 0.05829239 | 0.04188494 | 68.79184 | 7.078126 | 4.023331
2026-05-11 | May. | 2026 | B | 499.122 | 1.132065 | 1421.299 | 45.84383 | 92.57713 | 9.690399 | 8.658467 | 4.413972 | 75.6196 | 80.30326 | 2.346206 | 0.8944029 | 0.3066813 | 0.05825358 | 0.04191627 | 68.90031 | 7.082571 | 4.026121
2026-05-11 | May. | 2026 | A | 499.3918 | 1.130652 | 1414.55 | 45.85412 | 92.28216 | 9.667821 | 8.723778 | 4.386928 | 75.66072 | 80.22191 | 2.354747 | 0.8958056 | 0.3071416 | 0.05820814 | 0.04180372 | 68.88657 | 7.069333 | 4.033434
2026-05-12 | May. | 2026 | B | 498.7177 | 1.133666 | 1411.412 | 46.0055 | 92.29047 | 9.697586 | 8.695346 | 4.39267 | 75.97331 | 79.91334 | 2.349965 | 0.893908 | 0.3085713 | 0.05842447 | 0.04198155 | 68.86507 | 7.070702 | 4.034772
2026-05-12 | May. | 2026 | A | 497.5199 | 1.128951 | 1414.791 | 45.7914 | 92.13347 | 9.675927 | 8.682470553 | 4.401298 | 76.15414 | 79.99859 | 2.348666 | 0.8920674 | 0.3077066 | 0.05850242 | 0.04172916 | 68.79249 | 7.064238 | 4.030171
2026-05-13 | May. | 2026 | B | 500.4942 | 1.137221 | 1412.402 | 46.06979 | 92.55673 | 9.682908 | 8.6598 | 4.398076 | 75.81805 | 80.31839 | 2.337977 | 0.8966199 | 0.3077191 | 0.0584135 | 0.0416798 | 68.96334 | 7.085382 | 4.023673
2026-05-13 | May. | 2026 | A | 500.744 | 1.132462 | 1416.802 | 45.83259 | 92.55456 | 9.684905 | 8.71656 | 4.38722 | 75.73451 | 79.88968 | 2.344951 | 0.8949283 | 0.3085708 | 0.0581927 | 0.04198074 | 68.86398 | 7.063941 | 4.029885
2026-05-14 | May. | 2026 | B | 500.1394 | 1.131603 | 1413.163 | 45.73472 | 92.59556 | 9.669638 | 8.710772 | 4.419653 | 75.96594 | 79.97628 | 2.344473 | 0.8962454 | 0.3073688 | 0.05815039 | 0.0420389 | 68.84491 | 7.073643 | 4.029417
2026-05-14 | May. | 2026 | A | 496.9889 | 1.128865 | 1420.234 | 46.05629 | 92.00705 | 9.682653 | 8.683982 | 4.410044 | 75.87293 | 80.48634 | 2.348442 | 0.8946345 | 0.3067825 | 0.05843171 | 0.04174368 | 68.81751 | 7.068636 | 4.029797
2026-05-15 | May. | 2026 | B | 497.8431 | 1.128999 | 1419.592 | 45.85142 | 92.39727 | 9.695744 | 8.699061 | 4.398439 | 75.98723 | 80.32622 | 2.339632 | 0.8969345 | 0.3067498 | 0.05821499 | 0.04187067 | 68.77571 | 7.068994 | 4.022374
2026-05-15 | May. | 2026 | A | 500.223 | 1.129283 | 1418.658 | 45.72322 | 92.26702 | 9.67347 | 8.711459 | 4.4047 | 75.58696 | 80.53212 | 2.3464 | 0.89522 | 0.3075624 | 0.05840188 | 0.04201482 | 68.88718 | 7.06985 | 4.028671
2026-05-16 | May. | 2026 | B | 501.3351 | 1.133218 | 1420.905 | 45.87032 | 92.24459 | 9.66012 | 8.679755 | 4.414306 | 75.91857 | 80.30311 | 2.335792 | 0.8924297 | 0.3083677 | 0.05815217 | 0.04194308 | 68.78196 | 7.059674 | 4.017935
2026-05-16 | May. | 2026 | A | 499.2176 | 1.134803 | 1419.502 | 45.95176 | 91.88374 | 9.676714 | 8.649471 | 4.409842 | 76.17621 | 80.15756 | 2.340558 | 0.8946566 | 0.3078844 | 0.05830968 | 0.0417298 | 68.7568 | 7.067008 | 4.025161
2026-05-17 | May. | 2026 | B | 501.1927 | 1.130969 | 1414.078 | 46.04982 | 92.48506 | 9.644148 | 8.68083 | 4.394455 | 75.59481 | 80.45776 | 2.341723 | 0.8959066 | 0.3062338 | 0.0583293 | 0.04193164 | 68.82646 | 7.07054 | 4.02019
2026-05-17 | May. | 2026 | A | 497.0095 | 1.132053 | 1419.663 | 46.05055 | 92.18062 | 9.685063 | 8.680589 | 4.386764 | 76.10738 | 80.18536 | 2.348063 | 0.8925374 | 0.306232 | 0.05816291 | 0.04196772 | 68.71669 | 7.07715 | 4.024036
2026-05-18 | May. | 2026 | B | 499.6092 | 1.130882 | 1416.642 | 45.79801 | 92.16759 | 9.696736 | 8.719351 | 4.389618 | 76.14955 | 80.46022 | 2.345685 | 0.8953305 | 0.3071495 | 0.05862468 | 0.04172523 | 68.80444 | 7.065957 | 4.028449
2026-05-18 | May. | 2026 | A | 500.7467 | 1.130712 | 1412.39 | 45.78181 | 92.33972 | 9.72708 | 8.715123 | 4.38691 | 75.6101 | 80.09566 | 2.341023 | 0.8917734 | 0.3075542 | 0.05850755 | 0.0417546 | 68.82456 | 7.069237 | 4.02033
2026-05-19 | May. | 2026 | B | 497.137 | 1.131253 | 1418.887 | 45.82219 | 91.87317 | 9.662354 | 8.704716 | 4.387351 | 75.65285 | 79.89825 | 2.34977 | 0.8924302 | 0.3073342 | 0.05829418 | 0.04193224 | 68.79276 | 7.06854 | 4.028057
2026-05-19 | May. | 2026 | A | 497.9177 | 1.131105 | 1422.913 | 45.83951 | 92.29197 | 9.656536 | 8.711499 | 4.407771 | 76.11874 | 80.12389 | 2.352617 | 0.8976582 | 0.3071054 | 0.05815328 | 0.04181194 | 68.82798 | 7.075985 | 4.033951
2026-05-20 | May. | 2026 | B | 498.1225 | 1.132088 | 1422.34 | 45.72969 | 92.52924 | 9.68545 | 8.711857 | 4.398771 | 76.12916 | 80.214 | 2.336547 | 0.8954702 | 0.3082946 | 0.05855111 | 0.04171654 | 68.90209 | 7.07237 | 4.025252
2026-05-20 | May. | 2026 | A | 500.4561 | 1.13308 | 1419.205 | 45.96123 | 92.27454 | 9.713934 | 8.705033 | 4.410083 | 76.03971 | 80.43487 | 2.353558 | 0.891977 | 0.3067675 | 0.05831413 | 0.04186159 | 68.81304 | 7.077802 | 4.028401
2026-05-21 | May. | 2026 | B | 497.1293 | 1.13681 | 1416.771 | 45.80356 | 92.55682 | 9.653759 | 8.688577 | 4.408842 | 75.85772 | 79.95174 | 2.3377 | 0.8991366 | 0.3084462 | 0.05812091 | 0.04170482 | 68.95669 | 7.085885 | 4.026657
2026-05-21 | May. | 2026 | A | 498.9974 | 1.132949 | 1422.352 | 45.76942 | 92.2128 | 9.66975 | 8.714575 | 4.385895 | 75.90394 | 80.38529 | 2.349177 | 0.8967282 | 0.3059926 | 0.0581684 | 0.04197178 | 68.79664 | 7.075796 | 4.028048
2026-05-22 | May. | 2026 | B | 499.4853 | 1.131652 | 1416.933 | 45.8567 | 92.25413 | 9.723629 | 8.650643 | 4.398549 | 76.17041 | 80.50568 | 2.35309 | 0.8952382 | 0.3058292 | 0.05841745 | 0.04187149 | 68.81903 | 7.08021 | 4.030916
2026-05-22 | May. | 2026 | A | 500.9765 | 1.128692 | 1418.26 | 46.09548 | 91.92743 | 9.709625 | 8.676268 | 4.397756 | 76.15689 | 79.9096 | 2.353165 | 0.8959242 | 0.3082856 | 0.05824254 | 0.04194738 | 68.64826 | 7.045877 | 4.036755
2026-05-23 | May. | 2026 | B | 499.1315 | 1.129934 | 1415.961 | 45.8736 | 92.49211 | 9.713863 | 8.719388 | 4.402594 | 75.94035 | 80.12161 | 2.355889 | 0.891583 | 0.3072664 | 0.05843765 | 0.04195273 | 68.8394 | 7.070118 | 4.033823
2026-05-23 | May. | 2026 | A | 500.8805 | 1.134132 | 1417.999 | 45.94347 | 92.20695 | 9.698316 | 8.703787 | 4.386725 | 76.07453 | 80.39502 | 2.340473 | 0.8931872 | 0.3074188 | 0.05813649 | 0.04189754 | 68.74817 | 7.065848 | 4.019814
2026-05-24 | May. | 2026 | B | 501.0528 | 1.130598 | 1419.608 | 45.84641 | 92.54484 | 9.652835 | 8.717458 | 4.396173 | 75.97355 | 80.49993 | 2.346449 | 0.8931047 | 0.3070154 | 0.05828271 | 0.04199832 | 68.81609 | 7.063445 | 4.024765
2026-05-24 | May. | 2026 | A | 498.9633 | 1.129038 | 1420.831 | 45.857 | 91.89946 | 9.698554 | 8.650637 | 4.393962 | 76.17906 | 80.33125 | 2.3375 | 0.8932506 | 0.3072458 | 0.05854693 | 0.04197468 | 68.64751 | 7.056514 | 4.022348
2026-05-25 | May. | 2026 | B | 497.4424 | 1.13062 | 1418.565 | 45.97433 | 92.52561 | 9.652717 | 8.648727 | 4.393068 | 76.17724 | 80.14053 | 2.347566 | 0.8951112 | 0.3074826 | 0.05821679 | 0.04203173 | 68.77624 | 7.065236 | 4.032143
2026-05-25 | May. | 2026 | A | 500.5462 | 1.131574 | 1415.661 | 45.79117 | 92.46519 | 9.676857 | 8.686741 | 4.396508 | 75.81532 | 80.29089 | 2.352124 | 0.8986095 | 0.3076012 | 0.05819575 | 0.04177213 | 68.92345 | 7.074051 | 4.036442
2026-05-26 | May. | 2026 | B | 500.8649 | 1.128599 | 1415.953 | 46.0214 | 91.98349 | 9.701552 | 8.665591 | 4.383401 | 76.00713 | 80.52171 | 2.346962 | 0.8994623 | 0.308402 | 0.058254 | 0.04196324 | 68.77012 | 7.050005 | 4.033725
2026-05-26 | May. | 2026 | A | 500.6218 | 1.12855 | 1413.333 | 45.793 | 92.4902 | 9.652118 | 8.674243 | 4.397177 | 75.95683 | 80.27372 | 2.355241 | 0.8982969 | 0.3059283 | 0.0585337 | 0.0420346 | 68.78941 | 7.063567 | 4.03711
2026-05-27 | May. | 2026 | B | 499.1835 | 1.136174 | 1420.322 | 45.83238 | 92.09324 | 9.690323 | 8.651147 | 4.392014 | 76.16019 | 80.38581 | 2.353012 | 0.8983932 | 0.3069989 | 0.0584799 | 0.04196836 | 68.86836 | 7.085279 | 4.038196
2026-05-27 | May. | 2026 | A | 500.8885 | 1.129709 | 1421.663 | 45.93052 | 92.54589 | 9.644406 | 8.693962 | 4.405757 | 76.03151 | 80.15109 | 2.335829 | 0.8929552 | 0.3066282 | 0.05838594 | 0.04202781 | 68.69295 | 7.056883 | 4.015397
2026-05-28 | May. | 2026 | B | 497.6638 | 1.130559 | 1415.881 | 45.92116 | 92.48401 | 9.66888 | 8.663711 | 4.389681 | 75.92937 | 80.198 | 2.346453 | 0.892776 | 0.307712 | 0.05830208 | 0.04178072 | 68.86589 | 7.067332 | 4.02573
2026-05-28 | May. | 2026 | A | 497.9534 | 1.130513 | 1419.912 | 45.89227 | 92.06803 | 9.720968 | 8.65794 | 4.392662 | 76.0814 | 80.21447 | 2.341318 | 0.8976614 | 0.3070057 | 0.05830775 | 0.04186503 | 68.79361 | 7.064917 | 4.026534
2026-05-29 | May. | 2026 | B | 498.1615 | 1.136674 | 1421.262 | 46.10437 | 92.64485 | 9.65913 | 8.680367 | 4.398765 | 75.73375 | 80.42394 | 2.348802 | 0.8969451 | 0.3060537 | 0.05848184 | 0.04172669 | 68.96333 | 7.102976 | 4.02807
2026-05-29 | May. | 2026 | A | 500.7225 | 1.137645 | 1420.876 | 45.76735 | 92.28829 | 9.649788 | 8.72063 | 4.4069 | 75.83715 | 80.21172 | 2.348616 | 0.8959978 | 0.3072546 | 0.05812244 | 0.04182901 | 68.90687 | 7.087688 | 4.028875
2026-05-30 | May. | 2026 | B | 500.5849 | 1.129595 | 1415.105 | 45.89227 | 92.50623 | 9.647123 | 8.652495 | 4.411466 | 75.70091 | 80.54941 | 2.355439 | 0.8970653 | 0.3060455 | 0.05857739 | 0.0419711 | 68.906 | 7.074767 | 4.032843
2026-05-30 | May. | 2026 | A | 497.5634 | 1.133998 | 1421.544 | 45.99329 | 92.5094 | 9.647974 | 8.712904 | 4.391677 | 75.82229 | 80.20397 | 2.355226 | 0.8920916 | 0.3065471 | 0.05857687 | 0.04177919 | 68.88021 | 7.087198 | 4.030567
2026-05-31 | May. | 2026 | B | 499.8891 | 1.134387 | 1417.349 | 45.77361 | 92.34834 | 9.67968 | 8.657945 | 4.392643 | 75.53927 | 79.88408 | 2.348654 | 0.8947769 | 0.3080066 | 0.05814445 | 0.04171941 | 68.92158 | 7.078006 | 4.028671
2026-05-31 | May. | 2026 | A | 499.959 | 1.131846 | 1418.363 | 45.88706 | 92.39986 | 9.723177 | 8.683863 | 4.386949 | 75.5428 | 80.34685 | 2.338657 | 0.896096 | 0.308123 | 0.05830933 | 0.04190237 | 68.91299 | 7.070765 | 4.022514
2026-06-01 | Jun. | 2026 | B | 498.6854 | 1.132284 | 1415.808 | 45.97128 | 92.18156 | 9.691803 | 8.718125 | 4.413086 | 75.91537 | 80.41774 | 2.34492 | 0.894585 | 0.3080369 | 0.05844243 | 0.04203194 | 68.88408 | 7.075845 | 4.029737
2026-06-01 | Jun. | 2026 | A | 499.7925 | 1.129376 | 1416.571 | 46.06604 | 92.6214 | 9.671939 | 8.697178 | 4.407585 | 75.82771 | 80.54654 | 2.344133 | 0.8991543 | 0.3059778 | 0.0583622 | 0.04179452 | 68.84358 | 7.07395 | 4.02757
2026-06-02 | Jun. | 2026 | B | 497.4654 | 1.138237 | 1422.476 | 45.90459 | 92.27198 | 9.686043 | 8.687503 | 4.420381 | 76.09767 | 80.33482 | 2.340815 | 0.89313 | 0.3083478 | 0.05861846 | 0.04189331 | 69.00449 | 7.092732 | 4.028262
2026-06-02 | Jun. | 2026 | A | 498.111 | 1.134292 | 1412.377 | 45.93985 | 92.29811 | 9.644168 | 8.67322 | 4.405893 | 75.57677 | 80.11468 | 2.353129 | 0.8933707 | 0.3081954 | 0.05832194 | 0.04179092 | 68.95764 | 7.084948 | 4.032454
2026-06-03 | Jun. | 2026 | B | 501.2807 | 1.132813 | 1411.537 | 45.86076 | 92.14448 | 9.694311 | 8.660064 | 4.409546 | 76.03081 | 79.89575 | 2.337308 | 0.8938794 | 0.3062 | 0.05819713 | 0.04172359 | 68.65656 | 7.067076 | 4.014885
2026-06-03 | Jun. | 2026 | A | 500.05 | 1.132278 | 1415.864 | 45.73341 | 92.07518 | 9.687694 | 8.657509 | 4.386479 | 75.76807 | 80.46827 | 2.354637 | 0.8964312 | 0.3076561 | 0.05827222 | 0.04185485 | 68.91045 | 7.072817 | 4.038982
2026-06-04 | Jun. | 2026 | B | 498.7545 | 1.137266 | 1421.063 | 45.76518 | 92.21593 | 9.704469 | 8.684543 | 4.384672 | 75.8559 | 79.88728 | 2.339739 | 0.8972372 | 0.3068376 | 0.0586131 | 0.04169546 | 68.84541 | 7.089387 | 4.025244
2026-06-04 | Jun. | 2026 | A | 500.8972 | 1.133861 | 1410.748 | 46.04961 | 92.10354 | 9.703154 | 8.705021 | 4.393723 | 75.53915 | 80.13849 | 2.340089 | 0.8949009 | 0.3067325 | 0.05814094 | 0.04198362 | 68.79848 | 7.069916 | 4.021339
2026-06-05 | Jun. | 2026 | B | 499.4409 | 1.137299 | 1422.176 | 45.79964 | 92.08657 | 9.713574 | 8.675138 | 4.417561 | 75.98739 | 80.07588 | 2.345621 | 0.8949099 | 0.308187 | 0.05838421 | 0.04170068 | 68.90276 | 7.084755 | 4.028561
2026-06-05 | Jun. | 2026 | A | 501.0517 | 1.136707 | 1422.782 | 45.78103 | 92.14744 | 9.655196 | 8.688285 | 4.392471 | 75.8504 | 79.90769 | 2.346624 | 0.8937189 | 0.3063644 | 0.05817828 | 0.04200164 | 68.748 | 7.079589 | 4.02412
2026-06-06 | Jun. | 2026 | B | 497.9083 | 1.130355 | 1421.21 | 45.72957 | 92.66495 | 9.664571 | 8.69389 | 4.396476 | 76.08786 | 80.2311 | 2.348941 | 0.8945143 | 0.3065749 | 0.05859963 | 0.04181759 | 68.88282 | 7.076938 | 4.029639
2026-06-06 | Jun. | 2026 | A | 497.5818 | 1.137409 | 1415.509 | 45.93363 | 92.63743 | 9.678582 | 8.685003 | 4.399656 | 75.76318 | 80.06538 | 2.349275 | 0.8923777 | 0.3059398 | 0.05812443 | 0.04193604 | 68.91406 | 7.099865 | 4.024117
2026-06-07 | Jun. | 2026 | B | 497.3249 | 1.129744 | 1414.226 | 45.771 | 91.94458 | 9.684163 | 8.675662 | 4.382578 | 75.58065 | 80.02019 | 2.351489 | 0.8925183 | 0.3062107 | 0.05834698 | 0.04199348 | 68.78534 | 7.07053 | 4.029135
2026-06-07 | Jun. | 2026 | A | 499.155 | 1.133449 | 1413.196 | 45.89463 | 92.19585 | 9.680946 | 8.689003 | 4.383468 | 76.03405 | 80.4743 | 2.353369 | 0.8953112 | 0.3062715 | 0.05822915 | 0.04181935 | 68.84039 | 7.080693 | 4.029342
2026-06-08 | Jun. | 2026 | B | 498.3246 | 1.130194 | 1413.473 | 46.04803 | 92.21304 | 9.668846 | 8.702765 | 4.420587 | 76.15301 | 80.3588 | 2.354261 | 0.8947577 | 0.3059056 | 0.05849422 | 0.04195078 | 68.78691 | 7.074753 | 4.032136
2026-06-08 | Jun. | 2026 | A | 497.0111 | 1.133917 | 1417.993 | 45.86678 | 92.45409 | 9.649632 | 8.682397 | 4.4005 | 75.96099 | 79.93187 | 2.356645 | 0.8944024 | 0.3075223 | 0.05825048 | 0.04199233 | 68.89666 | 7.082809 | 4.037209
2026-06-09 | Jun. | 2026 | B | 496.9756 | 1.136508 | 1414.32 | 45.92467 | 92.2159 | 9.649832 | 8.668087 | 4.394099 | 76.08046 | 79.87474 | 2.348765 | 0.8944972 | 0.3067241 | 0.05840025 | 0.04181863 | 68.81437 | 7.088508 | 4.030185
2026-06-09 | Jun. | 2026 | A | 497.8184 | 1.130123 | 1422.837 | 46.09067 | 92.59534 | 9.661505 | 8.676271 | 4.403535 | 75.57113 | 80.37286 | 2.342171 | 0.8971096 | 0.3080063 | 0.05844389 | 0.04195411 | 68.93144 | 7.06873 | 4.029323
2026-06-10 | Jun. | 2026 | B | 500.052 | 1.132831 | 1411.537 | 45.8478 | 92.37743 | 9.712373 | 8.717072 | 4.408252 | 75.96188 | 79.89358 | 2.345217 | 0.8943118 | 0.3063422 | 0.0586219 | 0.04202005 | 68.7946 | 7.074075 | 4.02486
2026-06-10 | Jun. | 2026 | A | 498.4806 | 1.131761 | 1411.736 | 45.93352 | 91.90984 | 9.654379 | 8.706603 | 4.382246 | 75.65092 | 80.53591 | 2.337897 | 0.8967636 | 0.3061241 | 0.05827828 | 0.04191423 | 68.76169 | 7.075015 | 4.023231
2026-06-11 | Jun. | 2026 | B | 498.7485 | 1.134134 | 1416.443 | 45.86268 | 92.58619 | 9.652446 | 8.680025 | 4.420405 | 76.14245 | 79.97982 | 2.336767 | 0.892766 | 0.3071836 | 0.05832511 | 0.04203976 | 68.77149 | 7.074757 | 4.020196
2026-06-11 | Jun. | 2026 | A | 500.2879 | 1.131929 | 1420.969 | 45.87394 | 91.88161 | 9.675232 | 8.696036 | 4.391315 | 75.66079 | 80.37075 | 2.339987 | 0.8983081 | 0.3078269 | 0.05839515 | 0.0419608 | 68.81114 | 7.064557 | 4.029554
2026-06-12 | Jun. | 2026 | B | 498.8438 | 1.137618 | 1411.623 | 46.0116 | 92.11348 | 9.650978 | 8.723772 | 4.406085 | 76.11968 | 80.17865 | 2.346292 | 0.8985154 | 0.307886 | 0.05852861 | 0.0416943 | 68.90963 | 7.088588 | 4.035631
2026-06-12 | Jun. | 2026 | A | 500.9208 | 1.138443 | 1421.007 | 45.85532 | 92.11832 | 9.64524 | 8.671594 | 4.405703 | 75.92039 | 80.01921 | 2.354802 | 0.8986611 | 0.3081739 | 0.05835594 | 0.04196166 | 68.91154 | 7.078412 | 4.042108
2026-06-13 | Jun. | 2026 | B | 500.8097 | 1.134389 | 1422.502 | 45.87014 | 92.4017 | 9.702676 | 8.683092 | 4.400983 | 76.12413 | 80.26496 | 2.342787 | 0.895123 | 0.3062319 | 0.0583406 | 0.04192757 | 68.75026 | 7.075788 | 4.024044
2026-06-13 | Jun. | 2026 | A | 501.2656 | 1.135722 | 1413.921 | 45.92211 | 92.5551 | 9.694364 | 8.720418 | 4.411129 | 75.56402 | 80.27765 | 2.336876 | 0.8934868 | 0.3073741 | 0.05862336 | 0.04197209 | 68.9489 | 7.082127 | 4.019622
2026-06-14 | Jun. | 2026 | B | 500.8111 | 1.13305 | 1415.14 | 45.73757 | 92.64321 | 9.727366 | 8.647274 | 4.412991 | 75.67534 | 80.02005 | 2.339579 | 0.892221 | 0.3080203 | 0.0585783 | 0.04169797 | 68.89543 | 7.075992 | 4.020205
2026-06-14 | Jun. | 2026 | A | 499.7319 | 1.136656 | 1419.063 | 45.73339 | 92.58369 | 9.684587 | 8.709323 | 4.415746 | 75.60844 | 80.44004 | 2.338931 | 0.8919458 | 0.3059354 | 0.05819448 | 0.04204751 | 68.93406 | 7.095734 | 4.014841
2026-06-15 | Jun. | 2026 | B | 499.9894 | 1.13571 | 1413.422 | 45.89388 | 92.58525 | 9.685037 | 8.668029 | 4.414774 | 75.88473 | 80.11809 | 2.347337 | 0.8964375 | 0.3073032 | 0.0585917 | 0.04186763 | 68.96061 | 7.085218 | 4.029429
2026-06-15 | Jun. | 2026 | A | 498.4237 | 1.131877 | 1413.068 | 46.12588 | 92.11216 | 9.676073 | 8.700141 | 4.408811 | 75.91768 | 80.5196 | 2.352053 | 0.8924507 | 0.3083369 | 0.05838076 | 0.04188121 | 68.91265 | 7.070258 | 4.032749
2026-06-16 | Jun. | 2026 | B | 500.0676 | 1.138383 | 1421.221 | 46.06591 | 92.0106 | 9.690681 | 8.65998 | 4.389928 | 75.53252 | 80.26416 | 2.345977 | 0.8966719 | 0.3075233 | 0.05813386 | 0.04190748 | 68.88107 | 7.082568 | 4.030423
2026-06-16 | Jun. | 2026 | A | 497.1214 | 1.133316 | 1419.456 | 46.09812 | 92.33787 | 9.664589 | 8.693493 | 4.420567 | 75.72952 | 80.50809 | 2.340707 | 0.8955609 | 0.3084609 | 0.05817671 | 0.0417186 | 68.97268 | 7.081768 | 4.026848
2026-06-17 | Jun. | 2026 | B | 497.3884 | 1.138428 | 1419.081 | 45.96668 | 92.1765 | 9.666135 | 8.659856 | 4.418367 | 75.86752 | 80.52235 | 2.350297 | 0.8927747 | 0.3067206 | 0.05844166 | 0.0419755 | 68.94839 | 7.100822 | 4.028602
2026-06-17 | Jun. | 2026 | A | 496.9392 | 1.131167 | 1412.58 | 45.80995 | 92.38968 | 9.667218 | 8.652513 | 4.396311 | 75.94452 | 80.04037 | 2.355054 | 0.8978643 | 0.3084687 | 0.0582587 | 0.04196434 | 68.9329 | 7.075531 | 4.043214
2026-06-18 | Jun. | 2026 | B | 500.9471 | 1.130553 | 1413.128 | 45.86928 | 92.04679 | 9.666829 | 8.674396 | 4.408501 | 75.83711 | 80.19922 | 2.345562 | 0.8951857 | 0.3076111 | 0.05858744 | 0.0418245 | 68.78288 | 7.062852 | 4.026154
2026-06-18 | Jun. | 2026 | A | 499.6749 | 1.138258 | 1417.809 | 45.75905 | 92.16242 | 9.72681 | 8.648307 | 4.391395 | 75.60031 | 80.0254 | 2.347021 | 0.894665 | 0.3081613 | 0.05821614 | 0.04193133 | 68.94571 | 7.085762 | 4.029642
2026-06-19 | Jun. | 2026 | B | 499.9328 | 1.130372 | 1414.484 | 45.72502 | 91.93167 | 9.651099 | 8.71311 | 4.382671 | 76.16603 | 80.45094 | 2.356318 | 0.892858 | 0.3077485 | 0.05852149 | 0.04169519 | 68.81017 | 7.060136 | 4.037979
2026-06-19 | Jun. | 2026 | A | 499.0788 | 1.135283 | 1411.257 | 45.91071 | 92.6099 | 9.663779 | 8.684296 | 4.420374 | 75.97528 | 80.47816 | 2.352797 | 0.8919951 | 0.3078002 | 0.05845682 | 0.04182638 | 69.057 | 7.08804 | 4.030671
2026-06-20 | Jun. | 2026 | B | 498.9142 | 1.133376 | 1416.435 | 45.84798 | 92.60352 | 9.667389 | 8.657465 | 4.38869 | 75.72933 | 80.31841 | 2.336042 | 0.8971283 | 0.3084641 | 0.05812582 | 0.04197681 | 68.92632 | 7.073871 | 4.025171
2026-06-20 | Jun. | 2026 | A | 500.1805 | 1.134046 | 1422.969 | 45.89576 | 92.36961 | 9.688 | 8.709539 | 4.411693 | 76.15015 | 80.40382 | 2.340242 | 0.8957753 | 0.3081619 | 0.05850281 | 0.04179716 | 68.8726 | 7.072062 | 4.026081
2026-06-21 | Jun. | 2026 | B | 501.3138 | 1.134018 | 1419.859 | 46.10299 | 91.95239 | 9.724633 | 8.71373 | 4.419578 | 75.74121 | 80.36448 | 2.337954 | 0.8991609 | 0.3061064 | 0.058375 | 0.04179506 | 68.76395 | 7.073894 | 4.021374
2026-06-21 | Jun. | 2026 | A | 498.588 | 1.13395 | 1414.395 | 46.01616 | 92.1728 | 9.667297 | 8.713021 | 4.420618 | 75.62945 | 80.3643 | 2.345636 | 0.8938171 | 0.3069696 | 0.05843084 | 0.041784 | 68.91663 | 7.084866 | 4.024232
2026-06-22 | Jun. | 2026 | B | 499.5326 | 1.131686 | 1418.24 | 45.82218 | 92.01132 | 9.661804 | 8.710952 | 4.405184 | 76.05165 | 80.494 | 2.3473 | 0.8947983 | 0.3060733 | 0.05853039 | 0.04188669 | 68.78308 | 7.071138 | 4.028906
2026-06-22 | Jun. | 2026 | A | 499.5026 | 1.131241 | 1413.582 | 45.96361 | 92.41857 | 9.710243 | 8.721588 | 4.406799 | 75.5359 | 80.06727 | 2.346588 | 0.8977748 | 0.3071078 | 0.05820717 | 0.04196974 | 68.91289 | 7.074806 | 4.028196
2026-06-23 | Jun. | 2026 | B | 497.83 | 1.135865 | 1411.532 | 45.72345 | 92.05211 | 9.664161 | 8.6873 | 4.382994 | 76.11342 | 80.16682 | 2.345964 | 0.896524 | 0.3063564 | 0.05854122 | 0.04200702 | 68.8202 | 7.083492 | 4.029577
2026-06-23 | Jun. | 2026 | A | 500.7483 | 1.133217 | 1418.276 | 46.09257 | 92.18442 | 9.721795 | 8.678569 | 4.403741 | 76.08465 | 80.34288 | 2.346926 | 0.8952654 | 0.3078962 | 0.05815119 | 0.04187972 | 68.75731 | 7.063573 | 4.029956
2026-06-24 | Jun. | 2026 | B | 500.7018 | 1.132905 | 1422.007 | 45.73504 | 92.22264 | 9.693487 | 8.657146 | 4.408751 | 75.8154 | 79.90113 | 2.341018 | 0.8992133 | 0.3071252 | 0.05835122 | 0.04198304 | 68.7657 | 7.06909 | 4.028162
2026-06-24 | Jun. | 2026 | A | 501.2026 | 1.132943 | 1414.577 | 45.802 | 92.22401 | 9.714293 | 8.660097 | 4.392129 | 75.52801 | 80.12285 | 2.353974 | 0.898678 | 0.3072166 | 0.05858335 | 0.04202784 | 68.91571 | 7.072747 | 4.039756
2026-06-25 | Jun. | 2026 | B | 498.1697 | 1.135823 | 1414.906 | 45.93805 | 92.18154 | 9.684083 | 8.702954 | 4.38641 | 76.10162 | 80.54259 | 2.349613 | 0.8961296 | 0.3077679 | 0.05812053 | 0.04192 | 68.93316 | 7.085469 | 4.035358
2026-06-25 | Jun. | 2026 | A | 496.9159 | 1.131023 | 1421.073 | 46.00856 | 92.36982 | 9.650936 | 8.659351 | 4.39634 | 75.78581 | 79.94982 | 2.348848 | 0.8929471 | 0.3083839 | 0.05826 | 0.04170171 | 68.87636 | 7.068494 | 4.029706
2026-06-26 | Jun. | 2026 | B | 497.5635 | 1.134766 | 1420.931 | 46.11801 | 92.40077 | 9.711754 | 8.673557 | 4.400547 | 75.95716 | 80.21748 | 2.352426 | 0.8929096 | 0.3077744 | 0.05813176 | 0.04190492 | 68.90588 | 7.080235 | 4.033155
2026-06-26 | Jun. | 2026 | A | 496.9978 | 1.138325 | 1421.741 | 45.87634 | 91.90986 | 9.646753 | 8.68329 | 4.395568 | 76.1572 | 80.21565 | 2.344075 | 0.8930556 | 0.3071363 | 0.05860548 | 0.04183579 | 68.82641 | 7.089708 | 4.024345
2026-06-27 | Jun. | 2026 | B | 500.5854 | 1.132222 | 1418.138 | 45.75805 | 92.09792 | 9.655911 | 8.723388 | 4.416182 | 75.53735 | 80.37973 | 2.346352 | 0.8938186 | 0.3066444 | 0.05845829 | 0.0419412 | 68.83864 | 7.077919 | 4.024389
2026-06-27 | Jun. | 2026 | A | 500.911 | 1.130577 | 1418.372 | 45.91355 | 92.64834 | 9.681548 | 8.714795 | 4.388783 | 75.65526 | 80.17699 | 2.355072 | 0.8916894 | 0.3077838 | 0.05859018 | 0.04202466 | 68.87594 | 7.06424 | 4.032357
2026-06-28 | Jun. | 2026 | B | 499.6112 | 1.1346 | 1418.502 | 45.9225 | 92.1883 | 9.662862 | 8.659292 | 4.392802 | 75.5474 | 80.25698 | 2.348674 | 0.8976748 | 0.3071103 | 0.05842478 | 0.04200955 | 68.89903 | 7.081809 | 4.034118
2026-06-28 | Jun. | 2026 | A | 497.7458 | 1.135401 | 1413.297 | 45.89113 | 91.93564 | 9.672618 | 8.721067 | 4.388273 | 76.09312 | 80.3078 | 2.350428 | 0.8965204 | 0.3081263 | 0.05854003 | 0.0419345 | 68.91695 | 7.080152 | 4.037079
2026-06-29 | Jun. | 2026 | B | 500.7437 | 1.133612 | 1420.731 | 45.75434 | 92.15443 | 9.695961 | 8.693245 | 4.385298 | 75.52144 | 80.26957 | 2.355423 | 0.8979295 | 0.3075641 | 0.05861561 | 0.04198388 | 68.92817 | 7.077245 | 4.04127
2026-06-29 | Jun. | 2026 | A | 498.4398 | 1.132932 | 1420.744 | 46.11828 | 92.29315 | 9.675531 | 8.68336 | 4.414414 | 75.52392 | 80.55897 | 2.352403 | 0.8934639 | 0.3083985 | 0.05822334 | 0.04186937 | 69.00755 | 7.079317 | 4.032321
2026-06-30 | Jun. | 2026 | B | 497.4139 | 1.136107 | 1412.403 | 45.97879 | 92.14269 | 9.724578 | 8.691644 | 4.395104 | 75.64159 | 80.31827 | 2.340576 | 0.8959292 | 0.3080696 | 0.05860894 | 0.04184675 | 69.00674 | 7.089288 | 4.030268
2026-06-30 | Jun. | 2026 | A | 497.1816 | 1.136898 | 1411.408 | 45.80506 | 92.41822 | 9.726012 | 8.694434 | 4.411994 | 75.82062 | 80.06052 | 2.353954 | 0.8925381 | 0.3075462 | 0.05830762 | 0.04186592 | 69.0198 | 7.094544 | 4.032906
2026-07-01 | Jul. | 2026 | B | 497.0497 | 1.129259 | 1414.249 | 46.06524 | 92.32403 | 9.677874 | 8.711832 | 4.384723 | 75.56548 | 80.15358 | 2.337985 | 0.8975699 | 0.306296 | 0.05812587 | 0.04201864 | 68.76652 | 7.071785 | 4.02235
2026-07-01 | Jul. | 2026 | A | 498.9833 | 1.13355 | 1419.847 | 46.04818 | 92.22626 | 9.728979 | 8.650289 | 4.411626 | 75.52182 | 80.37396 | 2.352562 | 0.8951732 | 0.3062857 | 0.05834277 | 0.04194876 | 68.90968 | 7.084834 | 4.029558
2026-07-02 | Jul. | 2026 | B | 499.3498 | 1.132278 | 1413.314 | 45.93771 | 92.28347 | 9.65487 | 8.68244 | 4.40255 | 75.60415 | 80.48484 | 2.338457 | 0.8951195 | 0.306185 | 0.05849834 | 0.04184959 | 68.85243 | 7.081888 | 4.019325
2026-07-02 | Jul. | 2026 | A | 500.7278 | 1.133611 | 1420.124 | 45.99899 | 92.33469 | 9.658397 | 8.69227 | 4.399462 | 75.53643 | 80.50873 | 2.339949 | 0.8930218 | 0.3067901 | 0.05861196 | 0.0418118 | 68.8574 | 7.076687 | 4.01859
2026-07-03 | Jul. | 2026 | B | 501.2785 | 1.134775 | 1412.696 | 45.90103 | 92.57646 | 9.669049 | 8.689959 | 4.392677 | 76.08942 | 80.03982 | 2.345342 | 0.898671 | 0.3072587 | 0.0585955 | 0.04195899 | 68.81844 | 7.075773 | 4.031509
2026-07-03 | Jul. | 2026 | A | 499.1947 | 1.129992 | 1422.978 | 46.04408 | 92.12883 | 9.647991 | 8.723336 | 4.383195 | 75.76107 | 80.18238 | 2.344557 | 0.8969107 | 0.307231 | 0.05851159 | 0.04190134 | 68.74797 | 7.062262 | 4.028106
2026-07-04 | Jul. | 2026 | B | 498.131 | 1.136675 | 1421.107 | 46.03205 | 92.38703 | 9.646952 | 8.700177 | 4.410718 | 76.10023 | 80.10676 | 2.340071 | 0.8937193 | 0.3059064 | 0.0582083 | 0.04181546 | 68.76257 | 7.086983 | 4.020334
2026-07-04 | Jul. | 2026 | A | 499.9494 | 1.135435 | 1412.063 | 45.91095 | 91.98349 | 9.714623 | 8.684641 | 4.401925 | 75.78116 | 80.06346 | 2.338483 | 0.8926746 | 0.3062689 | 0.05860249 | 0.04175504 | 68.7722 | 7.080972 | 4.018851
2026-07-05 | Jul. | 2026 | B | 496.9132 | 1.128508 | 1412.236 | 45.88472 | 92.13663 | 9.655854 | 8.695012 | 4.387262 | 75.66811 | 80.05731 | 2.356536 | 0.8947599 | 0.3065287 | 0.05839611 | 0.04182602 | 68.82935 | 7.070731 | 4.032713
2026-07-05 | Jul. | 2026 | A | 500.6601 | 1.130114 | 1412.754 | 46.044 | 92.47252 | 9.677469 | 8.714288 | 4.403012 | 75.77332 | 80.10488 | 2.341624 | 0.8924937 | 0.3076971 | 0.05813051 | 0.04171636 | 68.77499 | 7.060162 | 4.01949
2026-07-06 | Jul. | 2026 | B | 498.6043 | 1.13556 | 1410.953 | 45.81991 | 92.07526 | 9.663529 | 8.649562 | 4.414247 | 75.9083 | 80.16824 | 2.353545 | 0.8990466 | 0.3082769 | 0.05852572 | 0.04186386 | 68.98423 | 7.084457 | 4.04259
2026-07-06 | Jul. | 2026 | A | 500.5748 | 1.128931 | 1412.408 | 45.88727 | 92.35071 | 9.728265 | 8.690617 | 4.389223 | 75.71573 | 79.86967 | 2.338906 | 0.8966134 | 0.3076767 | 0.05830454 | 0.04185462 | 68.76046 | 7.059931 | 4.025176
2026-07-07 | Jul. | 2026 | B | 497.1961 | 1.131636 | 1416.841 | 46.05781 | 91.98529 | 9.664095 | 8.724341 | 4.414985 | 75.8113 | 79.85936 | 2.349987 | 0.8958232 | 0.3074059 | 0.05837901 | 0.04172868 | 68.80099 | 7.072594 | 4.033253
2026-07-07 | Jul. | 2026 | A | 499.748 | 1.132519 | 1421.639 | 45.94592 | 91.90955 | 9.694833 | 8.653931 | 4.419668 | 75.99292 | 79.97539 | 2.352631 | 0.895569 | 0.3082773 | 0.05857002 | 0.04169963 | 68.8132 | 7.06494 | 4.036306
2026-07-08 | Jul. | 2026 | B | 499.88 | 1.129151 | 1423.153 | 46.11989 | 92.2636 | 9.684984 | 8.658073 | 4.394489 | 75.75307 | 80.44254 | 2.336784 | 0.8946471 | 0.3083172 | 0.05852738 | 0.04188649 | 68.74165 | 7.057573 | 4.021682
2026-07-08 | Jul. | 2026 | A | 500.1833 | 1.13678 | 1414.733 | 46.02666 | 92.68814 | 9.699451 | 8.708194 | 4.394908 | 76.06175 | 80.21663 | 2.354899 | 0.8926803 | 0.3085679 | 0.05830341 | 0.04181012 | 68.98458 | 7.082903 | 4.032595
2026-07-09 | Jul. | 2026 | B | 501.1181 | 1.131302 | 1415.877 | 46.0173 | 91.91933 | 9.702238 | 8.684279 | 4.411253 | 75.70217 | 80.41721 | 2.355819 | 0.8941252 | 0.3064475 | 0.05826461 | 0.0420409 | 68.78621 | 7.066888 | 4.031398
2026-07-09 | Jul. | 2026 | A | 497.0257 | 1.134382 | 1419.381 | 45.99183 | 92.19772 | 9.712512 | 8.681696 | 4.400537 | 75.78031 | 80.26634 | 2.345656 | 0.8975464 | 0.3063656 | 0.05852807 | 0.04180743 | 68.90124 | 7.087519 | 4.030346
2026-07-10 | Jul. | 2026 | B | 498.9511 | 1.129436 | 1422.184 | 46.09544 | 92.28812 | 9.672068 | 8.667122 | 4.389387 | 75.98005 | 79.91143 | 2.341679 | 0.895524 | 0.3080345 | 0.05858383 | 0.04198355 | 68.69725 | 7.052485 | 4.027485
2026-07-10 | Jul. | 2026 | A | 499.0793 | 1.132154 | 1411.984 | 45.74097 | 91.95797 | 9.67908 | 8.664598 | 4.3861 | 75.97426 | 80.53325 | 2.351071 | 0.8962889 | 0.3081027 | 0.05851481 | 0.041968 | 68.89596 | 7.067563 | 4.035415
2026-07-11 | Jul. | 2026 | B | 497.1369 | 1.135133 | 1418.505 | 45.9599 | 91.91537 | 9.656223 | 8.672989 | 4.396815 | 75.98332 | 80.01588 | 2.346539 | 0.8943297 | 0.307313 | 0.05830925 | 0.0419977 | 68.77219 | 7.079297 | 4.031276
2026-07-11 | Jul. | 2026 | A | 499.421 | 1.133324 | 1412.45 | 46.02589 | 92.40252 | 9.708739 | 8.655552 | 4.395687 | 75.91751 | 80.00948 | 2.340163 | 0.8941552 | 0.3065737 | 0.05833564 | 0.0420209 | 68.75359 | 7.073962 | 4.021845
2026-07-12 | Jul. | 2026 | B | 499.7938 | 1.136188 | 1418.468 | 46.00474 | 92.14448 | 9.680093 | 8.693871 | 4.397809 | 75.63045 | 80.54974 | 2.353465 | 0.8975215 | 0.3074702 | 0.05857877 | 0.04196733 | 69.01221 | 7.08698 | 4.037916
2026-07-12 | Jul. | 2026 | A | 500.3417 | 1.129872 | 1423.069 | 45.80771 | 92.5523 | 9.709901 | 8.664672 | 4.416296 | 75.84341 | 79.99405 | 2.339275 | 0.8954805 | 0.3076058 | 0.05851406 | 0.04187997 | 68.80157 | 7.061092 | 4.023151
2026-07-13 | Jul. | 2026 | B | 496.9453 | 1.132314 | 1411.858 | 45.87137 | 92.01252 | 9.711043 | 8.67587 | 4.39817 | 75.67399 | 79.97046 | 2.336311 | 0.8987152 | 0.3072352 | 0.05844806 | 0.04178605 | 68.81328 | 7.075982 | 4.026964
2026-07-13 | Jul. | 2026 | A | 498.2831 | 1.132974 | 1421.808 | 45.86321 | 92.41973 | 9.717775 | 8.700856 | 4.38344 | 75.75662 | 80.23456 | 2.34667 | 0.8967558 | 0.3080337 | 0.05833595 | 0.04177162 | 68.92241 | 7.074514 | 4.032878
2026-07-14 | Jul. | 2026 | B | 499.7361 | 1.135593 | 1423.214 | 45.72776 | 92.08812 | 9.647784 | 8.688113 | 4.386793 | 75.99614 | 80.49416 | 2.356692 | 0.8949249 | 0.305934 | 0.05820148 | 0.04186377 | 68.82746 | 7.083563 | 4.032347
2026-07-14 | Jul. | 2026 | A | 500.5025 | 1.131522 | 1411.34 | 45.76862 | 92.48116 | 9.661091 | 8.670311 | 4.38237 | 75.62533 | 80.21732 | 2.345037 | 0.8916241 | 0.3068458 | 0.05843993 | 0.04188236 | 68.82763 | 7.073229 | 4.021737
2026-07-15 | Jul. | 2026 | B | 498.4411 | 1.133277 | 1417.671 | 45.94352 | 92.59065 | 9.685189 | 8.664242 | 4.384751 | 75.66699 | 80.11096 | 2.345656 | 0.8992939 | 0.3065557 | 0.05850655 | 0.04203368 | 68.90745 | 7.079597 | 4.035008
2026-07-15 | Jul. | 2026 | A | 500.7681 | 1.134037 | 1414.538 | 45.82735 | 92.11566 | 9.686771 | 8.676714 | 4.392495 | 75.93949 | 80.23728 | 2.343198 | 0.894243 | 0.3085 | 0.05861027 | 0.04178083 | 68.84321 | 7.068177 | 4.02812
2026-07-16 | Jul. | 2026 | B | 496.9725 | 1.138065 | 1418.926 | 46.1007 | 91.98932 | 9.680333 | 8.712991 | 4.407201 | 75.97346 | 79.8677 | 2.340111 | 0.8958325 | 0.3075988 | 0.05861581 | 0.04168089 | 68.83912 | 7.090003 | 4.026846
2026-07-16 | Jul. | 2026 | A | 500.0359 | 1.13013 | 1413.222 | 46.03748 | 92.17978 | 9.664283 | 8.703521 | 4.392054 | 75.7217 | 80.30806 | 2.351483 | 0.8992161 | 0.3059159 | 0.0585927 | 0.04171687 | 68.84496 | 7.074021 | 4.032144
2026-07-17 | Jul. | 2026 | B | 499.9582 | 1.128898 | 1419.161 | 46.07195 | 92.15857 | 9.680852 | 8.710475 | 4.408562 | 75.87539 | 79.91029 | 2.337604 | 0.8988251 | 0.306851 | 0.05859272 | 0.04182822 | 68.70325 | 7.057766 | 4.02555
2026-07-17 | Jul. | 2026 | A | 497.8932 | 1.135685 | 1420.324 | 45.79648 | 92.464 | 9.647848 | 8.671014 | 4.392307 | 75.87418 | 80.54591 | 2.356185 | 0.8923899 | 0.3078597 | 0.05823417 | 0.04200406 | 69.01294 | 7.087707 | 4.033529
2026-07-18 | Jul. | 2026 | B | 497.6668 | 1.132803 | 1417.176 | 45.83525 | 92.21598 | 9.712226 | 8.72321 | 4.404412 | 75.89941 | 79.93213 | 2.338566 | 0.8986467 | 0.3069905 | 0.05828077 | 0.04181132 | 68.82512 | 7.075446 | 4.024502
2026-07-18 | Jul. | 2026 | A | 497.408 | 1.129645 | 1411.612 | 45.72568 | 92.60513 | 9.670034 | 8.667283 | 4.420261 | 75.6489 | 80.34293 | 2.354501 | 0.8974523 | 0.3067176 | 0.05853468 | 0.04194931 | 68.98993 | 7.081499 | 4.037447
2026-07-19 | Jul. | 2026 | B | 498.1787 | 1.136206 | 1415.304 | 46.08158 | 92.39569 | 9.713423 | 8.674525 | 4.401426 | 75.82747 | 79.91925 | 2.342298 | 0.8972336 | 0.3080471 | 0.05839742 | 0.04175104 | 68.89634 | 7.086862 | 4.0308
2026-07-19 | Jul. | 2026 | A | 497.6982 | 1.134151 | 1419.792 | 46.12303 | 92.01566 | 9.670098 | 8.696728 | 4.388199 | 75.89082 | 80.25448 | 2.338377 | 0.8970746 | 0.3081615 | 0.05852108 | 0.04186028 | 68.77416 | 7.076926 | 4.027745
2026-07-20 | Jul. | 2026 | B | 497.7596 | 1.132431 | 1411.89 | 45.76972 | 92.2269 | 9.666935 | 8.708319 | 4.41136 | 75.53011 | 79.94612 | 2.340487 | 0.8983916 | 0.307921 | 0.05835727 | 0.04177456 | 68.95181 | 7.082588 | 4.028062
2026-07-20 | Jul. | 2026 | A | 498.0837 | 1.137057 | 1418.233 | 45.75374 | 92.13951 | 9.725294 | 8.68276 | 4.39691 | 75.85725 | 80.3414 | 2.351125 | 0.8952084 | 0.3059799 | 0.05816554 | 0.04201892 | 68.91829 | 7.095057 | 4.027123
2026-07-21 | Jul. | 2026 | B | 500.8479 | 1.136118 | 1418.712 | 45.9686 | 92.24106 | 9.66052 | 8.666031 | 4.419406 | 76.06588 | 80.48968 | 2.337037 | 0.8932574 | 0.3073276 | 0.05835565 | 0.04197933 | 68.84644 | 7.075552 | 4.01959
2026-07-21 | Jul. | 2026 | A | 500.2048 | 1.138286 | 1419.669 | 46.1007 | 92.11965 | 9.672529 | 8.652945 | 4.388216 | 75.58513 | 80.09663 | 2.344749 | 0.8926984 | 0.3079632 | 0.05845079 | 0.04188297 | 68.86269 | 7.079256 | 4.02784
2026-07-22 | Jul. | 2026 | B | 499.9914 | 1.129621 | 1420.282 | 46.05191 | 92.37487 | 9.721623 | 8.668727 | 4.418355 | 75.87705 | 79.85043 | 2.338742 | 0.8981321 | 0.305834 | 0.05844161 | 0.04185837 | 68.66699 | 7.063954 | 4.023738
2026-07-22 | Jul. | 2026 | A | 500.0249 | 1.138067 | 1420.127 | 46.00159 | 92.51073 | 9.703374 | 8.687788 | 4.398133 | 75.61857 | 80.48249 | 2.342061 | 0.8993381 | 0.3083338 | 0.05825206 | 0.04198936 | 69.04711 | 7.084691 | 4.03428
2026-07-23 | Jul. | 2026 | B | 497.8015 | 1.135913 | 1419.529 | 45.96016 | 91.95326 | 9.701908 | 8.711603 | 4.419426 | 75.88213 | 79.93571 | 2.341858 | 0.8974696 | 0.3060912 | 0.05857985 | 0.04175282 | 68.80553 | 7.087675 | 4.027068
2026-07-23 | Jul. | 2026 | A | 500.4706 | 1.133329 | 1422.338 | 46.00954 | 92.22352 | 9.710294 | 8.702205 | 4.385993 | 75.9497 | 79.99744 | 2.350155 | 0.8929536 | 0.3060553 | 0.05826209 | 0.04189324 | 68.70568 | 7.072152 | 4.023846
2026-07-24 | Jul. | 2026 | B | 499.1156 | 1.134011 | 1413.374 | 45.74479 | 92.20398 | 9.711208 | 8.687599 | 4.392702 | 75.53824 | 79.96818 | 2.342871 | 0.8948071 | 0.3078217 | 0.05831661 | 0.04179722 | 68.90546 | 7.077957 | 4.025071
2026-07-24 | Jul. | 2026 | A | 498.1668 | 1.130381 | 1419.7 | 45.86066 | 92.67594 | 9.704453 | 8.699662 | 4.388698 | 75.99253 | 79.94924 | 2.350004 | 0.8962403 | 0.3085716 | 0.05853199 | 0.04202186 | 68.90096 | 7.068472 | 4.037445
2026-07-25 | Jul. | 2026 | B | 499.0584 | 1.136687 | 1417.042 | 45.88558 | 92.66157 | 9.657688 | 8.715037 | 4.41611 | 75.69169 | 80.16501 | 2.350482 | 0.8991529 | 0.3070532 | 0.05826185 | 0.04171337 | 69.02789 | 7.096825 | 4.034984
2026-07-25 | Jul. | 2026 | A | 500.6743 | 1.12895 | 1419.245 | 45.74726 | 92.39801 | 9.667594 | 8.682971 | 4.396785 | 75.80575 | 79.98193 | 2.347178 | 0.8965839 | 0.3082183 | 0.05812686 | 0.04178022 | 68.81544 | 7.056855 | 4.030751
2026-07-26 | Jul. | 2026 | B | 498.0291 | 1.136596 | 1423.374 | 45.83555 | 91.98255 | 9.702727 | 8.682682 | 4.385406 | 75.55311 | 80.49422 | 2.345098 | 0.8982427 | 0.3078572 | 0.05849496 | 0.0419861 | 69.00661 | 7.08876 | 4.034148
2026-07-26 | Jul. | 2026 | A | 498.2382 | 1.129493 | 1420.198 | 45.75884 | 92.0584 | 9.645575 | 8.681168 | 4.414814 | 75.81285 | 80.51668 | 2.35499 | 0.8950285 | 0.3061289 | 0.05829672 | 0.04194689 | 68.85093 | 7.0742 | 4.03053
2026-07-27 | Jul. | 2026 | B | 496.9836 | 1.132335 | 1420.869 | 45.91616 | 92.04264 | 9.648867 | 8.653462 | 4.396061 | 75.93108 | 80.18501 | 2.355917 | 0.8984713 | 0.3063656 | 0.05836787 | 0.04170593 | 68.84774 | 7.079458 | 4.038968
2026-07-27 | Jul. | 2026 | A | 499.9733 | 1.136874 | 1413.903 | 45.87212 | 92.28148 | 9.692175 | 8.68781 | 4.398707 | 75.77613 | 79.9507 | 2.353245 | 0.8928802 | 0.3065089 | 0.05841107 | 0.04167888 | 68.87834 | 7.085766 | 4.027519
2026-07-28 | Jul. | 2026 | B | 498.8851 | 1.134493 | 1420.484 | 46.0672 | 91.99845 | 9.711708 | 8.683287 | 4.399282 | 75.78673 | 80.1608 | 2.343506 | 0.8930217 | 0.3066865 | 0.05860274 | 0.04193078 | 68.76002 | 7.07763 | 4.024921
2026-07-28 | Jul. | 2026 | A | 500.349 | 1.135095 | 1414.723 | 46.10159 | 92.43613 | 9.725742 | 8.67558 | 4.402941 | 76.00798 | 80.50166 | 2.34925 | 0.8917821 | 0.3078227 | 0.0583409 | 0.04190286 | 68.9219 | 7.078738 | 4.028696
2026-07-29 | Jul. | 2026 | B | 498.9837 | 1.1377 | 1415.584 | 45.9115 | 91.8699 | 9.680127 | 8.661394 | 4.389546 | 75.80524 | 80.13137 | 2.354767 | 0.8947295 | 0.3084142 | 0.05828899 | 0.04174565 | 68.91773 | 7.083037 | 4.037119
2026-07-29 | Jul. | 2026 | A | 498.5238 | 1.138277 | 1419.985 | 45.91144 | 92.40936 | 9.66724 | 8.688829 | 4.39167 | 75.99896 | 80.42831 | 2.341879 | 0.8966619 | 0.3061942 | 0.05842594 | 0.04180927 | 68.88043 | 7.095917 | 4.02506
2026-07-30 | Jul. | 2026 | B | 498.647 | 1.129007 | 1417.73 | 45.80154 | 92.63146 | 9.6989 | 8.712024 | 4.403815 | 75.87699 | 80.06175 | 2.340786 | 0.8934194 | 0.3063532 | 0.05841186 | 0.04199639 | 68.79966 | 7.069182 | 4.021203
2026-07-30 | Jul. | 2026 | A | 498.1597 | 1.129685 | 1414.663 | 45.91704 | 92.12904 | 9.647486 | 8.65405 | 4.405329 | 75.88416 | 80.51894 | 2.338827 | 0.8946542 | 0.3059441 | 0.05817349 | 0.04172368 | 68.74037 | 7.069643 | 4.016555
2026-07-31 | Jul. | 2026 | B | 498.8281 | 1.134797 | 1412.69 | 46.0448 | 91.98384 | 9.676264 | 8.674081 | 4.407983 | 76.04304 | 80.145 | 2.346458 | 0.898433 | 0.3060358 | 0.05823303 | 0.04193214 | 68.7642 | 7.07672 | 4.029914
2026-07-31 | Jul. | 2026 | A | 499.927 | 1.134029 | 1421.209 | 45.966 | 92.50676 | 9.693267 | 8.681279 | 4.406577 | 75.84554 | 80.15131 | 2.350769 | 0.8990591 | 0.3076966 | 0.0583822 | 0.04195976 | 68.9483 | 7.080659 | 4.037006
2026-08-01 | Ago. | 2026 | B | 497.4687 | 1.133828 | 1415.404 | 46.10016 | 92.62798 | 9.646775 | 8.689649 | 4.385368 | 76.02688 | 80.25868 | 2.34797 | 0.8937335 | 0.3066675 | 0.05826492 | 0.04184078 | 68.85124 | 7.083876 | 4.027526
2026-08-01 | Ago. | 2026 | A | 500.6341 | 1.132921 | 1417.016 | 46.0564 | 92.0104 | 9.683168 | 8.702299 | 4.38947 | 75.68991 | 79.88877 | 2.335886 | 0.8971454 | 0.3078609 | 0.05838841 | 0.04173373 | 68.74281 | 7.063138 | 4.020343
2026-08-02 | Ago. | 2026 | B | 499.7871 | 1.131952 | 1412.485 | 45.73983 | 92.64134 | 9.65488 | 8.717853 | 4.393953 | 76.04919 | 79.99055 | 2.348818 | 0.89372 | 0.3076606 | 0.0582765 | 0.04169212 | 68.82696 | 7.068778 | 4.027807
2026-08-02 | Ago. | 2026 | A | 497.4782 | 1.130683 | 1422.489 | 45.84928 | 92.29538 | 9.663023 | 8.662626 | 4.385046 | 76.10938 | 80.08758 | 2.348157 | 0.8927562 | 0.3062431 | 0.0581223 | 0.04181702 | 68.71096 | 7.066976 | 4.025129
2026-08-03 | Ago. | 2026 | B | 498.3462 | 1.131565 | 1421.656 | 45.80105 | 92.31934 | 9.70652 | 8.723187 | 4.408989 | 75.74441 | 80.4985 | 2.343252 | 0.8920503 | 0.306769 | 0.05832438 | 0.04178245 | 68.86791 | 7.079745 | 4.022466
2026-08-03 | Ago. | 2026 | A | 500.1997 | 1.135556 | 1416.296 | 45.90771 | 92.49706 | 9.724706 | 8.718393 | 4.3927 | 76.05764 | 80.50617 | 2.348642 | 0.8955865 | 0.3061984 | 0.05824875 | 0.04169309 | 68.91123 | 7.088154 | 4.024694
2026-08-04 | Ago. | 2026 | B | 499.8252 | 1.128692 | 1418.789 | 45.84791 | 92.62823 | 9.65407 | 8.703978 | 4.418099 | 75.91449 | 80.497 | 2.351097 | 0.8944194 | 0.3085603 | 0.05843709 | 0.04183032 | 68.98972 | 7.065874 | 4.034809
2026-08-04 | Ago. | 2026 | A | 497.2437 | 1.129984 | 1420.451 | 45.9461 | 92.29165 | 9.689758 | 8.715069 | 4.405108 | 75.67185 | 80.12899 | 2.353332 | 0.8937951 | 0.3063267 | 0.05862352 | 0.04193747 | 68.86663 | 7.07812 | 4.030715
2026-08-05 | Ago. | 2026 | B | 499.7729 | 1.131725 | 1420.944 | 45.7985 | 92.1698 | 9.662367 | 8.682308 | 4.405105 | 76.09818 | 80.15185 | 2.352719 | 0.897121 | 0.3073393 | 0.05825426 | 0.04180381 | 68.77957 | 7.065902 | 4.036455
2026-08-05 | Ago. | 2026 | A | 498.5643 | 1.133661 | 1417.577 | 46.06189 | 92.34874 | 9.702506 | 8.675376 | 4.392392 | 75.70132 | 80.22537 | 2.338862 | 0.8977752 | 0.3085552 | 0.05812633 | 0.04186607 | 68.88334 | 7.072669 | 4.02829
2026-08-06 | Ago. | 2026 | B | 501.0239 | 1.135717 | 1411.545 | 45.9707 | 92.25719 | 9.650248 | 8.697344 | 4.393004 | 75.99528 | 80.2366 | 2.342144 | 0.8970564 | 0.3084169 | 0.05862271 | 0.04169562 | 68.88929 | 7.071536 | 4.027689
2026-08-06 | Ago. | 2026 | A | 499.0152 | 1.131542 | 1416.445 | 45.87516 | 92.27965 | 9.684377 | 8.702825 | 4.413373 | 76.05137 | 80.54436 | 2.339889 | 0.891977 | 0.3073598 | 0.05856685 | 0.04186873 | 68.82263 | 7.06988 | 4.019963
2026-08-07 | Ago. | 2026 | B | 497.5484 | 1.131853 | 1419.045 | 45.89597 | 92.1535 | 9.701714 | 8.704662 | 4.417074 | 75.95968 | 80.50273 | 2.338869 | 0.8936248 | 0.3069498 | 0.05855868 | 0.04199854 | 68.84791 | 7.079485 | 4.023813
2026-08-07 | Ago. | 2026 | A | 498.486 | 1.132494 | 1423.147 | 46.09435 | 92.03256 | 9.680044 | 8.659339 | 4.420755 | 75.55126 | 80.0558 | 2.354695 | 0.89556 | 0.3061574 | 0.05813116 | 0.04201714 | 68.82328 | 7.078017 | 4.032177
2026-08-08 | Ago. | 2026 | B | 500.0506 | 1.128748 | 1413.91 | 45.7536 | 92.36184 | 9.722439 | 8.710466 | 4.41506 | 75.56561 | 80.28655 | 2.345382 | 0.8939365 | 0.3069116 | 0.05846497 | 0.04188989 | 68.8935 | 7.07007 | 4.023178
2026-08-08 | Ago. | 2026 | A | 499.2599 | 1.130499 | 1420.69 | 45.75546 | 91.97494 | 9.714064 | 8.667051 | 4.38719 | 75.55593 | 80.49494 | 2.343549 | 0.8944864 | 0.3059523 | 0.05836552 | 0.0417878 | 68.82993 | 7.073427 | 4.020688
2026-08-09 | Ago. | 2026 | B | 499.6921 | 1.129873 | 1417.282 | 45.77356 | 91.86974 | 9.655145 | 8.720262 | 4.419005 | 76.09549 | 79.86473 | 2.349088 | 0.8941611 | 0.3060489 | 0.0582722 | 0.04198056 | 68.64113 | 7.065465 | 4.026844
2026-08-09 | Ago. | 2026 | A | 499.551 | 1.133428 | 1419.111 | 46.00458 | 92.19402 | 9.651997 | 8.688994 | 4.411062 | 75.77387 | 80.44985 | 2.354276 | 0.895422 | 0.3073122 | 0.05821959 | 0.04174368 | 68.90077 | 7.078789 | 4.034462
2026-08-10 | Ago. | 2026 | B | 497.4521 | 1.131094 | 1412.931 | 45.95198 | 92.19809 | 9.720549 | 8.722514 | 4.4005 | 75.52926 | 80.15182 | 2.355205 | 0.8967376 | 0.3063699 | 0.05819742 | 0.04200995 | 68.91469 | 7.081684 | 4.033602
2026-08-10 | Ago. | 2026 | A | 497.0022 | 1.135001 | 1412.077 | 45.95591 | 91.97706 | 9.650684 | 8.692443 | 4.418457 | 76.06806 | 80.35204 | 2.356047 | 0.8953799 | 0.3084724 | 0.05857119 | 0.04172352 | 69.01343 | 7.086899 | 4.039882
2026-08-11 | Ago. | 2026 | B | 497.4163 | 1.135961 | 1412.938 | 45.71884 | 92.34121 | 9.672405 | 8.674428 | 4.420325 | 75.93965 | 79.98277 | 2.345745 | 0.8981918 | 0.3079313 | 0.05816372 | 0.04174867 | 68.98004 | 7.089698 | 4.032331
2026-08-11 | Ago. | 2026 | A | 497.196 | 1.130012 | 1416.884 | 46.01407 | 92.0608 | 9.690123 | 8.652634 | 4.401706 | 76.18023 | 79.92807 | 2.340084 | 0.8963538 | 0.3081602 | 0.058541 | 0.04189324 | 68.74573 | 7.05451 | 4.029844
2026-08-12 | Ago. | 2026 | B | 498.1135 | 1.136861 | 1416.359 | 45.99554 | 92.68394 | 9.671572 | 8.711151 | 4.418814 | 75.74603 | 80.18882 | 2.349528 | 0.8991672 | 0.3070106 | 0.05828196 | 0.04178447 | 69.00799 | 7.09415 | 4.035089
2026-08-12 | Ago. | 2026 | A | 497.995 | 1.129672 | 1411.634 | 45.8215 | 92.4876 | 9.698925 | 8.668712 | 4.415317 | 75.88698 | 80.47574 | 2.352889 | 0.8918294 | 0.306816 | 0.05813854 | 0.0419133 | 68.92573 | 7.075796 | 4.027577
2026-08-13 | Ago. | 2026 | B | 500.3571 | 1.134816 | 1411.786 | 45.74309 | 92.36553 | 9.710974 | 8.664703 | 4.414559 | 75.91411 | 80.29283 | 2.34976 | 0.8982031 | 0.3067236 | 0.05825975 | 0.04171244 | 68.93088 | 7.08266 | 4.029629
2026-08-13 | Ago. | 2026 | A | 498.6296 | 1.131654 | 1417.32 | 46.08733 | 91.98484 | 9.657219 | 8.717803 | 4.409596 | 76.09336 | 80.19673 | 2.351203 | 0.8971617 | 0.3058768 | 0.05839885 | 0.04202461 | 68.7039 | 7.073301 | 4.032867
2026-08-14 | Ago. | 2026 | B | 498.518 | 1.135394 | 1411.017 | 45.95259 | 92.56866 | 9.713684 | 8.659583 | 4.409222 | 75.60911 | 80.38144 | 2.34712 | 0.8921205 | 0.3058859 | 0.05817567 | 0.04204411 | 68.92891 | 7.09341 | 4.022243
2026-08-14 | Ago. | 2026 | A | 500.3363 | 1.136319 | 1412.116 | 46.0737 | 92.4463 | 9.674946 | 8.699979 | 4.413423 | 75.97053 | 79.98584 | 2.343023 | 0.895062 | 0.3063121 | 0.05815731 | 0.04192951 | 68.81631 | 7.079566 | 4.020908
2026-08-15 | Ago. | 2026 | B | 496.9512 | 1.133743 | 1416.427 | 45.90915 | 92.37244 | 9.655663 | 8.692229 | 4.401792 | 75.76807 | 80.28131 | 2.351001 | 0.8924604 | 0.3083358 | 0.05859291 | 0.04193213 | 68.96846 | 7.083649 | 4.033966
2026-08-15 | Ago. | 2026 | A | 499.4407 | 1.134823 | 1422.194 | 45.82354 | 92.1131 | 9.685901 | 8.648156 | 4.384997 | 75.88304 | 79.98979 | 2.352146 | 0.898029 | 0.3082839 | 0.05847463 | 0.04173487 | 68.88804 | 7.071159 | 4.038922
2026-08-16 | Ago. | 2026 | B | 497.4733 | 1.135951 | 1422.805 | 45.72297 | 92.65756 | 9.644542 | 8.675858 | 4.391192 | 76.05933 | 80.47134 | 2.356778 | 0.8956815 | 0.3085316 | 0.05834271 | 0.04168114 | 69.08388 | 7.09108 | 4.041375
2026-08-16 | Ago. | 2026 | A | 499.0296 | 1.131214 | 1416.9 | 45.73983 | 91.94493 | 9.688098 | 8.683913 | 4.394286 | 75.98772 | 79.9478 | 2.354855 | 0.8938776 | 0.3076027 | 0.0583536 | 0.04193768 | 68.80839 | 7.065216 | 4.034018
2026-08-17 | Ago. | 2026 | B | 499.1718 | 1.131102 | 1420.799 | 45.87788 | 92.4462 | 9.69863 | 8.678772 | 4.4124 | 76.16353 | 80.41906 | 2.353134 | 0.8975227 | 0.3067593 | 0.05838248 | 0.04184604 | 68.87535 | 7.074417 | 4.036099
2026-08-17 | Ago. | 2026 | A | 498.8705 | 1.136082 | 1417.879 | 45.8785 | 92.63438 | 9.664918 | 8.672248 | 4.396998 | 75.90644 | 79.97069 | 2.336965 | 0.8949735 | 0.3083317 | 0.05828967 | 0.04175058 | 68.91941 | 7.078744 | 4.021921
2026-08-18 | Ago. | 2026 | B | 497.1043 | 1.134641 | 1412.054 | 45.87521 | 91.95685 | 9.721588 | 8.682364 | 4.419623 | 76.07855 | 80.20576 | 2.345517 | 0.8947809 | 0.3078056 | 0.05847802 | 0.04187115 | 68.9076 | 7.078892 | 4.030948
2026-08-18 | Ago. | 2026 | A | 499.3006 | 1.137019 | 1413.115 | 45.89682 | 91.87617 | 9.713953 | 8.706114 | 4.388117 | 75.91158 | 79.88921 | 2.341783 | 0.897597 | 0.3079529 | 0.05837052 | 0.0420319 | 68.81263 | 7.075629 | 4.032009
2026-08-19 | Ago. | 2026 | B | 499.2399 | 1.135497 | 1418.971 | 45.88402 | 92.08255 | 9.695376 | 8.721485 | 4.391402 | 75.63693 | 80.16633 | 2.355075 | 0.8920575 | 0.3072251 | 0.05820014 | 0.0418525 | 68.92399 | 7.082716 | 4.030577
2026-08-19 | Ago. | 2026 | A | 499.7528 | 1.132143 | 1411.543 | 46.02742 | 92.14766 | 9.652362 | 8.670195 | 4.390275 | 76.05861 | 79.85632 | 2.338506 | 0.8916769 | 0.3058193 | 0.05841809 | 0.04190193 | 68.58486 | 7.062534 | 4.016118
2026-08-20 | Ago. | 2026 | B | 497.5068 | 1.129959 | 1413.649 | 46.03277 | 92.10718 | 9.697797 | 8.70504 | 4.402179 | 76.11531 | 80.07083 | 2.337082 | 0.8933278 | 0.3065899 | 0.05835201 | 0.04188329 | 68.68087 | 7.066646 | 4.018568
2026-08-20 | Ago. | 2026 | A | 498.5357 | 1.132428 | 1411.656 | 45.95735 | 92.4349 | 9.648578 | 8.655171 | 4.401527 | 75.82133 | 80.26865 | 2.355041 | 0.8930717 | 0.3080548 | 0.0585552 | 0.04169525 | 68.95134 | 7.072856 | 4.03466
2026-08-21 | Ago. | 2026 | B | 499.7441 | 1.13598 | 1414.143 | 46.12325 | 92.00396 | 9.718932 | 8.723257 | 4.39698 | 75.80465 | 80.27843 | 2.351293 | 0.8958411 | 0.3061735 | 0.05853546 | 0.04182329 | 68.84516 | 7.090343 | 4.030525
2026-08-21 | Ago. | 2026 | A | 497.9065 | 1.135532 | 1412.966 | 45.74501 | 92.49765 | 9.670967 | 8.672161 | 4.383106 | 75.98452 | 80.47402 | 2.355029 | 0.8994868 | 0.3075325 | 0.05814562 | 0.04183036 | 69.0342 | 7.088702 | 4.038661
2026-08-22 | Ago. | 2026 | B | 498.4425 | 1.133989 | 1420.913 | 45.84021 | 91.89966 | 9.728404 | 8.715823 | 4.412504 | 75.84457 | 80.20396 | 2.355738 | 0.8980896 | 0.307076 | 0.05859574 | 0.04169487 | 68.91007 | 7.086896 | 4.039681
2026-08-22 | Ago. | 2026 | A | 499.8491 | 1.132976 | 1410.723 | 45.80904 | 92.29635 | 9.670063 | 8.665103 | 4.382549 | 76.03967 | 80.16881 | 2.343407 | 0.8942948 | 0.3083155 | 0.05817992 | 0.04190272 | 68.84121 | 7.061383 | 4.028507
2026-08-23 | Ago. | 2026 | B | 500.2345 | 1.138485 | 1416.958 | 45.73585 | 91.93854 | 9.720204 | 8.651271 | 4.407594 | 75.99297 | 80.4222 | 2.353928 | 0.8968161 | 0.3071267 | 0.05854593 | 0.04185897 | 68.93828 | 7.092354 | 4.036803
2026-08-23 | Ago. | 2026 | A | 497.9231 | 1.135871 | 1423.273 | 45.89946 | 92.13061 | 9.657247 | 8.715137 | 4.388893 | 76.17067 | 80.11272 | 2.338525 | 0.8983839 | 0.306707 | 0.05834372 | 0.04173609 | 68.7605 | 7.083235 | 4.022905
2026-08-24 | Ago. | 2026 | B | 500.3785 | 1.128857 | 1416.305 | 45.84953 | 91.96977 | 9.664513 | 8.708584 | 4.389527 | 75.72825 | 80.34872 | 2.337214 | 0.8920814 | 0.3060299 | 0.05836201 | 0.04193346 | 68.64915 | 7.059942 | 4.013482
2026-08-24 | Ago. | 2026 | A | 497.184 | 1.131581 | 1421.881 | 45.8921 | 92.15902 | 9.649412 | 8.674177 | 4.406237 | 75.915 | 80.34039 | 2.339803 | 0.8993648 | 0.306929 | 0.05837051 | 0.04196227 | 68.81418 | 7.075947 | 4.028547
2026-08-25 | Ago. | 2026 | B | 497.4771 | 1.133369 | 1412.695 | 45.95632 | 92.55333 | 9.709074 | 8.67801 | 4.405524 | 75.80087 | 80.40244 | 2.339295 | 0.8976798 | 0.3058844 | 0.05839222 | 0.04167736 | 68.93164 | 7.093986 | 4.02136
2026-08-25 | Ago. | 2026 | A | 500.2449 | 1.131443 | 1418.859 | 45.74773 | 92.46489 | 9.677368 | 8.68495 | 4.40514 | 75.65437 | 80.37445 | 2.352098 | 0.8927227 | 0.3069243 | 0.05846122 | 0.04169281 | 68.93423 | 7.07903 | 4.026327
2026-08-26 | Ago. | 2026 | B | 498.2882 | 1.132942 | 1422.273 | 45.76993 | 91.87712 | 9.646511 | 8.699368 | 4.382575 | 76.08271 | 80.32828 | 2.345361 | 0.8989707 | 0.3085049 | 0.05819193 | 0.04190339 | 68.82529 | 7.067048 | 4.034127
2026-08-26 | Ago. | 2026 | A | 497.1717 | 1.136009 | 1421.627 | 46.01642 | 92.46872 | 9.689563 | 8.668023 | 4.416649 | 75.69668 | 80.51236 | 2.341474 | 0.897558 | 0.3071943 | 0.05819606 | 0.04168594 | 69.01633 | 7.092347 | 4.026405
2026-08-27 | Ago. | 2026 | B | 499.9898 | 1.134541 | 1419.678 | 46.10504 | 92.54901 | 9.681895 | 8.711188 | 4.401389 | 75.73478 | 79.9298 | 2.343705 | 0.8942698 | 0.306186 | 0.0584453 | 0.04188012 | 68.79734 | 7.079298 | 4.020949
2026-08-27 | Ago. | 2026 | A | 498.6977 | 1.135761 | 1410.834 | 45.92813 | 92.28996 | 9.693813 | 8.712204 | 4.395006 | 75.52732 | 80.54954 | 2.3537 | 0.8953853 | 0.3071248 | 0.05817128 | 0.04190591 | 69.04365 | 7.0942 | 4.031792
2026-08-28 | Ago. | 2026 | B | 498.2266 | 1.129228 | 1423.332 | 45.82919 | 92.62711 | 9.66084 | 8.671524 | 4.407817 | 76.15211 | 79.97933 | 2.339122 | 0.8921241 | 0.3068887 | 0.05862118 | 0.04180537 | 68.73355 | 7.064326 | 4.021014
2026-08-28 | Ago. | 2026 | A | 497.691 | 1.138426 | 1411.872 | 45.87265 | 91.9102 | 9.727049 | 8.710927 | 4.390296 | 76.16364 | 80.02543 | 2.33725 | 0.8963189 | 0.3063372 | 0.05861856 | 0.04192562 | 68.80577 | 7.089877 | 4.020553
2026-08-29 | Ago. | 2026 | B | 500.9264 | 1.129811 | 1421.796 | 45.80949 | 92.00524 | 9.64735 | 8.701032 | 4.385659 | 76.17468 | 79.88205 | 2.34692 | 0.8942127 | 0.3061632 | 0.05851003 | 0.04179866 | 68.55073 | 7.055232 | 4.023358
2026-08-29 | Ago. | 2026 | A | 497.6945 | 1.137182 | 1422.329 | 46.10044 | 92.61824 | 9.71832 | 8.692486 | 4.391119 | 75.67677 | 80.35591 | 2.337198 | 0.8986175 | 0.3059417 | 0.05846469 | 0.04187834 | 68.92867 | 7.100924 | 4.023458
2026-08-30 | Ago. | 2026 | B | 499.0793 | 1.136588 | 1419.706 | 46.02393 | 92.22539 | 9.655402 | 8.660971 | 4.393932 | 75.85233 | 80.51815 | 2.346299 | 0.8923255 | 0.3081696 | 0.05850274 | 0.04183173 | 68.92698 | 7.08153 | 4.027979
2026-08-30 | Ago. | 2026 | A | 499.443 | 1.137951 | 1420.614 | 45.78227 | 92.63132 | 9.722513 | 8.664631 | 4.393246 | 76.14092 | 80.32934 | 2.348794 | 0.8922561 | 0.3078175 | 0.05840354 | 0.04185972 | 68.97883 | 7.090031 | 4.031028
2026-08-31 | Ago. | 2026 | B | 500.87 | 1.138525 | 1418.018 | 46.02744 | 92.56953 | 9.698898 | 8.649353 | 4.397698 | 75.7602 | 80.34667 | 2.347867 | 0.89545 | 0.3070603 | 0.0582896 | 0.04185883 | 68.93198 | 7.089113 | 4.029587
2026-08-31 | Ago. | 2026 | A | 497.3346 | 1.133701 | 1419.578 | 46.08396 | 92.38612 | 9.677679 | 8.702469 | 4.393499 | 75.59969 | 80.40366 | 2.340932 | 0.8918061 | 0.3069338 | 0.05813297 | 0.04179916 | 68.88041 | 7.080699 | 4.018247
2026-09-01 | Set. | 2026 | B | 498.3327 | 1.130884 | 1419.231 | 45.93097 | 91.876 | 9.704846 | 8.652984 | 4.39294 | 75.71658 | 80.22045 | 2.341545 | 0.8924925 | 0.3079838 | 0.05817503 | 0.04180483 | 68.78846 | 7.060685 | 4.02084
2026-09-01 | Set. | 2026 | A | 499.3175 | 1.13733 | 1416.809 | 45.92451 | 91.87183 | 9.692237 | 8.677541 | 4.403433 | 76.16814 | 80.22038 | 2.33685 | 0.8951036 | 0.305906 | 0.05848278 | 0.04202655 | 68.71502 | 7.081779 | 4.020479
2026-09-02 | Set. | 2026 | B | 500.202 | 1.130164 | 1416.202 | 46.05874 | 91.91475 | 9.678176 | 8.661118 | 4.40612 | 75.76007 | 80.17904 | 2.344911 | 0.8973235 | 0.3080201 | 0.05839446 | 0.04197322 | 68.76556 | 7.057941 | 4.032562
2026-09-02 | Set. | 2026 | A | 497.7586 | 1.135008 | 1413.476 | 45.91136 | 92.04579 | 9.700323 | 8.688218 | 4.405569 | 75.69192 | 79.90604 | 2.346537 | 0.8930236 | 0.3069824 | 0.05861134 | 0.0416778 | 68.849 | 7.085931 | 4.025663
2026-09-03 | Set. | 2026 | B | 497.5378 | 1.132077 | 1418.451 | 45.80403 | 92.54674 | 9.65327 | 8.67973 | 4.384711 | 76.04843 | 80.28936 | 2.336268 | 0.8937854 | 0.3067551 | 0.05839368 | 0.04174006 | 68.81038 | 7.075859 | 4.018062
2026-09-03 | Set. | 2026 | A | 499.7241 | 1.138561 | 1421.206 | 46.07152 | 92.04795 | 9.704224 | 8.675111 | 4.402837 | 76.17807 | 80.54027 | 2.33617 | 0.8929553 | 0.3079859 | 0.05861409 | 0.04191394 | 68.82638 | 7.080429 | 4.021615
2026-09-04 | Set. | 2026 | B | 497.1599 | 1.136522 | 1417.402 | 45.72933 | 92.45676 | 9.695242 | 8.700228 | 4.405304 | 75.91922 | 80.13741 | 2.339937 | 0.891665 | 0.3066548 | 0.05825519 | 0.04183521 | 68.92728 | 7.095541 | 4.018102
2026-09-04 | Set. | 2026 | A | 499.8172 | 1.137652 | 1418.54 | 46.06063 | 92.48342 | 9.682764 | 8.692884 | 4.41647 | 75.58028 | 79.89146 | 2.34981 | 0.891591 | 0.3060378 | 0.05853043 | 0.04172703 | 68.86579 | 7.097139 | 4.022644
2026-09-05 | Set. | 2026 | B | 497.5531 | 1.128821 | 1414.372 | 46.0911 | 92.47355 | 9.723325 | 8.673554 | 4.416033 | 75.7904 | 79.89059 | 2.347838 | 0.8942002 | 0.3065293 | 0.05836378 | 0.04193091 | 68.79079 | 7.068826 | 4.025509
2026-09-05 | Set. | 2026 | A | 498.1893 | 1.134458 | 1412.819 | 45.9151 | 91.98816 | 9.728585 | 8.671542 | 4.396808 | 75.78103 | 80.30071 | 2.342485 | 0.8955615 | 0.3060827 | 0.05847645 | 0.04203972 | 68.82854 | 7.084317 | 4.023776
2026-09-06 | Set. | 2026 | B | 497.7516 | 1.134139 | 1414.662 | 46.03747 | 92.35866 | 9.647362 | 8.661863 | 4.402361 | 75.9781 | 80.42622 | 2.342778 | 0.8946459 | 0.3064789 | 0.05818073 | 0.04194674 | 68.84094 | 7.081836 | 4.023608
2026-09-06 | Set. | 2026 | A | 497.963 | 1.132258 | 1416.193 | 45.94928 | 92.64094 | 9.651401 | 8.659748 | 4.420402 | 75.52197 | 80.38666 | 2.340991 | 0.8951066 | 0.3080562 | 0.05837224 | 0.04195859 | 69.03496 | 7.080495 | 4.025591
2026-09-07 | Set. | 2026 | B | 496.9469 | 1.13146 | 1415.327 | 45.8916 | 92.24172 | 9.691523 | 8.659255 | 4.383284 | 75.76353 | 80.15025 | 2.343532 | 0.895372 | 0.3078762 | 0.05838533 | 0.04199878 | 68.86304 | 7.072771 | 4.027571
2026-09-07 | Set. | 2026 | A | 498.048 | 1.136136 | 1420.654 | 45.7608 | 92.61343 | 9.678285 | 8.715658 | 4.417142 | 75.9626 | 79.88526 | 2.346893 | 0.8923107 | 0.3058809 | 0.05856755 | 0.04177394 | 68.90448 | 7.097125 | 4.023343
2026-09-08 | Set. | 2026 | B | 500.4431 | 1.135793 | 1420.765 | 45.75665 | 92.47735 | 9.724802 | 8.694701 | 4.407194 | 75.98997 | 80.05593 | 2.336689 | 0.8992431 | 0.3081231 | 0.05859245 | 0.04167737 | 68.90932 | 7.080996 | 4.028012
2026-09-08 | Set. | 2026 | A | 497.8754 | 1.133459 | 1421.713 | 45.84934 | 91.91012 | 9.651223 | 8.650978 | 4.41759 | 75.77998 | 80.18234 | 2.338839 | 0.8946992 | 0.3085092 | 0.05837145 | 0.04167789 | 68.85928 | 7.071458 | 4.025113
2026-09-09 | Set. | 2026 | B | 499.1713 | 1.131095 | 1422.614 | 45.89675 | 91.92955 | 9.691437 | 8.723929 | 4.413867 | 75.8368 | 80.01577 | 2.344545 | 0.8919287 | 0.3075913 | 0.05841455 | 0.0418238 | 68.74553 | 7.068889 | 4.024724
2026-09-09 | Set. | 2026 | A | 497.8762 | 1.137332 | 1419.402 | 45.82689 | 92.59351 | 9.657519 | 8.700133 | 4.419416 | 75.85952 | 80.06616 | 2.347559 | 0.8974677 | 0.3067812 | 0.05844741 | 0.0418983 | 68.98255 | 7.099412 | 4.032643
2026-09-10 | Set. | 2026 | B | 499.4978 | 1.133478 | 1415.702 | 45.94705 | 92.66167 | 9.662805 | 8.716827 | 4.392139 | 76.02705 | 79.90203 | 2.33996 | 0.8925672 | 0.3061152 | 0.05829867 | 0.04201214 | 68.72146 | 7.074497 | 4.017053
2026-09-10 | Set. | 2026 | A | 499.2764 | 1.13475 | 1414.727 | 46.00077 | 91.98077 | 9.699347 | 8.71206 | 4.390171 | 75.68563 | 80.12799 | 2.353291 | 0.8982189 | 0.3059616 | 0.05853558 | 0.04191165 | 68.84506 | 7.08438 | 4.032312
2026-09-11 | Set. | 2026 | B | 499.7434 | 1.129207 | 1421.164 | 45.87342 | 92.33524 | 9.692025 | 8.687975 | 4.39571 | 75.65877 | 79.85412 | 2.352145 | 0.8971949 | 0.3069083 | 0.05830994 | 0.04173374 | 68.78705 | 7.064071 | 4.033865
2026-09-11 | Set. | 2026 | A | 498.2743 | 1.131406 | 1412.362 | 45.76964 | 91.95197 | 9.691136 | 8.670693 | 4.384457 | 75.69778 | 80.01077 | 2.343027 | 0.8994112 | 0.3067372 | 0.058193 | 0.04183937 | 68.79072 | 7.072192 | 4.027596
2026-09-12 | Set. | 2026 | B | 498.7149 | 1.134452 | 1412.317 | 45.71969 | 92.42489 | 9.705804 | 8.649577 | 4.392294 | 76.03248 | 80.11677 | 2.344679 | 0.8934507 | 0.3081877 | 0.0584106 | 0.04196239 | 68.90336 | 7.079838 | 4.027809
2026-09-12 | Set. | 2026 | A | 500.8442 | 1.135677 | 1416.594 | 45.82611 | 92.20375 | 9.682513 | 8.717822 | 4.411898 | 75.59194 | 80.38679 | 2.347071 | 0.8968102 | 0.306867 | 0.05851959 | 0.04187843 | 68.96533 | 7.087044 | 4.028699
2026-09-13 | Set. | 2026 | B | 501.1922 | 1.131826 | 1420.683 | 45.72118 | 92.63973 | 9.650137 | 8.661992 | 4.408693 | 76.14169 | 80.32183 | 2.355275 | 0.894046 | 0.3074808 | 0.05849092 | 0.04167516 | 68.91224 | 7.074879 | 4.033336
2026-09-13 | Set. | 2026 | A | 499.1766 | 1.137546 | 1415.492 | 45.74867 | 91.98769 | 9.674984 | 8.661561 | 4.398087 | 75.90791 | 80.48288 | 2.337845 | 0.8983711 | 0.3068916 | 0.05830317 | 0.04188548 | 68.88446 | 7.084442 | 4.022902
2026-09-14 | Set. | 2026 | B | 497.3794 | 1.129988 | 1423.03 | 45.922 | 92.17443 | 9.725402 | 8.662383 | 4.420796 | 76.07731 | 80.54944 | 2.34172 | 0.8961159 | 0.3063919 | 0.05814543 | 0.04174279 | 68.83416 | 7.073358 | 4.022272
2026-09-14 | Set. | 2026 | A | 500.9558 | 1.138502 | 1417.452 | 45.84195 | 92.61182 | 9.693998 | 8.710554 | 4.397949 | 75.79744 | 80.08357 | 2.356444 | 0.894702 | 0.3072287 | 0.05829119 | 0.04173678 | 68.98557 | 7.094147 | 4.034425
2026-09-15 | Set. | 2026 | B | 498.1685 | 1.136195 | 1414.231 | 46.10995 | 91.9716 | 9.722216 | 8.66701 | 4.393026 | 75.73592 | 79.90452 | 2.345928 | 0.8959125 | 0.3062236 | 0.05832859 | 0.04181381 | 68.76106 | 7.086768 | 4.027544
2026-09-16 | Set. | 2026 | A | 497.4582 | 1.134587 | 1414.953 | 45.93702 | 92.50882 | 9.713196 | 8.65498 | 4.415098 | 75.87027 | 80.08483 | 2.354251 | 0.8931411 | 0.308285 | 0.05854184 | 0.04201381 | 68.99481 | 7.087978 | 4.037427
2026-09-16 | Set. | 2026 | B | 500.0588 | 1.132234 | 1418.242 | 45.93454 | 92.21678 | 9.670714 | 8.663439 | 4.389635 | 76.12044 | 80.17576 | 2.350379 | 0.8939872 | 0.3067232 | 0.05859121 | 0.04187628 | 68.76444 | 7.066082 | 4.03037
2026-09-17 | Set. | 2026 | A | 500.1486 | 1.135361 | 1417.245 | 45.94196 | 92.44801 | 9.711452 | 8.707976 | 4.413471 | 75.97614 | 80.11435 | 2.344688 | 0.8954888 | 0.3072592 | 0.05860256 | 0.04178218 | 68.90257 | 7.080771 | 4.028425
2026-09-17 | Set. | 2026 | B | 500.4406 | 1.130332 | 1416.207 | 46.03881 | 92.60971 | 9.686418 | 8.696793 | 4.399342 | 75.60653 | 80.40546 | 2.337362 | 0.899389 | 0.3063156 | 0.05842167 | 0.04184738 | 68.83677 | 7.072842 | 4.021568
2026-09-18 | Set. | 2026 | A | 500.1611 | 1.137097 | 1411.751 | 45.9948 | 92.5516 | 9.66954 | 8.661149 | 4.397212 | 75.90894 | 80.37072 | 2.343214 | 0.8939206 | 0.307414 | 0.05838397 | 0.04181658 | 68.89688 | 7.08506 | 4.024161
2026-09-18 | Set. | 2026 | B | 500.9671 | 1.133978 | 1420.97 | 45.94106 | 91.93141 | 9.705301 | 8.696269 | 4.3921 | 75.86254 | 80.27116 | 2.355219 | 0.8972992 | 0.3064969 | 0.05837492 | 0.04175368 | 68.80265 | 7.076507 | 4.034927
2026-09-19 | Set. | 2026 | A | 498.9951 | 1.129675 | 1416.739 | 45.72306 | 92.13351 | 9.663664 | 8.685609 | 4.404287 | 76.16072 | 80.08308 | 2.339575 | 0.8991978 | 0.3081697 | 0.05836407 | 0.0418776 | 68.80964 | 7.057638 | 4.031131
2026-09-19 | Set. | 2026 | B | 498.4672 | 1.138491 | 1415.012 | 45.83276 | 92.00031 | 9.722981 | 8.680175 | 4.39838 | 76.13714 | 79.89679 | 2.343186 | 0.8935688 | 0.3071278 | 0.05818808 | 0.04204082 | 68.80225 | 7.07999 | 4.026197
2026-09-20 | Set. | 2026 | A | 498.786 | 1.135138 | 1416.484 | 46.12769 | 92.68184 | 9.671577 | 8.701536 | 4.394605 | 75.70131 | 80.19057 | 2.337357 | 0.8973016 | 0.3063866 | 0.05827221 | 0.0419783 | 68.84623 | 7.086605 | 4.021633
2026-09-20 | Set. | 2026 | B | 501.1869 | 1.131779 | 1415.91 | 45.80887 | 92.54278 | 9.68139 | 8.662155 | 4.388071 | 76.1144 | 80.55527 | 2.353907 | 0.8919454 | 0.3082297 | 0.0585886 | 0.04201963 | 68.92293 | 7.065427 | 4.032374
2026-09-21 | Set. | 2026 | A | 499.4988 | 1.13699 | 1413.463 | 46.06648 | 91.90763 | 9.680396 | 8.681386 | 4.404764 | 75.84723 | 80.47207 | 2.354427 | 0.89486 | 0.3071819 | 0.05843354 | 0.04199198 | 68.89091 | 7.081492 | 4.035281
2026-09-21 | Set. | 2026 | B | 499.1546 | 1.135735 | 1421.368 | 45.74055 | 92.3793 | 9.706342 | 8.674478 | 4.391139 | 75.88664 | 79.88048 | 2.344084 | 0.894421 | 0.3083276 | 0.05825392 | 0.04195304 | 68.88553 | 7.077405 | 4.029402
2026-09-22 | Set. | 2026 | A | 497.6021 | 1.137424 | 1412.622 | 46.1224 | 92.21516 | 9.672143 | 8.653121 | 4.384128 | 75.70819 | 80.44284 | 2.348006 | 0.8965793 | 0.3071699 | 0.05845959 | 0.04184078 | 68.96096 | 7.091333 | 4.034638
2026-09-22 | Set. | 2026 | B | 498.3793 | 1.132996 | 1414.15 | 45.7639 | 92.21986 | 9.663511 | 8.67927 | 4.408014 | 75.96668 | 80.52847 | 2.34464 | 0.8957419 | 0.3075924 | 0.05861041 | 0.04173045 | 68.98322 | 7.080167 | 4.030056
2026-09-23 | Set. | 2026 | A | 497.0511 | 1.133178 | 1422.593 | 45.95598 | 92.17337 | 9.660545 | 8.679338 | 4.417441 | 75.91798 | 79.94215 | 2.337531 | 0.8989041 | 0.3075472 | 0.05841893 | 0.04181052 | 68.82013 | 7.079147 | 4.027088
2026-09-23 | Set. | 2026 | B | 498.786 | 1.132605 | 1415.845 | 45.98433 | 92.40279 | 9.709387 | 8.709164 | 4.401268 | 75.66346 | 80.11247 | 2.33763 | 0.8950001 | 0.3061119 | 0.0583021 | 0.04193072 | 68.78969 | 7.076949 | 4.01912
2026-09-24 | Set. | 2026 | A | 499.281 | 1.135359 | 1411.448 | 45.82601 | 92.29005 | 9.679376 | 8.706597 | 4.388345 | 75.78685 | 79.95179 | 2.338304 | 0.8991838 | 0.3070584 | 0.05848684 | 0.04195791 | 68.85921 | 7.083437 | 4.028336
2026-09-24 | Set. | 2026 | B | 500.6181 | 1.130433 | 1421.545 | 45.94479 | 92.25286 | 9.664544 | 8.69248 | 4.414279 | 76.13997 | 79.86214 | 2.340663 | 0.8965426 | 0.3069084 | 0.05838326 | 0.04197897 | 68.67577 | 7.057141 | 4.02359
2026-09-25 | Set. | 2026 | A | 499.8923 | 1.1328 | 1419.083 | 45.84451 | 92.50786 | 9.69548 | 8.647058 | 4.415516 | 75.63745 | 79.93855 | 2.33651 | 0.8928894 | 0.305819 | 0.05831219 | 0.04198101 | 68.77311 | 7.07793 | 4.012951
2026-09-25 | Set. | 2026 | B | 500.766 | 1.136797 | 1421.005 | 46.01184 | 92.47503 | 9.680937 | 8.649573 | 4.408754 | 75.949 | 80.35097 | 2.339404 | 0.8946208 | 0.3071546 | 0.05858215 | 0.04202342 | 68.8504 | 7.079032 | 4.024479
2026-09-26 | Set. | 2026 | A | 498.6618 | 1.131601 | 1420.423 | 46.12726 | 91.91863 | 9.652429 | 8.64993 | 4.396312 | 75.93297 | 80.43857 | 2.355972 | 0.8932106 | 0.3076625 | 0.05842251 | 0.04185798 | 68.77511 | 7.063461 | 4.035613
2026-09-26 | Set. | 2026 | B | 497.3244 | 1.13198 | 1417.208 | 46.12391 | 92.68494 | 9.668768 | 8.683476 | 4.409598 | 75.83442 | 80.43841 | 2.356743 | 0.8959697 | 0.306952 | 0.05826165 | 0.04186195 | 68.96561 | 7.085252 | 4.037718
2026-09-27 | Set. | 2026 | A | 498.7926 | 1.138033 | 1417.764 | 46.01456 | 92.30058 | 9.675229 | 8.655397 | 4.383566 | 75.72224 | 80.43847 | 2.350826 | 0.8977594 | 0.3076806 | 0.05846547 | 0.0417678 | 69.0036 | 7.093272 | 4.034692
2026-09-27 | Set. | 2026 | B | 500.6183 | 1.136096 | 1419.209 | 45.72617 | 92.66921 | 9.679196 | 8.702819 | 4.410573 | 75.97548 | 79.94994 | 2.335739 | 0.8938107 | 0.3064641 | 0.05856002 | 0.04170604 | 68.83713 | 7.082649 | 4.014817
2026-09-28 | Set. | 2026 | A | 501.0753 | 1.136586 | 1416.361 | 45.90874 | 92.50412 | 9.696465 | 8.70929 | 4.395949 | 75.63627 | 80.23325 | 2.34379 | 0.8978537 | 0.3062184 | 0.05851331 | 0.0417278 | 68.95809 | 7.091674 | 4.026212
2026-09-28 | Set. | 2026 | B | 498.8252 | 1.13291 | 1413.708 | 45.75565 | 92.42184 | 9.677562 | 8.677258 | 4.418385 | 75.7804 | 79.97982 | 2.338843 | 0.8948814 | 0.3078097 | 0.05841876 | 0.0416772 | 68.8722 | 7.078102 | 4.022854
2026-09-29 | Set. | 2026 | A | 497.0924 | 1.135917 | 1416.387 | 46.11642 | 92.04932 | 9.656858 | 8.717813 | 4.399556 | 76.08999 | 80.08566 | 2.344425 | 0.8989796 | 0.3083407 | 0.05820551 | 0.04187447 | 68.82114 | 7.080649 | 4.036418
2026-09-29 | Set. | 2026 | B | 499.3038 | 1.138127 | 1411.303 | 45.82815 | 92.15659 | 9.684885 | 8.723869 | 4.414104 | 75.62997 | 79.94295 | 2.341693 | 0.8949245 | 0.3058234 | 0.05860489 | 0.04201038 | 68.92005 | 7.097532 | 4.023237
2026-09-30 | Set. | 2026 | A | 498.4775 | 1.130039 | 1418.017 | 46.1275 | 92.56692 | 9.681589 | 8.723018 | 4.409039 | 75.80064 | 80.04383 | 2.356129 | 0.8926172 | 0.3077529 | 0.05811685 | 0.04180414 | 68.86301 | 7.069723 | 4.035098
2026-09-30 | Set. | 2026 | B | 499.8795 | 1.133371 | 1419.924 | 45.84515 | 92.48665 | 9.704722 | 8.691702 | 4.404765 | 75.80482 | 80.18403 | 2.351791 | 0.8972358 | 0.3060778 | 0.05839822 | 0.04204293 | 68.89082 | 7.083416 | 4.033046